## Cristobal
Nombre del Cliente | Cantidad | Unidad | Calibre | Color | Material | Clave | Corte | Lubricación | Orientación | No pedido | Fecha Entrega | Perfil | Aditivo | Otros | Especificaciones | Descripcion
FAIRFORM MFG. CO. LTD. | 150 | KG | 0.005" | BLANCO 945 | NYLON 6.12 | .17A55104E0 | EN MAZO | LUBAN 50% | T | PMM 8166 | 22.03.2016 00:00:00 | - | - | - | CALIBRACION EN LASER COMO BRAUN GMBH, DIAMENTRO DE MAZO 50 MM +/- 2 MM. | NYLON 6.12 BLANCO 945 CAL. 0.005" EN MAZO

## Hoja1
Nombre del Cliente | Cantidad_Kg | Unidad_Original | Calibre | Color | Material | Resina | Clave | Corte | Lubricante | Orientación | No pedido | Fecha Entrega | ESP_SAE | Rizado | Perfil | Aditivos | Tipo de Mazo | Bastón_Espejo_Tina | Herramental | Fabricar | Temple | Horno | Teñido | Enfundado | Esp_Carretes
Osorio Martinez Victoria | 50 | 55 | 0.012 pulg | Natural | Polipropileno | 1102KR | N0285222 | Mazo | Silicon Americano 375 ML x 19 LT | (F) | PMM 8180 | 2016-03-15 | Riz 4-O Amp 0.028" Eng. A55
Fairform Mfg. Co. Ltd. | 150 | 175 | 0.1270 mm (0.005 pulg) | Blanco 945 | Nylon 6.12 |  | .17A55104E0 | Mazo | Lubán 50%, 1. Sumergir los mazos durante 3 minutos en la tina con lubricante. 2. Separar el mazo en 2 partes para peinarlo y peinar cada parte con el peine de diente fino. 3. Juntar las 2 partes y peinar para emparejar el mazo. 4. Colocar un amarre en la | T | PMM 8166 | 2016-03-22 | CALIBRACION EN LASER COMO BRAUN GMBH, DIAMENTRO DE MAZO 50 MM +/- 2 MM.Dado de 130 ó 195 barrenos, 30 mallas de 100 mesh, |  |  |  |  | Bastón 3 mm - 5 mm, Espejo 50 cm, | Dado de 130 ó 195 barrenos, 30 mallas de 100 mesh, |  | Vapor, mínimo 90°C / 120 min +/- 10 min, |  |  | Forrar con funda de polietileno y papel kraft blanco,
Fairform Mfg. Co. Ltd. | 25 | 30 | 0.1270 mm (0.005 pulg) | Naranja 819 | Nylon 6.12 | Cambia con temperaturas de extrusión y templado. En extrusión: Con temperaturas altas se hace un tono más claro. Con temperaturas bajas se hace un tono más fuerte. En templado: El tono aumenta con el temple, respecto al tono en madejera., | .17A55104K1 | Mazo | Lubán 50%, 1. Sumergir los mazos durante 3 minutos en la tina con lubricante. 2. Separar el mazo en 2 partes para peinarlo y peinar cada parte con el peine de diente fino. 3. Juntar las 2 partes y peinar para emparejar el mazo. 4. Colocar un amarre en la | T | PMM 8166 | 2016-03-22 | CALIBRACION EN LASSER COMO BRAUN, DIAMENTRO DE MAZO 50 MM +/- 2 MM.Dado de 130 ó 195 barrenos, 30 mallas de 100 mesh, |  |  |  |  | Bastón 3 mm - 5 mm, Espejo 50 cm, | Dado de 130 ó 195 barrenos, 30 mallas de 100 mesh, |  | Vapor, mínimo 90°C / 120 min +/- 10 min, |  |  | Forrar con funda de polietileno y papel kraft blanco,
Fairform Mfg. Co. Ltd. | 75 | 85 | 0.1270 mm (0.005 pulg) | Azul 398 | Nylon 6.12 |  | .17A55104Q0 | Mazo | Lubán 50%, 1. Sumergir los mazos durante 3 minutos en la tina con lubricante. 2. Separar el mazo en 2 partes para peinarlo y peinar cada parte con el peine de diente fino. 3. Juntar las 2 partes y peinar para emparejar el mazo. 4. Colocar un amarre en la | T | PMM 8166 | 2016-03-22 | CALIBRACION EN LASSER COMO BRAUN, DIAMENTRO DE MAZO 50 MM +/- 2 MM.Dado de 130 ó 195 barrenos, 30 mallas de 100 mesh, |  |  |  |  | Bastón 3 mm - 5 mm, Espejo 50 cm, | Dado de 130 ó 195 barrenos, 30 mallas de 100 mesh, |  | Vapor, mínimo 90°C / 120 min +/- 10 min, |  |  | Forrar con funda de polietileno y papel kraft blanco,
Fairform Mfg. Co. Ltd. | 25 | 30 | 0.1270 mm (0.005 pulg) | Rojo 970 | Nylon 6.12 |  | .17A55102J0 | Mazo | Lubán 50%, 1. Sumergir los mazos durante 3 minutos en la tina con lubricante. 2. Separar el mazo en 2 partes para peinarlo y peinar cada parte con el peine de diente fino. 3. Juntar las 2 partes y peinar para emparejar el mazo. 4. Colocar un amarre en la | T | PMM 8167 | 2016-03-22 | CALIBRACION EN LASER COMO BRAUN GMBH, DIAMENTRO DE MAZO 50 MM+/- 2 MM.Dado de 130 ó 195 barrenos, 30 mallas de 100 mesh, |  |  |  |  | Bastón 3 mm - 5 mm, Espejo 50 cm, | Dado de 130 ó 195 barrenos, 30 mallas de 100 mesh, |  | Vapor, mínimo 90°C / 120 min +/- 10 min, |  |  | Forrar con funda de polietileno y papel kraft blanco,
Fairform Mfg. Co. Ltd. | 25 | 30 | 0.1270 mm (0.005 pulg) | Rosa 221 | Nylon 6.12 |  | .17A55104H0 | Mazo | Lubán 50%, 1. Sumergir los mazos durante 3 minutos en la tina con lubricante. 2. Separar el mazo en 2 partes para peinarlo y peinar cada parte con el peine de diente fino. 3. Juntar las 2 partes y peinar para emparejar el mazo. 4. Colocar un amarre en la | T | PMM 8167 | 2016-03-22 | CALIBRACION EN LASER COMO BRAUN GMBH, DIAMENTRO DE MAZO 50 MM+/- 2 MM.Dado de 130 ó 195 barrenos, 30 mallas de 100 mesh, |  |  |  |  | Bastón 3 mm - 5 mm, Espejo 50 cm, | Dado de 130 ó 195 barrenos, 30 mallas de 100 mesh, |  | Vapor, mínimo 90°C / 120 min +/- 10 min, |  |  | Forrar con funda de polietileno y papel kraft blanco,
Fairform Mfg. Co. Ltd. | 25 | 30 | 0.1270 mm (0.005 pulg) | Azul 482 | Nylon 6.12 |  | .17A55104Q1 | Mazo | Lubán 50%, 1. Sumergir los mazos durante 3 minutos en la tina con lubricante. 2. Separar el mazo en 2 partes para peinarlo y peinar cada parte con el peine de diente fino. 3. Juntar las 2 partes y peinar para emparejar el mazo. 4. Colocar un amarre en la | T | PMM 8167 | 2016-03-22 | CALIBRACION EN LASSER COMO BRAUN, DIAMENTRO DE MAZO 50 MM +/- 2 MM.Dado de 130 ó 195 barrenos, 30 mallas de 100 mesh, |  |  |  |  | Bastón 3 mm - 5 mm, Espejo 50 cm, | Dado de 130 ó 195 barrenos, 30 mallas de 100 mesh, |  | Vapor, mínimo 90°C / 120 min +/- 10 min, |  |  | Forrar con funda de polietileno y papel kraft blanco,
Qingdao Tosen Brush Co., Ltd. | 120 | 135 | 0.004 pulg | Negro 480 | Nylon 6.12 | Utilizar MB Renol Negro AB94620272, | E0245001 | 13 mm | Silicón americano 450 ml por 19 lts de agua, 1. Sumergir los mazos durante 3 minutos en la tina con lubricante. 2. Separar el mazo en 2 partes para peinarlo y peinar cada parte con el peine de diente fino. 3. Juntar las 2 partes y peinar para emparejar el | (F) | PMM 8168 | 2016-03-22 | Hueco Mazo chico de aluminio. Se puede utilizar mazo pequeño de aluminio con el objetivo de diferenciar el material de otros con calibres similares.,Dado 3, 4, 6 , 201 x Hueco, 30 mallas de 100 mesh, |  | Hueco |  | Mazo chico de aluminio. Se puede utilizar mazo pequeño de aluminio con el objetivo de diferenciar el material de otros con calibres similares., |  | Dado 3, 4, 6 , 201 x Hueco, 30 mallas de 100 mesh, | Pasar los filamentos por todos los rodillos del 3er. tren. Fabricar mazos delgados. Numerar mazos desde extrusión., | Vapor, mínimo 90°C / 120 min +/- 10 min, |  |  | Forrar con funda de polietileno y papel kraft blanco. Usar funda de 66 mm.,
Escobillones Gear S. de R.L. M.I. | 25 | 30 | 0.004 pulg | Negro 925 | Nylon 6 |  | N0244033 | 15 mm | Silicón americano 1.2 lts por 19 lts de agua, 1. Sumergir los mazos durante 3 minutos en la tina con lubricante. 2. Separar el mazo en 2 partes para peinarlo y peinar cada parte con el peine de diente fino. 3. Juntar las 2 partes y peinar para emparejar e | T | PMM 8172 | 2016-03-22 | EN MAZO CHICO DE ALUMINIO, DELGADO Y MAROMEADO (1.05 M DE LARGO Y 45 MM DE DIÁMETRO)Dado de 300 barrenos, 30 mallas de 100 mesh, |  |  |  | Mazo chico de aluminio. Se puede utilizar mazo pequeño de aluminio con el objetivo de diferenciar el material de otros con calibres similares., | Bastón 3 mm - 5 mm, Espejo 50 cm, | Dado de 300 barrenos, 30 mallas de 100 mesh, | Fabricar mazos delgados, | Agua, mínimo 90°C / 120 min +/- 10 min, |  |  | Forrar con funda de polietileno y papel kraft café. Usar funda de 66 mm.,
Escobillones Gear S. de R.L. M.I. | 25 | 30 | 0.007 pulg | Negro 925 | Nylon 6 |  | N0244108 | 15 mm | Silicón americano 1.2 lts por 19 lts de agua, Maromear después de lubricar., | T | PMM 8176 | 2016-03-22 | MAZO CHICO, DELGADO Y MAROMEADO (45 MM Y 1.05M DE LARGO)Dado de 130 barrenos, 25 mallas de 100 mesh, |  |  |  | Mazo chico de aluminio. Se puede utilizar mazo pequeño de aluminio con el objetivo de diferenciar el material de otros con calibres similares., | Bastón 3 mm - 5 mm, Espejo 50 cm, | Dado de 130 barrenos, 25 mallas de 100 mesh, | Fabricar mazos delgados, | Agua, mínimo 90°C / 120 min +/- 10 min, |  |  | Forrar con funda de polietileno y papel kraft café. Usar funda de 66 mm.,
Escobillones Gear S. de R.L. M.I. | 40 | 60 | 0.004 pulg | Negro 925 | Nylon 6.12 | Usar resina Vestamid D16 como primera opción, El tono cambia con temperaturas de extrusión. Con temperaturas altas se hace un tono más claro (gris). Con temperaturas bajas se hace un tono más oscuro (negro)., | N0244118 | Carrete 200 hilos | Lubricar en línea, Silicón 365 520 ml por 1 litro de agua, 14 rpm, | (F) | PMM 8178 | 2016-03-22 | 8 CtesDado 47, 405 x 0.0165", como primera opción, ó dado 204, 200 x 0.018" como segunda opción, 25 mallas de 100 mesh,Embobinadoras italianas, 10 mechones, 6 mm, 5.9, 10. Polea de entrada ranurada, polea en balancín ranurada, rodillo ranurado., 45 min, 5.2, 5 +/- 0.5 Kg, Utilizar carretes reciclados (del mismo cliente), | [5 empty] | Dado 47, 405 x 0.0165", como primera opción, ó dado 204, 200 x 0.018" como segunda opción, 25 mallas de 100 mesh, | Pasar los filamentos por todos los rodillos del 3er. tren, |  |  |  |  | Embobinadoras italianas, 10 mechones, 6 mm, 5.9, 10. Polea de entrada ranurada, polea en balancín ranurada, rodillo ranurado., 45 min, 5.2, 5 +/- 0.5 Kg, Utilizar carretes reciclados (del mismo cliente),
Detergentes del Norte | 75 | 85 | 0.040 pulg | Azul 489 | Polietileno |  | N04180005 | 1.0 m | Silicón americano 375 ml por 19 lts de agua, | T | PMM 8179 | 2016-03-22 | CRUZ, EN MAZO CHICO DE ALUMINIO, CON DADO No. 6 DE 10 X CRUZ |  | Cruz |  | Mazo chico de aluminio, |  | Dado de 10 x Cruz, 1 malla de 100 mesh, |  | Agua, mínimo 90°C / 10 min + 0 /- 2 min, |  |  | Forrar con funda de polietileno y papel kraft café,
Detergentes del Norte | 75 | 85 | 0.040 pulg | Rojo 248 | Polietileno |  | N04180004 | 1.0 m | Silicón americano 375 ml por 19 lts de agua, | T | PMM 8179 | 2016-03-22 | EN MAZO CHICO DE ALUMINIO, CRUZ CON DADO No. 6/10 X CRUZ |  | Cruz |  | Mazo chico de aluminio, |  | Dado de 10 x Cruz, 1 malla de 100 mesh, |  | Agua, mínimo 90°C / 10 min + 0 /- 2 min, |  |  | Forrar con funda de polietileno y papel kraft café,
Detergentes del Norte | 50 | 55 | 0.040 pulg | Amarillo 965 | Polietileno |  | N04180007 | 1.0 m | Silicón americano 375 ml por 19 lts de agua, | T | PMM 8179 | 2016-03-22 | CRUZ, DADO DE 10 XCRUZ, MAZO CHICO DE ALUMINIO VEL. 130-680-620 RPM. |  | Cruz |  | Mazo chico de aluminio, |  | Dado de 10 x Cruz, 1 malla de 100 mesh, |  | Agua, mínimo 90°C / 10 min + 0 /- 2 min, |  |  | Forrar con funda de polietileno y papel kraft café,
Escobillones Gear S. de R.L. M.I. | 25 | 30 | 0.004 pulg | Negro 925 | Nylon 6 |  | N0244033 | 15 mm | Silicón americano 1.2 lts por 19 lts de agua, 1. Sumergir los mazos durante 3 minutos en la tina con lubricante. 2. Separar el mazo en 2 partes para peinarlo y peinar cada parte con el peine de diente fino. 3. Juntar las 2 partes y peinar para emparejar e | T | PMM 8173 | 2016-03-28 | EN MAZO CHICO DE ALUMINIO, DELGADO Y MAROMEADO (1.05 M DE LARGO Y 45 MM DE DIÁMETRO)Dado de 300 barrenos, 30 mallas de 100 mesh, |  |  |  | Mazo chico de aluminio. Se puede utilizar mazo pequeño de aluminio con el objetivo de diferenciar el material de otros con calibres similares., | Bastón 3 mm - 5 mm, Espejo 50 cm, | Dado de 300 barrenos, 30 mallas de 100 mesh, | Fabricar mazos delgados, | Agua, mínimo 90°C / 120 min +/- 10 min, |  |  | Forrar con funda de polietileno y papel kraft café. Usar funda de 66 mm.,
Escobillones Gear S. de R.L. M.I. | 25 | 30 | 0.007 pulg | Negro 925 | Nylon 6 |  | N0244108 | 15 mm | Silicón americano 1.2 lts por 19 lts de agua, Maromear después de lubricar., | T | PMM 8177 | 2016-03-28 | MAZO CHICO, DELGADO Y MAROMEADO (45 MM Y 1.05M DE LARGO)Dado de 130 barrenos, 25 mallas de 100 mesh, |  |  |  | Mazo chico de aluminio. Se puede utilizar mazo pequeño de aluminio con el objetivo de diferenciar el material de otros con calibres similares., | Bastón 3 mm - 5 mm, Espejo 50 cm, | Dado de 130 barrenos, 25 mallas de 100 mesh, | Fabricar mazos delgados, | Agua, mínimo 90°C / 120 min +/- 10 min, |  |  | Forrar con funda de polietileno y papel kraft café. Usar funda de 66 mm.,
Luis Plascencia Plascencia | 100 | 115 | 0.0025 pulg | Negro 925 | Nylon 6.12 | El tono cambia con temperaturas de extrusión. Con temperaturas altas se hace un tono más claro (gris). Con temperaturas bajas se hace un tono más oscuro (negro)., | NP1 | 1 3/4 pulg | Silicón americano 650 ml. por 19 lts. de agua, 1. Sumergir los mazos durante 3 minutos en la tina con lubricante. 2. Separar el mazo en 2 partes para peinarlo y peinar cada parte con el peine de diente fino. 3. Juntar las 2 partes y peinar para emparejar | T | PMM 8169 | 2016-04-01 | EN MAZO CHICO DE ALUMINIO, DELGADO Y MAROMEADO (1.05 M DE LARGO Y 45 MM DE DIÁMETRO)Utilizar dado de 440 como 1ra. opción y de 400 como 2da opción., Utilizar 40 mallas de 100 mesh y 2 mallas de 200 mesh, |  |  |  | Mazo chico de aluminio, | Bastón 3 mm - 5 mm, Espejo 50 cm, | Utilizar dado de 440 como 1ra. opción y de 400 como 2da opción., Utilizar 40 mallas de 100 mesh y 2 mallas de 200 mesh, | Fabricar mazos delgados, | Vapor, mínimo 90°C / 120 min +/- 10 min, |  |  | Forrar con funda de polietileno y papel kraft blanco. Usar funda de 66 mm.,
Escobillones Gear S. de R.L. M.I. | 25 | 30 | 0.004 pulg | Negro 925 | Nylon 6 |  | N0244033 | 15 mm | Silicón americano 1.2 lts por 19 lts de agua, 1. Sumergir los mazos durante 3 minutos en la tina con lubricante. 2. Separar el mazo en 2 partes para peinarlo y peinar cada parte con el peine de diente fino. 3. Juntar las 2 partes y peinar para emparejar e | T | PMM 8174 | 2016-04-04 | EN MAZO CHICO DE ALUMINIO, DELGADO Y MAROMEADO (1.05 M DE LARGO Y 45 MM DE DIÁMETRO)Dado de 300 barrenos, 30 mallas de 100 mesh, |  |  |  | Mazo chico de aluminio. Se puede utilizar mazo pequeño de aluminio con el objetivo de diferenciar el material de otros con calibres similares., | Bastón 3 mm - 5 mm, Espejo 50 cm, | Dado de 300 barrenos, 30 mallas de 100 mesh, | Fabricar mazos delgados, | Agua, mínimo 90°C / 120 min +/- 10 min, |  |  | Forrar con funda de polietileno y papel kraft café. Usar funda de 66 mm.,
Escobillones Gear S. de R.L. M.I. | 25 | 30 | 0.004 pulg | Negro 925 | Nylon 6 |  | N0244033 | 15 mm | Silicón americano 1.2 lts por 19 lts de agua, 1. Sumergir los mazos durante 3 minutos en la tina con lubricante. 2. Separar el mazo en 2 partes para peinarlo y peinar cada parte con el peine de diente fino. 3. Juntar las 2 partes y peinar para emparejar e | T | PMM 8175 | 2016-04-11 | EN MAZO CHICO DE ALUMINIO, DELGADO Y MAROMEADO (1.05 M DE LARGO Y 45 MM DE DIÁMETRO)Dado de 300 barrenos, 30 mallas de 100 mesh, |  |  |  | Mazo chico de aluminio. Se puede utilizar mazo pequeño de aluminio con el objetivo de diferenciar el material de otros con calibres similares., | Bastón 3 mm - 5 mm, Espejo 50 cm, | Dado de 300 barrenos, 30 mallas de 100 mesh, | Fabricar mazos delgados, | Agua, mínimo 90°C / 120 min +/- 10 min, |  |  | Forrar con funda de polietileno y papel kraft café. Usar funda de 66 mm.,
P&G Manufacturing Ireland Ltd. | 428 | 500 | 0.007 pulg | Azul Indicator | Nylon 6.12 |  | -62658035 | Chorizo | Silicón americano 20 ml. por 19 lts. de agua, | T | PMM 8170 | 2016-04-07 | 25 mallas de 100 mesh,Embobinadoras italianas, 5.5, 10. Polea de entrada en H, polea de salida en V., Carretes de 59 hilos: 60 min |  |  |  |  | Bastón 3 mm - 5 mm, Espejo 50 cm, | 25 mallas de 100 mesh, | Embobinar en carretes. No desembobinar los carretes en caso de rechazo por calibre., |  | Identificar el material con rafia natural adicional a las rafias que se utilizan de acuerdo a calibre y material., | Teñir en línea. Utilizar fórmula de teñido de acuerdo a la AV. 149, |  | Embobinadoras italianas, 5.5, 10. Polea de entrada en H, polea de salida en V., Carretes de 59 hilos: 60 min Carretes de 65 hilos: 51 min, 4, H&K Negro Alemán,
P&G Manufacturing Ireland Ltd. | 278 | 320 | 0.203 mm (0.008 pulg) | Verde 854 | Nylon 6.12 | Cambia con temperaturas de extrusión y templado. En extrusión: Con temperaturas bajas se hace un tono claro o amarillento. Con temperaturas altas se hace un tono fuerte o azulado. En templado: Se hace un tono más amarillento., | -60880073 | 36 mm | Silicón americano 25 ml por 19 lts de agua, | T | PMM 8170 | 2016-04-07 | Dado de 130 ó 177 barrenos, 25 mallas de 100 mesh, |  |  |  |  | Bastón 3 mm - 5 mm, Espejo 50 cm, | Dado de 130 ó 177 barrenos, 25 mallas de 100 mesh, | Inspección en proceso de calibre: Medir con micrómetro. Calibrar en mm con nominal de 0.200 mm Inspección final de calibre: Medir con láser. Calibrar en mm con nominal de 0.203 mm (0.008 pulg), | Vapor, mínimo 90°C / 120 min +/- 10 min, |  |  | Forrar sólo con funda de polietileno de 7.5 a 7.8 cm.,
P&G Manufacturing Ireland Ltd. | 238 | 280 | 0.203 mm (0.008 pulg) | Azul Indicator | Nylon 6.12 | Fabricar con resinas DuPont (Zytel FG 158), | -60880404 | 33 mm | Silicón americano 18 ml por 19 lts de agua, DESPUÉS DEL TEMPLADO Y PEINADO (ANTES DE LUBRICAR), DEJAR SECAR EL MATERIAL MÍNIMO 12 HORAS. YA SECO, LUBRICAR. Cada mazo se sumergirá dentro de la solución de lubricante durante 3 min. Después peinar el materi | T | PMM 8170 | 2016-04-07 | Dado de 130 ó 177 barrenos, 25 mallas de 100 mesh,CARRETES DE 55 HILOS CON SILICON FX 50 ml FORRO SOLO FUNDA DE PE, TOLERANCIA CALIBRE PROMEDIO: +/- 0.00024 PULG |  |  |  |  | Bastón 3 mm - 5 mm, Espejo 50 cm, | Dado de 130 ó 177 barrenos, 25 mallas de 100 mesh, | Inspección en proceso de calibre: Medir con micrómetro. Calibrar en mm con nominal de 0.200 mm Inspección final de calibre: Medir con láser. Calibrar en mm con nominal de 0.203 mm (0.008 pulg) Embobinar en carretes de 65 hilos (dado de 130 barrenos) ó 59 |  |  | Teñir en línea con velocidades para trenes 1, 2 y 3: 260 rpm. Carretes para teñir: 6 carretes de 65 hilos ó 7 carretes de 59 hilos. Utilizar fórmula de teñido de acuerdo a la AV. 149., | Forrar sólo con funda de polietileno de 7.5 a 7.8 cm.,Usar embobinadoras nacionales como primera opción, embobinadoras italianas como segunda opción., 5.5, 10. Polea de entrada en H, polea de salida en V., 1 hr, 4, Crellin Natural, | Usar embobinadoras nacionales como primera opción, embobinadoras italianas como segunda opción., 5.5, 10. Polea de entrada en H, polea de salida en V., 1 hr, 4, Crellin Natural,
P&G Manufacturing Ireland Ltd. | 199 | 230 | 0.165 mm (0.0065 pulg) | Verde 126 | Nylon 6.12 |  | -92059993 | 35 mm | Silicón americano 20 ml. por 19 lts. de agua, | (F) | PMM 8170 | 2016-04-07 | Dado de 130, 177 ó 215 barrenos, 25 mallas de 100 mesh,TOL. CAL. IND. +/- 0.0006", TOL. CAL. PROM. +/- 0.00020", VEL. 150-690-590 SOLO FUNDA DE P.E. DE 7.5 A 7.8 CM, DIAMETRO DE MAZO 50 +/- 2 MM |  |  |  |  | Bastón 3 mm - 5 mm, Espejo 50 cm, | Dado de 130, 177 ó 215 barrenos, 25 mallas de 100 mesh, | Pasar los filamentos por todos los rodillos del 3er. tren Inspección en proceso de calibre: Medir con micrómetro. Calibrar en mm con nominal de 0.162 mm Inspección final de calibre: Medir con láser. Calibrar en mm con nominal de 0.165 mm (0.0065 pulg), | Vapor, mínimo 90°C / 120 min +/- 10 min, |  |  | Forrar sólo con funda de polietileno de 7.5 a 7.8 cm.,
P&G Manufacturing Ireland Ltd. | 260 | 305 | 0.165 mm (0.0065 pulg) | Azul 349 | Nylon 6.12 |  | -92059997 | 32 mm | Silicón americano 20 ml. por 19 lts. de agua, | (F) | PMM 8170 | 2016-04-07 | Dado de 130, 177 ó 215 barrenos, 25 mallas de 100 mesh,TOL. CAL. IND. +/- 0.0006", TOL. CAL. PROM. +/- 0.00020", VEL. 150-690-590 SOLO FUNDA DE P.E. DE 7.5 A 7.8 CM, DIAMETRO DE MAZO 50 +/- 2 MM |  |  |  |  | Bastón 3 mm - 5 mm, Espejo 50 cm, | Dado de 130, 177 ó 215 barrenos, 25 mallas de 100 mesh, | Pasar los filamentos por todos los rodillos del 3er. tren Inspección en proceso de calibre: Medir con micrómetro. Calibrar en mm con nominal de 0.162 mm Inspección final de calibre: Medir con láser. Calibrar en mm con nominal de 0.165 mm (0.0065 pulg), | Vapor, mínimo 90°C / 120 min +/- 10 min, |  |  | Forrar sólo con funda de polietileno de 7.5 a 7.8 cm.,
P&G Manufacturing Ireland Ltd. | 500 | 575 | 0.152 mm (0.006 pulg) | Azul 837 | Nylon 6.12 |  | -92059999 | 34 mm | Silicón americano 20 ml. por 19 lts. de agua, | (F) | PMM 8170 | 2016-04-07 | Dado de 215 barrenos, 25 mallas de 100 mesh,TOL. CAL. IND. +/- 0.0006", TOL. CAL. PROM. +/- 0.00018", VEL. 150-690-590 SOLO FUNDA DE P.E. DE 7.5 A 7.8 CM, DIAMETRO DE MAZO 50 +/- 2 MM |  |  |  |  | Bastón 3 mm - 5 mm, Espejo 50 cm, | Dado de 215 barrenos, 25 mallas de 100 mesh, | Pasar los filamentos por todos los rodillos del 3er. tren Inspección en proceso de calibre: Medir con micrómetro. Calibrar en mm con nominal de 0.149 mm Inspección final de calibre: Medir con láser. Calibrar en mm con nominal de 0.152 mm (0.006 pulg), | Vapor, mínimo 90°C / 120 min +/- 10 min, |  |  | Forrar sólo con funda de polietileno de 7.5 a 7.8 cm.,
P&G Manufacturing Ireland Ltd. | 133 | 155 | 0.165 mm (0.0065 pulg) | Rosa 356 | Nylon 6.12 | Rociar Ultraspray en la bolsa del material para evitar que el masterbatch no se mezcle bien debido a la estática., | -92060789 | 35 mm | Silicón americano 20 ml. por 19 lts. de agua, | (F) | PMM 8170 | 2016-04-07 | Dado de 130, 177 ó 215 barrenos, 25 mallas de 100 mesh,TOL. CAL. IND. +/- 0.0006", TOL. CAL. PROM. +/- 0.00020", VEL. 150-690-590 SOLO FUNDA DE P.E. DE 7.5 A 7.8 CM, DIAMETRO DE MAZO 50 +/- 2 MM, ROCIAR ULTRASPRAY EN LA BOLSA DEL MATERIAL PARA EVITAR QUE EL M.B. NO SE MEZCLE BIEN. |  |  | Rociar Ultraspray en la bolsa del material para evitar que el masterbatch no se mezcle bien debido a la estática., |  | Bastón 3 mm - 5 mm, Espejo 50 cm, | Dado de 130, 177 ó 215 barrenos, 25 mallas de 100 mesh, | Pasar los filamentos por todos los rodillos del 3er. tren Inspección en proceso de calibre: Medir con micrómetro. Calibrar en mm con nominal de 0.162 mm Inspección final de calibre: Medir con láser. Calibrar en mm con nominal de 0.165 mm (0.0065 pulg), | Vapor, mínimo 90°C / 120 min +/- 10 min, |  |  | Forrar sólo con funda de polietileno de 7.5 a 7.8 cm.,
P&G Manufacturing Ireland Ltd. | 325 | 375 | 0.203 mm (0.008 pulg) | Verde 126 | Nylon 6.12 |  | -92202016 | 35 mm | Silicón americano 25 ml por 19 lts de agua, | (F) | PMM 8171 | 2016-04-07 | Dado 130 ó 177 barrenos, 25 mallas de 100 mesh,TOL. CAL. IND. +/- 0.0006", TOL. CAL. PROM. +/- 0.00024", VEL. 150-690-590 SOLO FUNDA DE P.E. DE 7.5 A 7.8 CM, DIAMETRO DE MAZO 50 +/- 2 MM |  |  |  |  | Bastón 3 mm - 5 mm, Espejo 50 cm, | Dado 130 ó 177 barrenos, 25 mallas de 100 mesh, | Pasar los filamentos por todos los rodillos del 3er. tren Inspección en proceso de calibre: Medir con micrómetro. Calibrar en mm con nominal de 0.200 mm Inspección final de calibre: Medir con láser. Calibrar en mm con nominal de 0.203 mm (0.008 pulg), | Vapor, mínimo 90°C / 120 min +/- 10 min, |  |  | Forrar sólo con funda de polietileno de 7.5 a 7.8 cm.,
P&G Manufacturing Ireland Ltd. | 319 | 370 | 0.203 mm (0.008 pulg) | Azul 349 | Nylon 6.12 |  | -92202017 | 32 mm | Silicón americano 25 ml por 19 lts de agua, | (F) | PMM 8171 | 2016-04-07 | Dado de 130 ó 177 barrenos, 25 mallas de 100 mesh,TOL. CAL. IND. +/- 0.0006", TOL. CAL. PROM. +/- 0.00024", VEL. 150-690-590 SOLO FUNDA DE P.E. DE 7.5 A 7.8 CM, DIAMETRO DE MAZO 50 +/- 2 MM |  |  |  |  | Bastón 3 mm - 5 mm, Espejo 50 cm, | Dado de 130 ó 177 barrenos, 25 mallas de 100 mesh, | Pasar los filamentos por todos los rodillos del 3er. tren Inspección en proceso de calibre: Medir con micrómetro. Calibrar en mm con nominal de 0.200 mm Inspección final de calibre: Medir con láser. Calibrar en mm con nominal de 0.203 mm (0.008 pulg), | Vapor, mínimo 90°C / 120 min +/- 10 min, |  |  | Forrar sólo con funda de polietileno de 7.5 a 7.8 cm.,
P&G Manufacturing Ireland Ltd. | 306 | 355 | 0.178 mm (0.007 pulg) | Azul 837 | Nylon 6.12 |  | -92202019 | 34 mm | Silicón americano 25 ml por 19 lts de agua, | (F) | PMM 8171 | 2016-04-07 | Dado de 177 barrenos como primera opción, dado de 130 barrenos como segunda opción, 25 mallas de 100 mesh,TOL. CAL. IND. +/- 0.0006", TOL. CAL. PROM. +/- 0.00021", VEL. 150-690-590 SOLO FUNDA DE P.E. DE 7.5 A 7.8 CM, DIAMETRO DE MAZO 50 +/- 2 MM |  |  |  |  | Bastón 3 mm - 5 mm, Espejo 50 cm, | Dado de 177 barrenos como primera opción, dado de 130 barrenos como segunda opción, 25 mallas de 100 mesh, | Pasar los filamentos por todos los rodillos del 3er. tren Inspección en proceso de calibre: Medir con micrómetro. Calibrar en mm con nominal de 0.175 mm Inspección final de calibre: Medir con láser. Calibrar en mm con nominal de 0.178 mm (0.007 pulg), | Vapor, mínimo 90°C / 120 min +/- 10 min, |  |  | Forrar sólo con funda de polietileno de 7.5 a 7.8 cm.,
P&G Manufacturing Ireland Ltd. | 199 | 230 | 0.203 mm (0.008 pulg) | Rosa 356 | Nylon 6.12 | Rociar Ultraspray en la bolsa del material para evitar que el masterbatch no se mezcle bien debido a la estática., | -92202020 | 35 mm | Silicón americano 25 ml por 19 lts de agua, | (F) | PMM 8171 | 2016-04-07 | Dado de 130 ó 177 barrenos, 25 mallas de 100 mesh,TOL. CAL. IND. +/- 0.0006", TOL. CAL. PROM. +/- 0.00024", VEL. 150-690-590 SOLO FUNDA DE P.E. DE 7.5 A 7.8 CM, DIAMETRO DE MAZO 50 +/- 2 MM, ROCIAR ULTRASPRAY EN LA BOLSA DEL MATERIAL |  |  | Rociar Ultraspray en la bolsa del material para evitar que el masterbatch no se mezcle bien debido a la estática., |  | Bastón 3 mm - 5 mm, Espejo 50 cm, | Dado de 130 ó 177 barrenos, 25 mallas de 100 mesh, | Pasar los filamentos por todos los rodillos del 3er. tren Inspección en proceso de calibre: Medir con micrómetro. Calibrar en mm con nominal de 0.200 mm Inspección final de calibre: Medir con láser. Calibrar en mm con nominal de 0.203 mm (0.008 pulg), | Vapor, mínimo 90°C / 120 min +/- 10 min, |  |  | Forrar sólo con funda de polietileno de 7.5 a 7.8 cm.,
P&G Manufacturing Ireland Ltd. | 133 | 155 | 0.203 mm (0.008 pulg) | Violeta 908 | Nylon 6.12 |  | -97335245 | 34 mm | Silicón americano 28 ml por 19 lts de agua, | (F) | PMM 8171 | 2016-04-07 | Dado de 130 ó 177 barrenos, 25 mallas de 100 mesh, |  |  |  |  | Bastón 3 mm - 5 mm, Espejo 50 cm, | Dado de 130 ó 177 barrenos, 25 mallas de 100 mesh, | Pasar los filamentos por todos los rodillos del 3er. tren. Medir calibre con equipo láser directo (sin ajuste)., | Vapor, mínimo 90°C / 120 min +/- 10 min, |  |  | Forrar sólo con funda de polietileno de 7.5 a 7.8 cm.,
P&G Manufacturing Ireland Ltd. | 74 | 90 | 0.152 mm (0.006 pulg) | Azul 398 | Nylon 6.12 |  | -99453228 | 31 mm | Silicón americano 20 ml. por 19 lts. de agua, | (F) | PMM 8171 | 2016-04-07 | Dado de 215 barrenos, 25 mallas de 100 mesh,TOLERANCIA CALIBRE PROMEDIO: +/- 0.00018 PULG. FORRO SOLO FUNDA PE DE 7.6 A 7.8 CM, EN CAJAS DE CHAROLAS, DIAMETRO DE MAZO 50 +/- 2MM |  |  |  |  | Bastón 3 mm - 5 mm, Espejo 50 cm, | Dado de 215 barrenos, 25 mallas de 100 mesh, | Pasar los filamentos por todos los rodillos del 3er. tren Inspección en proceso de calibre: Medir con micrómetro. Calibrar en mm con nominal de 0.149 mm Inspección final de calibre: Medir con láser. Calibrar en mm con nominal de 0.152 mm (0.006 pulg), | Vapor, mínimo 90°C / 120 min +/- 10 min, |  |  | Forrar sólo con funda de polietileno de 7.5 a 7.8 cm.,
P&G Manufacturing Ireland Ltd. | 223 | 260 | 0.152 mm (0.006 pulg) | Azul 399 | Nylon 6.12 |  | -99487281 | 31 mm | Silicón americano 20 ml. por 19 lts. de agua, | (F) | PMM 8171 | 2016-04-07 | Dado de 215 barrenos, 25 mallas de 100 mesh,TOLERANCIA CALIBRE PROMEDIO: +/- 0.00018 PULG., FORRO SOLO FUNDA DE PE DE 7.6 A 7.8 CM, EN CAJAS DE CHAROLAS, DIAMETRO DE MAZO 50 +/- 2 MM |  |  |  |  | Bastón 3 mm - 5 mm, Espejo 50 cm, | Dado de 215 barrenos, 25 mallas de 100 mesh, | Pasar los filamentos por todos los rodillos del 3er. tren Inspección en proceso de calibre: Medir con micrómetro. Calibrar en mm con nominal de 0.149 mm Inspección final de calibre: Medir con láser. Calibrar en mm con nominal de 0.152 mm (0.006 pulg), | Vapor, mínimo 90°C / 120 min +/- 10 min, |  |  | Forrar sólo con funda de polietileno de 7.5 a 7.8 cm.,