## Hoja1
Nombre del Cliente | Cantidad_Kg | Unidad_Original | Calibre | Color | Material | Resina | Clave | Corte | Lubricante | Orientación | No pedido | Fecha Entrega | ESP_SAE | Rizado | Perfil | Aditivos | Tipo de Mazo | Bastón_Espejo_Tina | Herramental | Fabricar | Temple | Horno | Teñido | Enfundado | Esp_Carretes
Sunstar Americas Inc. | 113.398 | LB | 0.0032 pulg | Azul 453 | Nylon 6.12 AB | Usar resina Vestamid D16 | FIL00003 | Carrete 70 Hilos | Lubricar en línea | T | PMM 8213 | 16/03/2016 | AB TRIANGULAR, CTES. DE 70 HILOS, EMB. ITALIANAS TENSION 0.0, BALANCIN 10, REPARTIDOR 2.1, EN UN MECHON LUBRICACION EN LINEA 18 RPM, CTES NATURALES DE CRELLIN, DE 2.3 KGS C/U TIEMPO DE EMB. 1 HR. 25 MIN. |  | Triangular | Masterbatch Antimicrobial B-7000 NYLON 6.12 "ARGUSAN AM 48 PA" (27 g / kg de resina). |  | Bastón Espejo 3 mmTina | 40 mallas de 100 mesh y 2 mallas de 200 mesh | Aplicar una tolerancia de cuenta de hilos de +/- 1 hilo. Fabricar dos semanas antes de la fecha de entrega. Desviación de calibre: se acepta que el calibre de máximo 3 filamentos se encuentre fuera de especificación, mientras se encuentre dentro del rang |  |  |  |  | Embobinadoras italianas1 mechon2.010. Polea de entrada, polea en balancín y polea de entrada de repartidor en H, polea de salida de repartidor en V.1 hr 38 min2.12.3 +/- 0.23 kg (5 +/- 0.5 lb)Crellin Natural
Sunstar Americas Inc. | 272.1552 | LB | 0.008 pulg | Natural | Nylon 6.12 |  | FIL08002SNT | 34 mm | Silicón americano 25 ml por 19 lts de agua | T | PMM 8214 | 29/03/2016 | TOL. CAL. +/- 0.0006", FORRO SOLO FUNDA, DIAM. MAZO 50 MM - 2 MM + 1 MM, EN CAJAS DE 10 LBS UTILIZAR FUNDA 7.6 A 7.7 CM |  |  |  |  | Bastón 50 cmEspejo 3 mm - 5 mmTina | Dado de 177 barrenos como primera opción, dado de 130 barrenos como segunda opción25 mallas de 100 mesh |  | Vapormínimo 90°C / 120 min +/- 10 min |  |  | Forrar sólo con funda americana BLANCA de 7.4 a 7.7 cm
Sunstar Americas Inc. | 226.796 | LB | 0.007 pulg | Blanco 945 | Nylon 6.12 |  | FIL07002SWT | 34 mm | Silicón americano 25 ml por 19 lts de agua | T | PMM 8214 | 29/03/2016 | TOL. CAL. +/- 0.0006", FORRO SOLO FUNDA DIAM. MAZO 50 MM - 2 MM + 1MM, EN CAJAS DE 10 LBS. UTILIZAR FUNDA 7.6 A 7.7 CM |  |  |  |  | Bastón 50 cmEspejo 3 mm - 5 mmTina | Dado de 177 barrenos como primera opción, dado de 130 barrenos como segunda opción25 mallas de 100 mesh |  | Vapormínimo 90°C / 120 min +/- 10 min |  |  | Forrar sólo con funda americana BLANCA de 7.4 a 7.7 cm
Sunstar Americas Inc. | 68.0388 | LB | 0.008 pulg | Blanco 945 | Nylon 6.12 |  | FIL08002SWT | 34 mm | Silicón americano 25 ml por 19 lts de agua | T | PMM 8214 | 29/03/2016 | TOL. CAL. +/- 0.0006", FORRO SOLO FUNDA, DIAM. MAZO 50 +/- 2 MM EN CAJAS DE 10 LBS. |  |  |  |  | Bastón 50 cmEspejo 3 mm - 5 mmTina | Dado de 177 barrenos como primera opción, dado de 130 barrenos como segunda opción25 mallas de 100 mesh |  | Vapormínimo 90°C / 120 min +/- 10 min |  |  | Forrar sólo con funda americana BLANCA de 7.4 a 7.7 cm
Sunstar Americas Inc. | 68.0388 | LB | 0.008 pulg | Verde 148 | Nylon 6.12 |  | FIL08003DGN | 34 mm | Silicón americano 25 ml por 19 lts de agua | T | PMM 8214 | 29/03/2016 | TOL. CAL. + /- 0.0006" FORRO SOLO FUNDA, DIAM. MAZO 50 MM - 2 MM + 1 MM, UTILIZAR FUNDA DE 7.6 A 7.7 CM, EN CAJAS DE 10 LBS |  |  |  |  | Bastón 50 cmEspejo 3 mm - 5 mmTina | Dado de 130 ó 177 barrenos25 mallas de 100 mesh |  | Vapormínimo 90°C / 120 min +/- 10 min |  |  | Forrar sólo con funda americana BLANCA de 7.4 a 7.7 cm
Sunstar Americas Inc. | 45.3592 | LB | 0.008 pulg | Azul 419 | Nylon 6.12 |  | FIL08003DBL1 | 34 mm | Silicón americano 25 ml por 19 lts de agua | T | PMM 8214 | 29/03/2016 | TOL. CAL. + /- 0.0006", FORRO SOLO FUNDA, DIAM. MAZO 50 MM - 2 MM + 1 MM, EN CAJAS DE 10 LBS, UTILIZAR FUNDA DE 7.6 A 7.7 CM |  |  |  |  | Bastón 50 cmEspejo 3 mm - 5 mmTina | Dado de 130 ó 177 barrenos25 mallas de 100 mesh |  | Vapormínimo 90°C / 120 min +/- 10 min |  |  | Forrar sólo con funda americana BLANCA de 7.4 a 7.7 cm
Sunstar Americas Inc. | 22.6796 | LB | 0.007 pulg | Naranja 593 | Nylon 6.12 | Con temperaturas altas en extrusión se hace un tono más claro. Con temperaturas bajas en extrusión se hace un tono más fuerte. El tono aumenta con el temple. | FIL07002BOR | 34 mm | Silicón americano 25 ml por 19 lts de agua | T | PMM 8214 | 29/03/2016 | - |  |  |  |  | Bastón 50 cmEspejo 3 mm - 5 mmTina | Dado de 130 barrenos25 mallas de 100 mesh |  | Vapormínimo 90°C / 120 min +/- 10 min |  |  | Forrar sólo con funda americana BLANCA de 7.4 a 7.7 cm
Sunstar Americas Inc. | 113.398 | LB | 0.0032 pulg | Azul 453 | Nylon 6.12 AB | Usar resina Vestamid D16 | FIL00003 | Carrete 70 Hilos | Lubricar en línea | T | PMM 8215 | 2016-12-04 | AB TRIANGULAR, CTES. DE 70 HILOS, EMB. ITALIANAS TENSION 0.0, BALANCIN 10, REPARTIDOR 2.1, EN UN MECHON LUBRICACION EN LINEA 18 RPM, CTES NATURALES DE CRELLIN, DE 2.3 KGS C/U TIEMPO DE EMB. 1 HR. 25 MIN. |  | Triangular | Masterbatch Antimicrobial B-7000 NYLON 6.12 "ARGUSAN AM 48 PA" (27 g / kg de resina). |  | Bastón Espejo 3 mmTina | 40 mallas de 100 mesh y 2 mallas de 200 mesh | Aplicar una tolerancia de cuenta de hilos de +/- 1 hilo. Fabricar dos semanas antes de la fecha de entrega. Desviación de calibre: se acepta que el calibre de máximo 3 filamentos se encuentre fuera de especificación, mientras se encuentre dentro del rang |  |  |  |  | Embobinadoras italianas1 mechon2.010. Polea de entrada, polea en balancín y polea de entrada de repartidor en H, polea de salida de repartidor en V.1 hr 38 min2.12.3 +/- 0.23 kg (5 +/- 0.5 lb)Crellin Natural
Sunstar Americas Inc. | 45.3592 | LB | 0.007 pulg | Verde 342 | Nylon 6.12 |  | FIL07002DDG | 34 mm | Silicón americano 25 ml por 19 lts de agua | T | PMM 8216 | 2016-12-04 | TOL. CAL. +/- 0.0006" DIAM. DE MAZO 50 +/- 2 MM FORRO SOLO FUNDA EN CAJAS DE 10 LBS. |  |  |  |  | Bastón 50 cmEspejo 3 mm - 5 mmTina | Dado de 130 ó 177 barrenos25 mallas de 100 mesh |  | Vapormínimo 90°C / 120 min +/- 10 min |  |  | Forrar sólo con funda americana BLANCA de 7.4 a 7.7 cm
Sunstar Americas Inc. | 45.3592 | LB | 0.008 pulg | Azul 850 | Nylon 6.12 |  | FIL08002DBL2 | 34 mm | Silicón americano 25 ml por 19 lts de agua | T | PMM 8216 | 2016-12-04 | TOL. CAL. +/- 0.0006", FORRO SOLO FUNDA, DIAM. MAZO 50 MM - 2 MM + 1 MM, EN CAJAS DE 10 LBS, UTILIZAR FUNDA DE 7.6 A 7.7 CM |  |  |  |  | Bastón 50 cmEspejo 3 mm - 5 mmTina | Dado de 130 ó 177 barrenos25 mallas de 100 mesh |  | Vapormínimo 90°C / 120 min +/- 10 min |  |  | Forrar sólo con funda americana BLANCA de 7.4 a 7.7 cm
Sunstar Americas Inc. | 45.3592 | LB | 0.006 pulg | Verde 348 | Nylon 6.12 |  | FIL06003LGN | 34 mm | Silicón americano 20 ml. por 19 lts. de agua | T | PMM 8216 | 2016-12-04 | TOL. CAL. +/- 0.0006", FORRO SOLO FUNDA, DIAM. MAZO 50 MM -2 MM + 1 MM, EN CAJAS DE 10 LBS. UTILIZAR FUINDA DE 7.6 A 7.7 CM |  |  |  |  | Bastón 50 cmEspejo 3 mm - 5 mmTina | Dado de 215 barrenos25 mallas de 100 mesh |  | Vapormínimo 90°C / 120 min +/- 10 min |  |  | Forrar sólo con funda americana BLANCA de 7.4 a 7.7 cm
Sunstar Americas Inc. | 45.3592 | LB | 0.007 pulg | Verde 148 | Nylon 6.12 |  | FIL07003DGN | 34 mm | Silicón americano 25 ml por 19 lts de agua | T | PMM 8216 | 2016-12-04 | -*TOL. CAL. +/- 0.0006", FORRO SOLO FUNDA, DIAM. MAZO 50 MM +1MM -2MM, EN CAJAS DE 10 LBS. UTILIZAR FUNDA 7.6 A 7.7 CM. |  |  |  |  | Bastón 50 cmEspejo 3 mm - 5 mmTina | Dado de 130 ó 177 barrenos25 mallas de 100 mesh |  | Vapormínimo 90°C / 120 min +/- 10 min |  |  | Forrar sólo con funda americana BLANCA de 7.4 a 7.7 cm
Sunstar Americas Inc. | 68.0388 | LB | 0.008 pulg | Blanco 945 | Nylon 6.12 |  | FIL08002SWT | 34 mm | Silicón americano 25 ml por 19 lts de agua | T | PMM 8216 | 2016-12-04 | TOL. CAL. +/- 0.0006", FORRO SOLO FUNDA, DIAM. MAZO 50 +/- 2 MM EN CAJAS DE 10 LBS. |  |  |  |  | Bastón 50 cmEspejo 3 mm - 5 mmTina | Dado de 177 barrenos como primera opción, dado de 130 barrenos como segunda opción25 mallas de 100 mesh |  | Vapormínimo 90°C / 120 min +/- 10 min |  |  | Forrar sólo con funda americana BLANCA de 7.4 a 7.7 cm
Sunstar Americas Inc. | 68.0388 | LB | 0.008 pulg | Verde 148 | Nylon 6.12 |  | FIL08003DGN | 34 mm | Silicón americano 25 ml por 19 lts de agua | T | PMM 8216 | 2016-12-04 | TOL. CAL. + /- 0.0006" FORRO SOLO FUNDA, DIAM. MAZO 50 MM - 2 MM + 1 MM, UTILIZAR FUNDA DE 7.6 A 7.7 CM, EN CAJAS DE 10 LBS |  |  |  |  | Bastón 50 cmEspejo 3 mm - 5 mmTina | Dado de 130 ó 177 barrenos25 mallas de 100 mesh |  | Vapormínimo 90°C / 120 min +/- 10 min |  |  | Forrar sólo con funda americana BLANCA de 7.4 a 7.7 cm
Tanis Incorporated | 22.6796 | LB | 0.060 pulg | Negro 921 | Nylon 6.12 |  | RM17703 | Mazo | Silicón americano 100% | (F) | PMM 8217 | 22/03/2016 | #N/A | 4.50.074 pulgSERIE A46 | Rizado |  |  | Bastón Espejo Tina Utilizar tina de un solo viaje | Dado de 2 barrenos30 mallas de 100 mesh | Pasar los filamentos por todos los rodillos del 3er. tren | Agua (carga de 3 mazos)93ºC / 5 min |  |  | Forrar con funda de polietileno y papel kraft blanco
Tanis Incorporated | 136.0776 | LB | 0.008 pulg | Naranja 819 | Nylon 6.12 R | Nylon 6.12 R natural. Se puede utilizar natural amarillento.Cambia con temperaturas de extrusión y templado. En extrusión: Con temperaturas altas se hace un tono más claro. Con temperaturas bajas se hace un tono más fuerte. En templado: El tono aumenta con el temple, respecto al tono en madejera. | RM12120 | Mazo | Silicón americano 100% | (F) | PMM 8218 | 2016-01-04 | RIZ. 6-O AMP. 0.024" ENG. 80 DIENTES | 60.024 pulgSERIE A80 | Rizado |  |  | Bastón 50 cmEspejo 3 mm - 5 mmTina | Dado de 130 barrenos25 mallas de 100 mesh | Pasar los filamentos por todos los rodillos del 3er. tren | AguaMáx. 10°C |  |  | Forrar con funda de polietileno y papel kraft blanco
Tanis Incorporated | 45.3592 | LB | 0.006 pulg | Natural | Nylon 6.6 |  | RM1047 | Mazo | Lubán 75% | (F) | PMM 8218 | 2016-01-04 | - | 60.018 pulgA75-6 | Rizado | Masterbatch de Silicón (40 g / kg de resina). Hornear el MB de Silicón a 80°C de 2 a 4 hrs. |  | Bastón 50 cmEspejo 3 mm - 5 mmTina | Dado de 150 barrenos10 mallas de 100 mesh | Pasar los filamentos por todos los rodillos del 3er. tren | AguaMáx. 10°C |  |  | Forrar con funda de polietileno y papel kraft café
Power Brushes Inc. | 544.3104 | LB | 0.006 pulg | Negro 921 | Nylon 6 Plus |  | .06NPB618 | 54 pulg | Silicón americano 100% | (F) | PMM 8219 | 2016-01-04 | RIZ 6 O- AMP. 0.020" ENG "E 75" CON DADO DE 150 BARRENOS, DIAMETRO DE MAZO 2 1/4" - (57 MM)- 2 3/8" (60 MM) | 5.50.020 pulgA75-7 | Rizado |  | Mazo normal | Bastón 50 cmEspejo 3 mm - 5 mmTina | Dado 150 barrenos25 mallas de 100 mesh | Pasar los filamentos por todos los rodillos del 3er. tren Realizar inspección de rizado conforme al Catálogo de rizados y las SPC-PRD-07 | AguaMáx. 10°C |  |  | Forrar con funda de polietileno y papel kraft café. Verificar que el forrado de los mazos no sea ni muy flojo ni muy apretado y que sea uniforme. Ver cortes referencia.
Procter & Gamble International Operations, S.A. | 25 | KG | 0.178 mm (0.007 pulg) | Lila 159 | Nylon 6.12 | Fabricar sólo con resina Zytel FG 158, el tono cambia con resina GrilonCambia con templado. Después del templado, el tono se pone un poco azul. | 0.60880056 | 32 mm | Silicón americano 25 ml por 19 lts de agua | T | PMM 8220 | 23/03/2016 | CAJAS DE 7.5 kgs MARCAR LA CLAVE EN EL MAZO |  |  |  |  | Bastón 50 cmEspejo 3 mm - 5 mmTina | Dado 130 ó 177 barrenos25 mallas de 100 mesh | Inspección en proceso de calibre: Medir con micrómetro. Calibrar en mm con nominal de 0.175 mm Inspección final de calibre: Medir con láser. Calibrar en mm con nominal de 0.178 mm (0.007 pulg) | Vapormínimo 90°C / 120 min +/- 10 min |  |  | Forrar con funda de polietileno y papel kraft blanco
Procter & Gamble International Operations, S.A. | 37.5 | KG | 0.178 mm (0.007 pulg) | Naranja 229 | Nylon 6.12 | Cambia con temperaturas de extrusión y templado. En extrusión: Con temperaturas altas se hace un tono más claro. Con temperaturas bajas se hace un tono más fuerte. En templado: El tono aumenta con el temple, respecto al tono en madejera. | 0.60880054 | 32 mm | Silicón americano 25 ml por 19 lts de agua | T | PMM 8220 | 23/03/2016 | CAJAS DE 7.5 KGS MARCAR LA CLAVE EN EL MAZO |  |  |  |  | Bastón 50 cmEspejo 3 mm - 5 mmTina | Dado 130 ó 177 barrenos25 mallas de 100 mesh | Inspección en proceso de calibre: Medir con micrómetro. Calibrar en mm con nominal de 0.175 mm Inspección final de calibre: Medir con láser. Calibrar en mm con nominal de 0.178 mm (0.007 pulg) | Vapormínimo 90°C / 120 min +/- 10 min |  |  | Forrar con funda de polietileno y papel kraft blanco
Procter & Gamble International Operations, S.A. | 90 | KG | 0.178 mm (0.007 pulg) | Verde 126 | Nylon 6.12 |  | 0.60880052 | 32 mm | Silicón americano 25 ml por 19 lts de agua | T | PMM 8220 | 23/03/2016 | CAJAS DE 7.5 KGS. MARCAR LA CLAVE EN EL MAZO |  |  |  |  | Bastón 50 cmEspejo 3 mm - 5 mmTina | Dado 130 ó 177 barrenos25 mallas de 100 mesh | Inspección en proceso de calibre: Medir con micrómetro. Calibrar en mm con nominal de 0.175 mm Inspección final de calibre: Medir con láser. Calibrar en mm con nominal de 0.178 mm (0.007 pulg) | Vapormínimo 90°C / 120 min +/- 10 min |  |  | Forrar con funda de polietileno y papel kraft blanco
Procter & Gamble International Operations, S.A. | 90 | KG | 0.229 mm (0.009 pulg) | Naranja 820 | Nylon 6.12 | Cambia con temperaturas de extrusión y templado. Cambia con la velocidad de salida de la extrusora. En extrusión: Con temperaturas altas se hace un tono más claro. Con temperaturas bajas se hace un tono más fuerte. En templado: El tono aumenta con el temp | 0.6088005 | 32 mm | Silicón americano 25 ml por 19 lts de agua | T | PMM 8220 | 23/03/2016 | CAJAS DE 7.5 KGS. MARCAR LA CLAVE EN EL MAZO |  |  |  |  | Bastón 50 cmEspejo 3 mm - 5 mmTina | Dado 80 x 0.024"25 mallas de 100 mesh | Inspección en proceso de calibre: Medir con micrómetro. Calibrar en mm con nominal de 0.226 mm Inspección final de calibre: Medir con láser. Calibrar en mm con nominal de 0.229 mm (0.009 pulg) | Vapormínimo 90°C / 120 min +/- 10 min |  |  | Forrar con funda de polietileno y papel kraft blanco
Procter & Gamble International Operations, S.A. | 37.5 | KG | 0.203 mm (0.008 pulg) | Verde 148 | Nylon 6.12 |  | 0.98819421 | 36 mm | Silicón americano 25 ml por 19 lts de agua | T | PMM 8220 | 23/03/2016 | CAJAS DE 7.5 KG. MARCAR LA CLAVE EN EL MAZO |  |  |  |  | Bastón 50 cmEspejo 3 mm - 5 mmTina | Dado 130 ó 177 barrenos25 mallas de 100 mesh | Inspección en proceso de calibre: Medir con micrómetro. Calibrar en mm con nominal de 0.200 mm Inspección final de calibre: Medir con láser. Calibrar en mm con nominal de 0.203 mm (0.008 pulg) | Vapormínimo 90°C / 120 min +/- 10 min |  |  | Forrar con funda de polietileno y papel kraft blanco
Procter & Gamble International Operations, S.A. | 266 | KG | 0.203 mm (0.008 pulg) | Natural | Nylon 6.12 | Usar resina Grilon XE 3938 como primera opción, Vestamid D16 como segunda opción | 0.69852323 | 35 mm | Silicón americano 25 ml por 19 lts de agua | T | PMM 8221 | 23/03/2016 | CAJAS DE 19 KG. MARCAR LA CLAVE EN MAZO |  |  |  |  | Bastón 50 cmEspejo 3 mm - 5 mmTina | Dado de 177 barrenos como primera opción, dado de 130 barrenos como segunda opción25 mallas de 100 mesh | Inspección en proceso de calibre: Medir con micrómetro. Calibrar en mm con nominal de 0.200 mm Inspección final de calibre: Medir con láser. Calibrar en mm con nominal de 0.203 mm (0.008 pulg) | Vapormínimo 90°C / 120 min +/- 10 min |  |  | Forrar sólo con funda de polietileno de 7.5 a 7.6 cm.
Procter & Gamble International Operations, S.A. | 38 | KG | 0.203 mm (0.008 pulg) | Azul Indicator | Nylon 6.12 | Fabricar con resinas DuPont (Zytel FG 158) | 0.69852322 | 35 mm | Silicón americano 18 ml por 19 lts de agua | T | PMM 8221 | 23/03/2016 | CAJAS DE 19 KG. MARCAR LA CLAVE EN MAZO |  |  |  |  | Bastón 50 cmEspejo 3 mm - 5 mmTina | Dado de 130 ó 177 barrenos25 mallas de 100 mesh | Inspección en proceso de calibre: Medir con micrómetro. Calibrar en mm con nominal de 0.200 mm Inspección final de calibre: Medir con láser. Calibrar en mm con nominal de 0.203 mm (0.008 pulg) Embobinar en carretes de 65 hilos (dado de 130 barrenos) ó 59 |  |  | Teñir con ácido cítrico, utilizar fórmula de teñido de acuerdo a la AV. 149. Teñir en línea con velocidades para trenes 1, 2 y 3: 260 rpm. Carretes para teñir: 6 carretes de 65 hilos ó 7 carretes de 59 hilos. Embobinado en mazo normal (AL-60). | Forrar sólo con funda de polietileno de 7.5 a 7.6 cm. | Usar embobinadoras nacionales como primera opción, embobinadoras italianas como segunda opción.5.510. Polea de entrada en H, polea de salida en V.1 hr4Crellin Natural
Procter & Gamble International Operations, S.A. | 57 | KG | 0.203 mm (0.008 pulg) | Blanco 945 | Nylon 6.12 |  | 0.69852306 | 33 mm | Silicón americano 25 ml por 19 L de agua | T | PMM 8221 | 23/03/2016 | CAJAS DE 19 KGS MARCAR LA CLAVE EN EL MAZO |  |  |  |  | Bastón 50 cmEspejo 3 mm - 5 mmTina | Dado de 177 barrenos como primera opción, dado de 130 barrenos como segunda opción25 mallas de 100 mesh | Inspección en proceso de calibre: Medir con micrómetro. Calibrar en mm con nominal de 0.200 mm Inspección final de calibre: Medir con láser. Calibrar en mm con nominal de 0.203 mm (0.008 pulg) | Vapormínimo 90°C / 120 min +/- 10 min |  |  | Forrar con funda de polietileno y papel kraft blanco
Procter & Gamble International Operations, S.A. | 40 | KG | 0.254 mm (0.010 pulg) | Natural | Nylon 6.12 | Usar resina Grilon XE 3938 como primera opción, Vestamid D16 como segunda opción | 0.69852305 | 33 mm | Silicón americano 25 ml por 19 lts de agua | T | PMM 8221 | 23/03/2016 | CAJAS DE 20 KG. MARCAR LA CLAVE EN MAZO |  |  |  |  | Bastón 50 cmEspejo 3 mm - 5 mmTina | Dado de 90 barrenos25 mallas de 100 mesh | Inspección en proceso de calibre: Medir con micrómetro. Calibrar en mm con nominal de 0.251 mm Inspección final de calibre: Medir con láser. Calibrar en mm con nominal de 0.254 mm (0.010 pulg) | Vapormínimo 90°C / 120 min +/- 10 min |  |  | Forrar sólo con funda de polietileno de 7.5 a 7.6 cm.
Procter & Gamble International Operations, S.A. | 80 | KG | 0.305 mm (0.012 pulg) | Verde 973 | Nylon 6.12 |  | 0.69852304 | 33 mm | Silicón americano 25 ml por 19 lts de agua | T | PMM 8221 | 23/03/2016 | CAJAS DE 20 KG MARCAR LA CLAVE EN EL MAZO |  |  |  |  | Bastón Espejo Tina | Dado de 60 barrenos25 mallas de 100 mesh | Inspección en proceso de calibre: Medir con micrómetro. Calibrar en mm con nominal de 0.302 mm Inspección final de calibre: Medir con láser. Calibrar en mm con nominal de 0.305 mm (0.012 pulg) | Vapormínimo 90°C / 120 min +/- 10 min |  |  | Forrar con funda de polietileno y papel kraft blanco
Procter & Gamble International Operations, S.A. | 220 | KG | 0.305 mm (0.012 pulg) | Azul 991 | Nylon 6.12 |  | 0.60880479 | 33 mm | Silicón americano 25 ml por 19 lts de agua | T | PMM 8221 | 23/03/2016 | CAJAS DE 20 KG. MARCAR LA CLAVE EN MAZO |  |  |  |  | Bastón Espejo Tina | Dado de 60 barrenos25 mallas de 100 mesh | Inspección en proceso de calibre: Medir con micrómetro. Calibrar en mm con nominal de 0.302 mm Inspección final de calibre: Medir con láser. Calibrar en mm con nominal de 0.305 mm (0.012 pulg) | Vapormínimo 90°C / 120 min +/- 10 min |  |  | Forrar sólo con funda de polietileno de 7.5 a 7.6 cm.
Procter & Gamble International Operations, S.A. | 285 | KG | 0.229 mm (0.009 pulg) | Natural | Nylon 6.12 | Usar resina Grilon XE 3938 como primera opción, Vestamid D16 como segunda opción | 0.60880478 | 33 mm | Silicón americano 25 ml por 19 lts de agua | T | PMM 8221 | 23/03/2016 | CAJAS DE 19 KGS MARCAR LA CLAVE EN EL MAZO |  |  |  |  | Bastón 50 cmEspejo 3 mm - 5 mmTina | Dado de 110 barrenos25 mallas de 100 mesh | Inspección en proceso de calibre: Medir con micrómetro. Calibrar en mm con nominal de 0.226 mm Inspección final de calibre: Medir con láser. Calibrar en mm con nominal de 0.229 mm (0.009 pulg) | Vapormínimo 90°C / 120 min +/- 10 min |  |  | Forrar sólo con funda de polietileno de 7.5 a 7.6 cm.
Sunstar Americas Inc. | 45.3592 | LB | 0.0092 pulg | Natural | Nylon 6.12 | Fabricar con resinas DuPont | FIL00011 | 34 mm | Silicón americano 25 ml por 19 lts de agua | S | PMM 8222 | 29/03/2016 | TETRAHUECO, CON DADO #4 DE 90 X TETRAHUECO, VEL. 180-700-760, COLADERA DE 35 MALLAS, DE 100 MESH ESPEJO 8MM, TOLERANCIA CALIBRE INDIVIDUAL +- 12% TOLERANCIA CALIBRE PROMEDIO +- 3%, DIAM. MAZO: 48-51 MM, FUNDA BLANCA CON ZYTEL FG158. |  | Tetrahueco |  | Mazo normal | Bastón 50 cmEspejo 0.5 cmTina | Dado 4, 5, 90 X TetrahuecoUtilizar 35 mallas de 100 mesh |  | Vapormínimo 90°C / 120 min +/- 10 min |  |  | Forrar sólo con funda americana BLANCA de 7.4 a 7.7 cm
Procter & Gamble International Operations, S.A. | 100 | KG | 0.305 mm (0.012 pulg) | Natural | Nylon 6.12 | Usar resina Grilon XE 3938 como primera opción, Vestamid D16 como segunda opción | 0.98727029 | 31 mm | Silicón americano 25 ml por 19 lts de agua | T | PMM 8223 | 23/03/2016 | CAJAS DE 20 KG. MARCAR LA CLAVE EN MAZO |  |  |  |  | Bastón Espejo Tina | Dado de 60 barrenos25 mallas de 100 mesh | Inspección en proceso de calibre: Medir con micrómetro. Calibrar en mm con nominal de 0.302 mm Inspección final de calibre: Medir con láser. Calibrar en mm con nominal de 0.305 mm (0.012 pulg) | Vapormínimo 90°C / 120 min +/- 10 min |  |  | Forrar con funda de polietileno y papel kraft blanco
Procter & Gamble International Operations, S.A. | 80 | KG | 0.305 mm (0.012 pulg) | Natural | Nylon 6.12 | Usar resina Grilon XE 3938 como primera opción, Vestamid D16 como segunda opción | 0.69860412 | 44.5 mm | Silicón americano 25 ml por 19 lts de agua | T | PMM 8223 | 23/03/2016 | CAJAS DE 20 KGS MARCAR LA CLAVE EN EL MAZO |  |  |  |  | Bastón Espejo Tina | Dado de 60 barrenos25 mallas de 100 mesh | Inspección en proceso de calibre: Medir con micrómetro. Calibrar en mm con nominal de 0.302 mm Inspección final de calibre: Medir con láser. Calibrar en mm con nominal de 0.305 mm (0.012 pulg) | Vapormínimo 90°C / 120 min +/- 10 min |  |  | Forrar con funda de polietileno y papel kraft blanco