## Hoja1
Nombre del Cliente | Cantidad_Kg | Unidad_Original | Calibre | Color | Material | Resina | Clave | Corte | Lubricante | Orientación | No pedido | Fecha Entrega | ESP_SAE | Rizado | Perfil | Aditivos | Tipo de Mazo | Bastón_Espejo_Tina | Herramental | Fabricar | Temple | Horno | Teñido | Enfundado | Esp_Carretes
P&G Manufacturing GmbH | 150 | KG | 0.0045 pulg + 0.006 pulg | Azul Indicator | Nylon 6.12 |  | 0.64705256 | 26 mm | Lubán 60% (30 ml por 19 lts de agua) | T | PMM 8166 | 22/03/2016 | CALIBRACION EN LASER COMO BRAUN GMBH, DIAMENTRO DE MAZO 50 MM +/- 2 MM. |  | Mezcla |  |  | Bastón 50 cmEspejo 3 mm - 5 mmTina | Dado mezcla 0.0045" + 0.006", de 130 ó 194 barrenos | Embobinar mezcla de materiales en carretes natural crellin. Usar embobinadoras nacionales como primera opción, embobinadoras italianas como segunda opción. No desembobinar los carretes en caso de rechazo por calibre. Mezclar en 2 máquinas carretes de 260 hilos. |  |  | Teñir en línea con velocidades para trenes 1, 2 y 3: 260 rpm. Utilizar fórmula de teñido de acuerdo a la AV. 149. Carretes para teñir: 3 carretes de 260 hilos ó 6 carretes de 130 hilos ó 4 carretes de 194 hilos. Embobinar en mazo. Utilizar madejera con contador de vueltas y timer. | Antes de enfundar, mandar un mechón de los mazos mitad y último de CADA LOTE a Laboratorio para prueba de contenido de humedad. Especificación de humedad: entre 0.5% y 2%. Enfundar si el resultado de humedad cumple con la especificación. Forrar sólo con funda de polietileno de 7.5 a 7.6 cm. | 5.510. Polea de entrada en H, polea de salida en V.1 hr4Crellin Natural
P&G Manufacturing GmbH | 150 | KG | 0.1143 mm (0.0045 pulg) | Azul Indicator | Nylon 6.12 | Fabricar con resinas DuPont (Zytel FG 158) | .64705256 A | 26 mm | Lubán 60% (30 ml por 19 lts de agua) | T | PMM 8166 | 22/03/2016 | CALIBRACION EN LASER COMO BRAUN GMBH, DIAMENTRO DE MAZO 50 MM +/- 2 MM. |  | Liso |  |  | Bastón 50 cmEspejo 3 mm - 5 mmTina | Dado mezcla 0.0045" + 0.006", de 130 ó 194 barrenos30 mallas de 100 mesh | Embobinar mezcla de materiales en carretes natural crellin. Usar embobinadoras nacionales como primera opción, embobinadoras italianas como segunda opción. No desembobinar los carretes en caso de rechazo por calibre. |  |  |  | Antes de enfundar, mandar un mechón de los mazos mitad y último de CADA LOTE a Laboratorio para prueba de contenido de humedad. Especificación de humedad: entre 0.5% y 2%. Enfundar si el resultado de humedad cumple con la especificación. Forrar sólo con funda de polietileno de 7.5 a 7.6 cm. | 13 mechones de 10 hilos para mezclar con cal. 0.006 pulg
P&G Manufacturing GmbH | 150 | KG | 0.1524 mm (0.006 pulg) | Azul Indicator | Nylon 6.12 | Fabricar con resinas DuPont (Zytel FG 158) | .64705256 B | 26 mm | Lubán 60% (30 ml por 19 lts de agua) | T | PMM 8166 | 22/03/2016 | CALIBRACION EN LASER COMO BRAUN GMBH, DIAMENTRO DE MAZO 50 MM +/- 2 MM. |  |  |  |  | Bastón 50 cmEspejo 3 mm - 5 mmTina | Dado mezcla 0.0045" + 0.006", de 130 ó 194 barrenos25 mallas de 100 mesh | Embobinar mezcla de materiales en carretes natural crellin. Usar embobinadoras nacionales como primera opción, embobinadoras italianas como segunda opción. No desembobinar los carretes en caso de rechazo por calibre. |  |  |  | Antes de enfundar, mandar un mechón de los mazos mitad y último de CADA LOTE a Laboratorio para prueba de contenido de humedad. Especificación de humedad: entre 0.5% y 2%. Enfundar si el resultado de humedad cumple con la especificación. Forrar sólo con funda de polietileno de 7.5 a 7.6 cm. | Embobinar en carretes 13 mechones de 10 hilos para mezclar con cal. 0.0045 pulg
P&G Manufacturing GmbH | 150 | KG | 0.1524 mm (0.006 pulg) | Azul Indicator | Nylon 6.12 | Fabricar con resinas DuPont (Zytel FG 158) | .64705256 C | 26 mm | Lubán 60% (30 ml por 19 lts de agua) | T | PMM 8166 | 22/03/2016 | CALIBRACION EN LASER COMO BRAUN GMBH, DIAMENTRO DE MAZO 50 MM +/- 2 MM. |  |  |  |  | Bastón 50 cmEspejo 3 mm - 5 mmTina | Dado mezcla 0.0045" + 0.006", de 130 ó 194 barrenos25 mallas de 100 mesh | Embobinar mezcla de materiales en carretes natural crellin. Usar embobinadoras nacionales como primera opción, embobinadoras italianas como segunda opción. No desembobinar los carretes en caso de rechazo por calibre. |  |  |  | Antes de enfundar, mandar un mechón de los mazos mitad y último de CADA LOTE a Laboratorio para prueba de contenido de humedad. Especificación de humedad: entre 0.5% y 2%. Enfundar si el resultado de humedad cumple con la especificación. Forrar sólo con funda de polietileno de 7.5 a 7.6 cm. | Embobinar en carretes 13 mechones de 10 hilos para mezclar con cal. 0.0045 pulg
P&G Manufacturing GmbH | 150 | KG | 0.1524 mm (0.006 pulg) | Azul Indicator | Nylon 6.12 | Fabricar con resinas DuPont (Zytel FG 158) | .64705256 D | 26 mm | Lubán 60% (30 ml por 19 lts de agua) | T | PMM 8166 | 22/03/2016 | CALIBRACION EN LASER COMO BRAUN GMBH, DIAMENTRO DE MAZO 50 MM +/- 2 MM. |  |  |  |  | Bastón 50 cmEspejo 3 mm - 5 mmTina | Dado mezcla 0.0045" + 0.006", de 130 ó 194 barrenos25 mallas de 100 mesh | Embobinar mezcla de materiales en carretes natural crellin. Usar embobinadoras nacionales como primera opción, embobinadoras italianas como segunda opción. No desembobinar los carretes en caso de rechazo por calibre. |  |  |  | Antes de enfundar, mandar un mechón de los mazos mitad y último de CADA LOTE a Laboratorio para prueba de contenido de humedad. Especificación de humedad: entre 0.5% y 2%. Enfundar si el resultado de humedad cumple con la especificación. Forrar sólo con funda de polietileno de 7.5 a 7.6 cm. | Embobinar en carretes 13 mechones de 10 hilos para mezclar con cal. 0.0045 pulg
P&G Manufacturing GmbH |  |  | 0.00625 pulg liso + 0.00625 pulg rizado | Azul 329 | Nylon 6.12 |  | .98901050 G | 27 mm | Lubán 50% | T |  |  |  | 200.012 pulgSERIE B200 | Mezcla Liso y Rizado |  |  | Bastón 50 cmEspejo 3 mm - 5 mmTina | Mezcla 1 línea: 195 barrenos 1ra. opción, 177 barrenos 2da. Mezcla 2 máquinas: 130 barrenos | Dado 177 barrenos: Liso: 10 mechones de 7 + 3 mechones de 6 hilos. Riz: 11 mechones de 7 + 2 mechones de 6 hilos. Dado 195 barrenos: Liso: 7 mechones de 7 + 6 mechones de 8 hilos. Riz: 7 mechones de 7 + 5 mechones de 8 + 1 mechón de 9 hilos. Proporción de la mezcla: 50 +/- 10% | Agua90ºC / 1hr |  |  | Antes de enfundar, mandar un mechón de los mazos mitad y último de CADA LOTE a Laboratorio para prueba de contenido de humedad. Especificación de humedad: entre 0.5% y 2%. Enfundar si el resultado de humedad cumple con la especificación. Forrar sólo con funda de polietileno de 7.5 a 7.6 cm.
P&G Manufacturing GmbH |  |  | 0.1588 mm (0.00625 pulg) | Azul 329 | Nylon 6.12 |  | OBSOLETO-.98901050 G LF | 27 mm | Lubán 50% | T |  |  |  |  | Liso |  |  | Bastón 50 cmEspejo 3 mm - 5 mmTina | 25 mallas de 100 mesh |  | Agua90ºC / 1hr |  |  | Forrar sólo con funda de polietileno de 7.5 a 7.8 cm. | Mechones de 10 hilos.
P&G Manufacturing GmbH |  |  | 0.1588 mm (0.00625 pulg) | Azul 329 | Nylon 6.12 |  | OBSOLETO-.98901050 G RF | 27 mm | Lubán 50% | T |  |  |  | 200.012 pulgSERIE B200 | Rizado |  |  | Bastón 50 cmEspejo 3 mm - 5 mmTina | 25 mallas de 100 mesh | Proporción de la mezcla: 50 +/- 10% | Agua90ºC / 1hr |  |  | Forrar sólo con funda de polietileno de 7.5 a 7.8 cm. | Mechones de 10 hilos.
P&G Manufacturing GmbH | [6 empty] | 0.6470525 | [10 empty] | Bastón Espejo Tina