## Hoja1
Nombre del Cliente | Cantidad_Kg | Unidad_Original | Calibre | Color | Material | Resina | Clave | Corte | Lubricante | Orientación | No pedido | Fecha Entrega | ESP_SAE | Rizado | Perfil | Aditivos | Tipo de Mazo | Bastón_Espejo_Tina | Herramental | Fabricar | Temple | Horno | Teñido | Enfundado | Esp_Carretes
P&G Manufacturing GmbH |  |  | 0.00625 pulg liso + 0.00625 pulg rizado | Azul 329 | Nylon 6.12 |  | .98901050 G | 27 mm | Lubán 50% | T |  |  |  | 200.012 pulgSERIE B200 | Mezcla Liso y Rizado |  |  | Bastón 50 cmEspejo 3 mm - 5 mmTina | Mezcla 1 línea: 195 barrenos 1ra. opción, 177 barrenos 2da. Mezcla 2 máquinas: 130 barrenos | Dado 177 barrenos: Liso: 10 mechones de 7 + 3 mechones de 6 hilos. Riz: 11 mechones de 7 + 2 mechones de 6 hilos. Dado 195 barrenos: Liso: 7 mechones de 7 + 6 mechones de 8 hilos. Riz: 7 mechones de 7 + 5 mechones de 8 + 1 mechón de 9 hilos. Proporción de la mezcla: 50 +/- 10% | Agua90ºC / 1hr |  |  | Antes de enfundar, mandar un mechón de los mazos mitad y último de CADA LOTE a Laboratorio para prueba de contenido de humedad. Especificación de humedad: entre 0.5% y 2%. Enfundar si el resultado de humedad cumple con la especificación. Forrar sólo con funda de polietileno de 7.5 a 7.6 cm.
P&G Manufacturing GmbH |  |  | 0.1588 mm (0.00625 pulg) | Azul 329 | Nylon 6.12 |  | .98901050 GL | 27 mm | Lubán 50% | T |  |  |  |  | Liso |  |  | Bastón 50 cmEspejo 3 mm - 5 mmTina | Mezcla 1 línea: 195 barrenos 1ra. opción, 177 barrenos 2da. Mezcla 2 máquinas: 130 barrenos25 mallas de 100 mesh | Proporción de la mezcla: 50 +/- 10% Utilizar madejera con contador de vueltas y timer. | Agua90ºC / 1hr |  |  | Antes de enfundar, mandar un mechón de los mazos mitad y último de CADA LOTE a Laboratorio para prueba de contenido de humedad. Especificación de humedad: entre 0.5% y 2%. Enfundar si el resultado de humedad cumple con la especificación. Forrar sólo con funda de polietileno de 7.5 a 7.6 cm. | Dado 177 barrenos: 10 mechones de 7 hilos + 3 de 6 hilos para mezclar Dado 195 barrenos: 7 mechones de 7 hilos + de 8 hilos para mezclar
P&G Manufacturing GmbH |  |  | 0.1588 mm (0.00625 pulg) | Azul 329 | Nylon 6.12 |  | .98901050 GR | 27 mm | Lubán 50% | T |  |  |  | 200.012 pulgSERIE B200 | Rizado |  |  | Bastón 50 cmEspejo 3 mm - 5 mmTina | Mezcla 1 línea: 195 barrenos 1ra. opción, 177 barrenos 2da. Mezcla 2 máquinas: 130 barrenos25 mallas de 100 mesh | Proporción de la mezcla: 50 +/- 10% | Agua90ºC / 1hr |  |  | Antes de enfundar, mandar un mechón de los mazos mitad y último de CADA LOTE a Laboratorio para prueba de contenido de humedad. Especificación de humedad: entre 0.5% y 2%. Enfundar si el resultado de humedad cumple con la especificación. Forrar sólo con funda de polietileno de 7.5 a 7.6 cm. | Dado 177 barrenos: Embobinar en carretes 11 mechones de 7 hilos + 2 de 6 hilos para mezclar Dado 195 barrenos: Embobinar en carretes 7 mechones de 7 hilos + 5 de 8 hilos + 1 de 9 hilos para mezclar
P&G Manufacturing GmbH |  |  | 0.1588 mm (0.00625 pulg) | Azul 329 | Nylon 6.12 |  | OBSOLETO-.98901050 G LF | 27 mm | Lubán 50% | T |  |  |  |  | Liso |  |  | Bastón 50 cmEspejo 3 mm - 5 mmTina | 25 mallas de 100 mesh |  | Agua90ºC / 1hr |  |  | Forrar sólo con funda de polietileno de 7.5 a 7.8 cm. | Mechones de 10 hilos.
P&G Manufacturing GmbH |  |  | 0.1588 mm (0.00625 pulg) | Azul 329 | Nylon 6.12 |  | OBSOLETO-.98901050 G RF | 27 mm | Lubán 50% | T |  |  |  | 200.012 pulgSERIE B200 | Rizado |  |  | Bastón 50 cmEspejo 3 mm - 5 mmTina | 25 mallas de 100 mesh | Proporción de la mezcla: 50 +/- 10% | Agua90ºC / 1hr |  |  | Forrar sólo con funda de polietileno de 7.5 a 7.8 cm. | Mechones de 10 hilos.