## Cristobal
Nombre del Cliente | Cantidad | Unidad | Calibre | Color | Material | Clave | Corte | Lubricación | Orientación | No pedido | Fecha Entrega | Perfil | Aditivo | Otros | Especificaciones | Descripcion
ORAL-B LABORATORIES | 170 | KG | 0.007" | VERDE 854 | NYLON 6.12 | .60880072 | 36 MM | SIL. AMERICANO 25ML | T | PMM 7767 | 05.01.2016 00:00:00 | - | - | - | TOLERANCIA CALIBRE PROMEDIO: +/- 0.00021 PULG. CALIBRACION EN MICROMETRO / FORRO SOLO CON FUNDA | NYLON 6.12 VERDE 854 CAL. 0.007" CORTE: 36 MM
ORAL-B LABORATORIES | 170 | KG | 0.008" | VERDE 854 | NYLON 6.12 | .60880073 | 36 MM | SIL. AMERICANO 25ML | T | PMM 7767 | 05.01.2016 00:00:00 | - | - | - | TOLERANCIA CALIBRE PROMEDIO: +/- 0.00024 PULG CALIBRACION EN MICROMETRO / FORRO SOLO CON FUNDA | NYLON 6.12 VERDE 854 CAL. 0.008" CORTE: 36 MM
ORAL-B LABORATORIES | 85 | KG | 0.008" | AZUL INDICATOR | NYLON 6.12 | .60880497 | 1 1/8" | SIL. AMERICANO 25ML | T | PMM 7767 | 05.01.2016 00:00:00 | - | - | - | TOLERANCIA CALIBRE PROMEDIO: +/- 0.00024 PULG CALIBRACION EN MICROMETRO CTES DE 50 HILOS FORRO SOLO FUNDA | NYLON 6.12 AZUL INDICATOR CAL. 0.008" CORTE: 1 1/8"
ORAL-B LABORATORIES | 170 | KG | 0.008" | AZUL INDICATOR | NYLON 6.12 | .60880498 | 1 1/4" | SIL. AMERICANO 25ML | T | PMM 7767 | 05.01.2016 00:00:00 | - | - | - | TOLERANCIA CALIBRE PROMEDIO: +/- 0.00024 PULG CALIBRACION EN MICROMETRO CTES DE 50 HILOS /FORRO SOLO FUNDA | NYLON 6.12 AZUL INDICATOR CAL. 0.008" CORTE: 1 1/4"
ORAL-B LABORATORIES | 170 | KG | 0.007" | AZUL INDICATOR | NYLON 6.12 | .60880499 | 1 1/8" | SIL. AMERICANO 25ML | T | PMM 7767 | 05.01.2016 00:00:00 | - | - | - | TOLERANCIA CALIBRE PROMEDIO: +/- 0.00021 PULGCALIBRACION EN MICROMETRO CTES DE 50 HILOS /FORRO SOLO FUNDA | NYLON 6.12 AZUL INDICATOR CAL. 0.007" CORTE: 1 1/8"
ORAL-B LABORATORIES | 85 | KG | 0.006" | AZUL INDICATOR | NYLON 6.12 | .60880501 | 1 7/64" | SIL. AMERICANO 20ML | T | PMM 7767 | 05.01.2016 00:00:00 | - | - | 35gr AZUL2 3lts ACIDO REC 6/1 | TOLERANCIA CALIBRE PROMEDIO: +/- 0.00018 PULG. CALIBRACION EN MICROMETRO CTES DE 50 HILOS /FORRO SOLO FUNDA | NYLON 6.12 AZUL INDICATOR CAL. 0.006" CORTE: 1 7/64"
ORAL-B LABORATORIES | 85 | KG | 0.0065" | AZUL 349 | NYLON 6.12 | .92059997 | 32 MM | SIL. AME. 20 ML | F | PMM 7767 | 05.01.2016 00:00:00 | - | - | - | TOLERANCIA CALIBRE PROMEDIO: +/- 0.00020 PULG, TOL. CAL. IND. +/- 0.0006", DIAMETRO DE MAZO 50 +/- 2 MM (2") FORRO SOLO FUNDA P.E. 7.5 A 7.8 CM, EN CAJAS DE 10 LBS. VEL. 150-690-590 | NYLON 6.12 AZUL 349 CAL. 0.0065" CORTE: 32 MM
ORAL-B LABORATORIES | 170 | KG | 0.007" | AZUL | NYLON 6.12 | .99390239 | 32 MM | SIL. AMERICANO 25ML | T | PMM 7767 | 05.01.2016 00:00:00 | - | - | - | EN CARRETES DE 55 HILOS, TOLERANCIA CALIBRE PROMEDIO: +/- 0.00021 PULG, CALIBRACION EN MICROMETRO, FORRO SOLO FUNDA PE 7.6 - 7.8 CM DIAM MAZO: 50 +/- 2 MM, CAJAS DE 10 LBS | NYLON 6.12 AZUL INDICATOR CAL. 0.007" CORTE: 32 MM
ORAL-B LABORATORIES | 85 | KG | 0.0062 | AZUL 399 | NYLON 6.12 | .99396504 | 34 MM | SIL. AMERICANO 20ML | F | PMM 7767 | 05.01.2016 00:00:00 | - | - | - | TOLERANCIA CALIBRE PROMEDIO: +/- 0.00018 PULG., FORRO SOLO FUNDA 7.6 A 7.8 CM, DIAM MAZO 50+/-2MM, EN CAJAS DE 10 LBS | NYLON 6.12 AZUL 399 CAL. 0.006" CORTE: 34 MM
ORAL-B LABORATORIES | 85 | KG | 0.007" | AZUL 976 | NYLON 6.12 | .99761613 | 32 MM | SIL. AMERICANO 25ML | T | PMM 7767 | 05.01.2016 00:00:00 | - | - | - | TOLERANCIA CALIBRE PROMEDIO: +/- 0.00021 PULG CALIBRACION EN MICROMETRO, FORRO SOLO FUNDA P.E. 7.6 A 7.8 CM., DIAMETRO DE MAZO 50 +/- 2 MM EN CAJAS DE 10 LBS. | NYLON 6.12 AZUL 976 CAL. 0.007" CORTE: 32 MM
ORAL-B LABORATORIES | 280 | KG | 0.007" | INDICATOR | NYLON 6.12 | .96630844 | 10.5 FT | SIL. AME. 20MLX19LTA | T | PMM 7768 | 05.01.2016 00:00:00 | - | - | - | CTS 65 HILOS PARA TEÑIR EMB. ITAL. DIAMETRO MAZO 31 +/- 0.5 MM GROSOR SELLADO 1.10+/- 0.5 MM LONGITUD 3048 +/-152 MM FUNDA 71 MM SIN FRANJA DADO 130 B FAB. CHORIZOS DE 7 VUELTAS CON 7 CTS TEMP. PEINADO Y LUB. STD ARMAR A DIAMETRO 31MM ANTES HORNEAR | NYLON 6.12 INDICATOR CAL. 0.007" CORTE: 10.5 FT
ORAL-B LABORATORIES | 340 | KG | 0.006" | NATURAL | POLIESTER SATINTONE | .96630845 | 10.5 FT | 0 | F | PMM 7768 | 05.01.2016 00:00:00 | - | CAOLIN | - | 200 G MB CAOLIN EN 800 G DE PBT DIAMETRO MAZO: 31 +/- 0.5 MM FUNDA 71 MM FRANJA ROJA GROSOR SELLADO 1.10+/- 0.5 MM LONGITUD: 3048 +/-152 MM DADO 250 B FAB C/ CHORIZOS DE 15 VUELTAS C/U TEMP. PEINADO Y LUB STD ARMAR A DIAMETRO 31MM ANTES HORNEAR | POLIESTER SATINTONE NATURAL CAL. 0.006" CORTE: 10.5 FT
ORAL-B LABORATORIES | 450 | KG | 0.006" | AZUL 324 | POLIESTER SATINTONE | .96630846 | 10.5 FT | SIL. AME 650MLX19LTA | F | PMM 7768 | 05.01.2016 00:00:00 | - | CAOLIN | - | 200 G MB CAOLIN EN 800 G DE PBT DIAMETRO MAZO: 31 +/- 0.5 MM FUNDA 71 MM FRANJA ROJA GROSOR SELLADO 1.10+/- 0.5 MM LONGITUD: 3048 +/-152 MM DADO 250 B FAB C/ CHORIZOS DE 15 VUELTAS C/U TEMP. PEINADO Y LUB STD ARMAR A DIAMETRO 31MM ANTES HORNEAR | POLIESTER SATINTONE AZUL 324 CAL. 0.006" CORTE: 10.5 FT
ORAL-B LABORATORIES | 680 | KG | 0.006" | AZUL 32 | POLIESTER | .96747988 | 10.5 FT. | SIL. AMERICANO 650ML | F | PMM 7768 | 05.01.2016 00:00:00 | - | - | - | PBT CAOLIN CHORIZOS DADO 250 BARRENOS 4 CHORIZOS DELGADOS 15 VUELTAS C/U VEL. 160-800-690 MAZO DE CHORIZOS C/EXT. P/ENCOGER, AUTOCLAVE 135°C X10MIN CAL. NOMINAL EN LINEA 0.0058" ARMAR A DIAMETRO 31 MM ANTES DE HORNEAR 80% PBT+20% MB CAOLIN | POLIESTER SATINTONE AZUL 323 CAL. 0.006" CORTE: 10.5 FT.
ORAL-B LABORATORIES | 340 | KG | 0.006" | VERDE 734 | POLIESTER | .96748002 | 10.5 FT | SIL. AMERICANO 650ML | F | PMM 7768 | 05.01.2016 00:00:00 | - | - | - | PBT CAOLIN CHORIZOS DADO 250 BARRENOS 4 CHORIZOS DELGADOS 15 VUELTAS C/U VEL. 160-800-690 MAZO DE CHORIZOS C/EXT. P/ENCOGER, AUTOCLAVE 135°C X10MIN CAL. NOMINAL EN LINEA 0.0058" ARMAR A DIAMETRO 31 MM ANTES DE HORNEAR 80% PBT+20% MB CAOLIN | POLIESTER SATINTONE VERDE 734 CAL. 0.006" CORTE: 10.5 FT
ORAL-B LABORATORIES | 115 | KG | 0.006" | AZUL 545 | POLIESTER SATINTON | .97121039 | 10.5 FT | 0 | 0 | PMM 7768 | 05.01.2016 00:00:00 | - | - | - | - | POLIESTER SATINTONE AZUL 545 CAL. 0.006" CORTE: 10.5 FT
ORAL-B LABORATORIES | 115 | KG | 0.007" | AZUL 545 | POLIESTER SATINTONE | .97121041 | 10.5 FT | 0 | 0 | PMM 7768 | 05.01.2016 00:00:00 | - | - | - | - | POLIESTER SATINTONE AZUL 545 CAL. 0.007" CORTE: 10.5 FT
SCHAEFER BRUSH MANUFACTURING, LLC | 500 | LB | 0.018" | AZUL 838 | NYLON 6.6 | RMM0347 | 52" | SIL. AMERICANO 50% | S | PMM 7769 | 25.01.2016 00:00:00 | CRUZ | - | - | EN MAZO DE FIERRO | NYLON 6.6 PERFIL EN CRUZ AZUL 838 CAL. 0.018" CORTE: 52"
SCHAEFER BRUSH MANUFACTURING, LLC | 300 | LB | 0.020" | AZUL 838 | NYLON 6.6 | RMM0349 | 52" | SIL. AMERICANO 50% | S | PMM 7769 | 25.01.2016 00:00:00 | CRUZ | - | - | EN MAZO DE FIERRO | NYLON 6.6 PERFIL EN CRUZ AZUL 838 CAL. 0.020" CORTE: 52"
SCHAEFER BRUSH MANUFACTURING, LLC | 100 | LB | 0.022" | AZUL 838 | NYLON 6.6 | RMM0371 | 52" | SIL. AMERICANO 50% | S | PMM 7769 | 25.01.2016 00:00:00 | CRUZ | - | - | EN MAZO DE FIERRO | NYLON 6.6 PERFIL EN CRUZ AZUL 838 CAL. 0.022" CORTE: 52"
SCHAEFER BRUSH MANUFACTURING, LLC | 75 | LB | 0.030" | VERDE 989 | POLIPROPILENO | RMM364 | 52" | SILICON FX 50% | S | PMM 7769 | 25.01.2016 00:00:00 | - | - | - | CON TINA DE DOBLE VIAJE, EN MAZO DE FIERRO | POLIPROPILENO VERDE 989 CAL. 0.030" CORTE: 52"
SCHAEFER BRUSH MANUFACTURING, LLC | 50 | LB | 0.040" | VERDE 989 | POLIPROPILENO | RMM365 | 52" | 0 | 0 | PMM 7769 | 25.01.2016 00:00:00 | - | - | - | - | POLIPROPILENO VERDE 989 CAL. 0.040" CORTE: 52"
LOZANO BAGUES RAUL GABRIEL | 300 | KG | 0.050" | NATURAL | POLIPROPILENO | N0060001 | MAZO | SILICON FX | F | PMM 7770 | 25.01.2016 00:00:00 | RIZADO | - | - | RIZ. 4-O AMP. 0.064" ENG. "A46" CON PPP CLARIFICADO | POLIPROPILENO RIZADO CLARIFICADO NATURAL CAL. 0.050" EN MAZO
CABALLERO GARZA ESMERALDA | 4.5 | KG | 0.00575" | NEGRO 925 | NYLON 6 | N0485016 | EN MAZO | 0 | 0 | PMM 7771 | 05.01.2016 00:00:00 | - | - | - | - | NYLON 6 NEGRO 925 CAL.0.00575" EN MAZO
IMPORTADORA WAN HI, S.A. DE C.V. | 75 | KG | 0.025" | NEGRO 921 | NYLON 6 | N0081007 | 44 MM | LUBAN | S | PMM 7772 | 25.01.2016 00:00:00 | - | - | - | - | NYLON 6 NEGRO 921 CAL. 0.025" CORTE: 44 MM
RUSI COSMETIC GmbH & CO. KG | 250 | KG | 0.004" | NEGRO 925 | NYLON 6.12 | NY140 | 25 MM | SIL. AMERICANO 450ML | T | PMM 7773 | 25.01.2016 00:00:00 | - | - | - | EN MAZO CHICO DE ALUMINIO, DELGADO Y MAROMEADO (1.05 M DE LARGO Y 45 MM DE DIÁMETRO) | NYLON 6.12 NEGRO 925 CAL. 0.004" CORTE: 25 MM
VALLEY BROOM INC. | 200 | LB | 0.065" | BLANCO 945 | NYLON 6 | E0226014 | 16 1/2" | 0 | 0 | PMM 7774 | 25.01.2016 00:00:00 | - | - | - | - | NYLON 6 BLANCO 945 CAL.0.065" CORTE: 16 1/2"
VALLEY BROOM INC. | 200 | LB | 0.065" | BLANCO 945 | NYLON 6 | E0226015 | 16" | 0 | 0 | PMM 7774 | 25.01.2016 00:00:00 | - | - | - | - | NYLON 6 BLANCO 945 CAL.0.065" CORTE: 16"
VALLEY BROOM INC. | 200 | LB | 0.065" | BLANCO 945 | NYLON 6 | E0226016 | 14 1/2" | 0 | 0 | PMM 7774 | 25.01.2016 00:00:00 | - | - | - | - | NYLON 6 BLANCO 945 CAL.0.065" CORTE: 14 1/2"
VALLEY BROOM INC. | 1000 | LB | 0.011" | NEGRO 921 | NYLON 6.6 | E0226002 | 2.5" | SIL AMERICANO 375ML | T | PMM 7774 | 25.01.2016 00:00:00 | - | - | - | VEL 150-600-540, DADO DE 80 BARRENOS | NYLON 6.6 NEGRO 921 CAL. 0.011" CORTE: 2.5"
SUNSTAR AMERICAS, INC. | 300 | LB | 0.0032" | AZUL 453 | NYLON 6.12 | FIL00003 | CARRETE 70 HILOS | SIL 365 110 ML X LT | 0 | PMM 7775 | 14.01.2016 00:00:00 | TRIANGULAR | AB | - | AB TRIANGULAR, CTES. DE 70 HILOS, EMB. ITALIANAS TENSION 0.0, BALANCIN 10, REPARTIDOR 2.1, EN UN MECHON LUBRICACION EN LINEA 18 RPM, CTES NATURALES DE CRELLIN, DE 2.3 KGS C/U TIEMPO DE EMB. 1 HR. 25 MIN. | NYLON 6.12 "AB" TRIANGULAR AZUL 453 CAL. 0.0032" EN CARRETE DE 70 HILOS
SUNSTAR AMERICAS INC. | 300 | LB | 0.007" | BLANCO 945 | NYLON 6.12 | FIL07002SWT | 34 MM | SIL. AMERICANO 25ML | T | PMM 7776 | 19.01.2016 00:00:00 | - | - | - | TOL. CAL. +/- 0.0006", FORRO SOLO FUNDA DIAM. MAZO 50 MM - 2 MM + 1MM, EN CAJAS DE 10 LBS. UTILIZAR FUNDA 7.6 A 7.7 CM | NYLON 6.12 BLANCO 945 CAL. 0.007" CORTE: 34 MM
SUNSTAR AMERICAS INC. | 250 | LB | 0.008" | NATURAL | NYLON 6.12 | FIL08002SNT | 34 MM | SIL. AMERICANO 25ML | T | PMM 7777 | 19.01.2016 00:00:00 | - | - | - | TOL. CAL. +/- 0.0006", FORRO SOLO FUNDA, DIAM. MAZO 50 MM - 2 MM + 1 MM, EN CAJAS DE 10 LBS UTILIZAR FUNDA 7.6 A 7.7 CM | NYLON 6.12 NATURAL CAL. 0.008" CORTE: 34 MM

## Hoja1
Nombre del Cliente | Cantidad_Kg | Unidad_Original | Calibre | Color | Material | Resina | Clave | Corte | Lubricante | Orientación | No pedido | Fecha Entrega | ESP_SAE | Rizado | Perfil | Aditivos | Tipo de Mazo | Bastón_Espejo_Tina | Herramental | Fabricar | Temple | Horno | Teñido | Enfundado | Esp_Carretes
Oral-B Laboratories | 85 |  | 0.165 mm (0.0065 pulg) | Azul 349 | Nylon 6.12 |  | .92059997 | 32 mm | Silicón americano 20 ml. por 19 lts. de agua, | (F) | PMM 7767 | 2016-01-05 | TOLERANCIA CALIBRE PROMEDIO: +/- 0.00020 PULG, TOL. CAL. IND. +/- 0.0006", DIAMETRO DE MAZO 50 +/- 2 MM (2") FORRO SOLO FUNDA P.E. 7.5 A 7.8 CM, EN CAJAS DE 10 LBS. VEL. 150-690-590 |  |  |  |  | Bastón 3 mm - 5 mm, Espejo 50 cm, | Dado de 130, 177 ó 215 barrenos, 25 mallas de 100 mesh, | Pasar los filamentos por todos los rodillos del 3er. tren Inspección en proceso de calibre: Medir con micrómetro. Calibrar en mm con nominal de 0.162 mm Inspección final de calibre: Medir con láser. Calibrar en mm con nominal de 0.165 mm (0.0065 pulg), | Vapor, mínimo 90°C / 120 min +/- 10 min, |  |  | 50 +/- 2 mm,
Oral-B Laboratories | 85 |  | 0.178 mm (0.007 pulg) | Azul 976 | Nylon 6.12 |  | .99761613 | 32 mm | Silicón americano 25 ml por 19 lts de agua, | T | PMM 7767 | 2016-01-05 | TOLERANCIA CALIBRE PROMEDIO: +/- 0.00021 PULG CALIBRACION EN MICROMETRO, FORRO SOLO FUNDA P.E. 7.6 A 7.8 CM., DIAMETRO DE MAZO 50 +/- 2 MM EN CAJAS DE 10 LBS. |  |  |  |  | Bastón 3 mm - 5 mm, Espejo 50 cm, | Dado de 130 ó 177 barrenos, 25 mallas de 100 mesh, | Avisar al departamento de Aseguramiento de Calidad cuando se esté fabricando. Inspección en proceso de calibre: Medir con micrómetro. Calibrar en mm con nominal de 0.175 mm Inspección final de calibre: Medir con láser. Calibrar en mm con nominal de 0.178, | Vapor, mínimo 90°C / 120 min +/- 10 min, |  |  | 50 +/- 2 mm,
Oral-B Laboratories | 85 |  | 0.152 mm (0.006 pulg) | Azul 399 | Nylon 6.12 |  | .99396504 | 34 mm | Silicón americano 20 ml. por 19 lts. de agua, | (F) | PMM 7767 | 2016-01-05 | TOLERANCIA CALIBRE PROMEDIO: +/- 0.00018 PULG., FORRO SOLO FUNDA 7.6 A 7.8 CM, DIAM MAZO 50+/-2MM, EN CAJAS DE 10 LBS |  |  |  |  | Bastón 3 mm - 5 mm, Espejo 50 cm, | Dado de 215 barrenos, 25 mallas de 100 mesh, | Pasar los filamentos por todos los rodillos del 3er. tren Inspección en proceso de calibre: Medir con micrómetro. Calibrar en mm con nominal de 0.149 mm Inspección final de calibre: Medir con láser. Calibrar en mm con nominal de 0.152 mm (0.006 pulg), | Vapor, mínimo 90°C / 120 min +/- 10 min, |  |  | 50 +/- 2 mm,
Oral-B Laboratories | 85 |  | 0.152 mm (0.006 pulg) | Azul Indicator | Nylon 6.12 | Fabricar con resinas DuPont (Zytel FG 158), | .60880501 | 1 7/64 pulg | Silicón americano 15 ml por 19 lts de agua, DESPUÉS DEL TEMPLADO Y PEINADO (ANTES DE LUBRICAR), DEJAR SECAR EL MATERIAL MÍNIMO 12 HORAS. YA SECO, LUBRICAR. Cada mazo se sumergirá dentro de la solución de lubricante durante 3 min. Después peinar el materi | T | PMM 7767 | 2016-01-05 | TOLERANCIA CALIBRE PROMEDIO: +/- 0.00018 PULG. CALIBRACION EN MICROMETRO CTES DE 50 HILOS /FORRO SOLO FUNDA |  |  |  |  | Bastón 3 mm - 5 mm, Espejo 50 cm, | Dado de 215 barrenos, 25 mallas de 100 mesh, | Inspección en proceso de calibre: Medir con micrómetro. Calibrar en mm con nominal de 0.149 mm Inspección final de calibre: Medir con láser. Calibrar en mm con nominal de 0.152 mm (0.006 pulg) Embobinar en carretes., |  |  | Teñir en línea. Utilizar fórmula de teñido de acuerdo a la AV. 149, | 50 +/- 2 mm, | Embobinadoras italianas, 5.5, 10. Polea de entrada en H, polea de salida en V., 1 hr, 4, Crellin Natural,
Oral-B Laboratories | 85 |  | 0.203 mm (0.008 pulg) | Azul Indicator | Nylon 6.12 | Fabricar con resinas DuPont (Zytel FG 158), | .60880497 | 1 1/8 pulg | Silicón americano 18 ml por 19 lts de agua, DESPUÉS DEL TEMPLADO Y PEINADO (ANTES DE LUBRICAR), DEJAR SECAR EL MATERIAL MÍNIMO 12 HORAS. YA SECO, LUBRICAR. Cada mazo se sumergirá dentro de la solución de lubricante durante 3 min. Después peinar el materi | T | PMM 7767 | 2016-01-05 | TOLERANCIA CALIBRE PROMEDIO: +/- 0.00024 PULG CALIBRACION EN MICROMETRO CTES DE 50 HILOS FORRO SOLO FUNDA |  |  |  |  | Bastón 3 mm - 5 mm, Espejo 50 cm, | Dado de 130 ó 177 barrenos, 25 mallas de 100 mesh, | Inspección en proceso de calibre: Medir con micrómetro. Calibrar en mm con nominal de 0.200 mm Inspección final de calibre: Medir con láser. Calibrar en mm con nominal de 0.203 mm (0.008 pulg) Embobinar en carretes., |  |  | Teñir en línea. Utilizar fórmula de teñido de acuerdo a la AV. 149. Embobinado en mazo normal (AL-60)., | 50 +/- 2 mm, | Embobinadoras italianas, 5.5, 10. Polea de entrada en H, polea de salida en V., 1 hr, 4, Crellin Natural,
Oral-B Laboratories | 170 |  | 0.178 mm (0.007 pulg) | Azul Indicator | Nylon 6.12 | Fabricar con resinas DuPont (Zytel FG 158), | .60880499 | 1 1/8 pulg | Silicón americano 18 ml por 19 lts de agua, DESPUÉS DEL TEMPLADO Y PEINADO (ANTES DE LUBRICAR), DEJAR SECAR EL MATERIAL MÍNIMO 12 HORAS. YA SECO, LUBRICAR. Cada mazo se sumergirá dentro de la solución de lubricante durante 3 min. Después peinar el materi | T | PMM 7767 | 2016-01-05 | TOLERANCIA CALIBRE PROMEDIO: +/- 0.00021 PULGCALIBRACION EN MICROMETRO CTES DE 50 HILOS /FORRO SOLO FUNDA |  |  |  |  | Bastón 3 mm - 5 mm, Espejo 50 cm, | Dado de 130 ó 177 barrenos, 25 mallas de 100 mesh, | Inspección en proceso de calibre: Medir con micrómetro. Calibrar en mm con nominal de 0.175 mm Inspección final de calibre: Medir con láser. Calibrar en mm con nominal de 0.178 mm (0.007 pulg) Embobinar en carretes., |  |  | Teñir en línea. Utilizar fórmula de teñido de acuerdo a la AV. 149. Embobinado en mazo normal (AL-60)., | 50 +/- 2 mm, | Embobinadoras italianas, 5.5, 10. Polea de entrada en H, polea de salida en V., 51 min, 4, Crellin Natural,
Oral-B Laboratories | 170 |  | 0.178 mm (0.007 pulg) | Azul Indicator | Nylon 6.12 | Fabricar con resinas DuPont (Zytel FG 158), | .99390239 | 32 mm | Silicón americano 18 ml por 19 lts de agua, DESPUÉS DEL TEMPLADO Y PEINADO (ANTES DE LUBRICAR), DEJAR SECAR EL MATERIAL MÍNIMO 12 HORAS. YA SECO, LUBRICAR. Cada mazo se sumergirá dentro de la solución de lubricante durante 3 min. Después peinar el materi | T | PMM 7767 | 2016-01-05 | EN CARRETES DE 55 HILOS, TOLERANCIA CALIBRE PROMEDIO: +/- 0.00021 PULG, CALIBRACION EN MICROMETRO, FORRO SOLO FUNDA PE 7.6 - 7.8 CM DIAM MAZO: 50 +/- 2 MM, CAJAS DE 10 LBS |  |  |  |  | Bastón 3 mm - 5 mm, Espejo 50 cm, | Dado de 130 ó 177 barrenos, 25 mallas de 100 mesh, | Inspección en proceso de calibre: Medir con micrómetro. Calibrar en mm con nominal de 0.175 mm Inspección final de calibre: Medir con láser. Calibrar en mm con nominal de 0.178 mm (0.007 pulg) Embobinar en carretes., |  |  | Teñir en línea. Utilizar fórmula de teñido de acuerdo a la AV. 149, | 50 +/- 2 mm, | Embobinadoras italianas, 5.5, 10. Polea de entrada en H, polea de salida en V., 51 min, 4, Crellin Natural,
Oral-B Laboratories | 170 |  | 0.178 mm (0.007 pulg) | Verde 854 | Nylon 6.12 | Cambia con temperaturas de extrusión y templado. En extrusión: Con temperaturas bajas se hace un tono claro o amarillento. Con temperaturas altas se hace un tono fuerte o azulado. En templado: Se hace un tono más amarillento., | .60880072 | 36 mm | Silicón americano 25 ml por 19 lts de agua, | T | PMM 7767 | 2016-01-05 | TOLERANCIA CALIBRE PROMEDIO: +/- 0.00021 PULG. CALIBRACION EN MICROMETRO / FORRO SOLO CON FUNDA |  |  |  |  | Bastón 3 mm - 5 mm, Espejo 50 cm, | Dado de 130 ó 177 barrenos, 25 mallas de 100 mesh, | Inspección en proceso de calibre: Medir con micrómetro. Calibrar en mm con nominal de 0.175 mm Inspección final de calibre: Medir con láser. Calibrar en mm con nominal de 0.178 mm (0.007 pulg), | Vapor, mínimo 90°C / 120 min +/- 10 min, |  |  | 50 +/- 2 mm,
Oral-B Laboratories | 170 |  | 0.203 mm (0.008 pulg) | Azul Indicator | Nylon 6.12 | Fabricar con resinas DuPont (Zytel FG 158), | .60880498 | 1 1/4 pulg | Silicón americano 18 ml por 19 lts de agua, DESPUÉS DEL TEMPLADO Y PEINADO (ANTES DE LUBRICAR), DEJAR SECAR EL MATERIAL MÍNIMO 12 HORAS. YA SECO, LUBRICAR. Cada mazo se sumergirá dentro de la solución de lubricante durante 3 min. Después peinar el materi | T | PMM 7767 | 2016-01-05 | TOLERANCIA CALIBRE PROMEDIO: +/- 0.00024 PULG CALIBRACION EN MICROMETRO CTES DE 50 HILOS /FORRO SOLO FUNDA |  |  |  |  | Bastón 3 mm - 5 mm, Espejo 50 cm, | Dado de 130 ó 177 barrenos, 25 mallas de 100 mesh, | Inspección en proceso de calibre: Medir con micrómetro. Calibrar en mm con nominal de 0.200 mm Inspección final de calibre: Medir con láser. Calibrar en mm con nominal de 0.203 mm (0.008 pulg) Embobinar en carretes., |  |  | Teñir en línea. Utilizar fórmula de teñido de acuerdo a la AV. 149, | 50 +/- 2 mm, | Embobinadoras italianas, 5.5, 10. Polea de entrada en H, polea de salida en V., 1 hr, 4, Crellin Natural,
Oral-B Laboratories | 170 |  | 0.203 mm (0.008 pulg) | Verde 854 | Nylon 6.12 | Cambia con temperaturas de extrusión y templado. En extrusión: Con temperaturas bajas se hace un tono claro o amarillento. Con temperaturas altas se hace un tono fuerte o azulado. En templado: Se hace un tono más amarillento., | .60880073 | 36 mm | Silicón americano 25 ml por 19 lts de agua, | T | PMM 7767 | 2016-01-05 | TOLERANCIA CALIBRE PROMEDIO: +/- 0.00024 PULG CALIBRACION EN MICROMETRO / FORRO SOLO CON FUNDA |  |  |  |  | Bastón 3 mm - 5 mm, Espejo 50 cm, | Dado de 130 ó 177 barrenos, 25 mallas de 100 mesh, | Inspección en proceso de calibre: Medir con micrómetro. Calibrar en mm con nominal de 0.200 mm Inspección final de calibre: Medir con láser. Calibrar en mm con nominal de 0.203 mm (0.008 pulg), | Vapor, mínimo 90°C / 120 min +/- 10 min, |  |  | 50 +/- 2 mm,
Oral-B Laboratories | 115 |  | 0.1524 mm (0.006 pulg) | Azul 545 | PBT Satintone | Para preparar 1 kg de material, utilizar 800 g de Poliéster PBT y 200 g de Masterbatch con caolín PBT COMPR-20. Se puede utilizar resina Ultradur B4500 o Crastin., | .97121039 | Chorizo | Silicón americano 650 ml. por 19 lts. de agua, Peinar mazos delgados, | (F) | PMM 7768 | 2016-01-05 | - |  |  |  | Mazo de chorizos, Con extensión para encoger, | Bastón 1 cm, Espejo 50 cm, | Dado de 300 barrenos, 10 mallas de 100 mesh, | Pasar los filamentos por todos los rodillos del 3er. tren. Para dado de 300 barrenos: Fabricar 6 chorizos delgados, 13 vueltas cada uno. Peinar saliendo de la tina de enfriamiento en 24 mechones de 7 hilos y 22 mechones de 6 hilos. Inspección en proceso d | Autoclave, 135°C / 10 min +/- 0 min, | 80°C / 1 hr (carga de 10 mazos), |  | 30.75 +/- 0.25 mm. Armar a diámetro de 30.75 mm antes de hornear.,
Oral-B Laboratories | 115 |  | 0.1778 mm (0.007 pulg) | Azul 545 | PBT Satintone | Para preparar 1 kg de material, utilizar 800 g de Poliéster PBT y 200 g de Masterbatch con caolín PBT COMPR-20. Se puede utilizar resina Ultradur B4500 o Crastin., | .97121041 | Chorizo | Silicón americano 650 ml. por 19 lts. de agua, Peinar mazos delgados, | T | PMM 7768 | 2016-01-05 | - |  |  |  | Mazo de chorizos, Con extensión para encoger, | Bastón 1 cm, Espejo 50 cm, | Dado de 250 barrenos, 10 mallas de 100 mesh, | Fabricar 6 chorizos delgados de 10 vueltas cada uno. Peinar saliendo de la tina de enfriamiento en 26 mechones de 5 hilos y 20 mechones de 6 hilos. Inspección en proceso de calibre: Calibrar con nominal de 0.0068" al utilizar calibrador de carátula. Calib | Autoclave, 155ºC /10 min, | 80°C / 1 hr (carga de 10 mazos), |  | 30.75 +/- 0.25 mm. Armar a diámetro de 30.75 mm antes de hornear.,
Oral-B Laboratories | 280 |  | 0.1778 mm (0.007 pulg) | Azul Indicator | Nylon 6.12 |  | .96630844 | Chorizo | Silicón americano 20 ml. por 19 lts. de agua, Para la preparación del lubricante: utilizar 70% de agua destilada y 30% de agua filtrada. Peinar mazos delgados., | T | PMM 7768 | 2016-01-05 | CTS 65 HILOS PARA TEÑIR EMB. ITAL. DIAMETRO MAZO 31 +/- 0.5 MM GROSOR SELLADO 1.10+/- 0.5 MM LONGITUD 3048 +/-152 MM FUNDA 71 MM SIN FRANJA DADO 130 B FAB. CHORIZOS DE 7 VUELTAS CON 7 CTS TEMP. PEINADO Y LUB. STD ARMAR A DIAMETRO 31MM ANTES HORNEAR |  |  |  |  | Bastón 3 mm - 5 mm, Espejo 50 cm, | Dado de 177 ó 195 barrenos, 25 mallas de 100 mesh, | Embobinar en carretes de 59 hilos (dado de 177 barrenos) ó de 65 hilos (dado de 195 barrenos). Inspección en proceso de calibre: Medir con micrómetro. Calibrar con nominal de 0.1750 mm. (0.00689") Inspección final de calibre: Medir con láser. Calibrar con |  |  | Teñir en línea. Utilizar fórmula de teñido de acuerdo a la AV. 149 Fabricar 10 chorizos delgados de 6 vueltas con 7 carretes de 65 hilos, ó de 7 vueltas con 6 carretes de 65 hilos. O fabricar 12 chorizos delgados de 5 vueltas con 8 carretes de 59 hilos (d | 30.75 +/- 0.25 mm. Armar a diámetro de 30.75 mm antes de hornear., | Embobinadoras italianas, 5.5, 10. Polea de entrada en H, polea de salida en V., 51 min, 4, H&K Negro Alemán,
Oral-B Laboratories | 340 |  | 0.1524 mm (0.006 pulg) | Natural | PBT Satintone | Para preparar 1 kg de material, utilizar 800 g de Poliéster PBT y 200 g de Masterbatch con caolín PBT COMPR-20. Se puede utilizar resina Ultradur B4500 o Crastin., | .96630845 | Chorizo | Silicón americano 650 ml. por 19 lts. de agua, Peinar mazos delgados, | (F) | PMM 7768 | 2016-01-05 | 200 G MB CAOLIN EN 800 G DE PBT DIAMETRO MAZO: 31 +/- 0.5 MM FUNDA 71 MM FRANJA ROJA GROSOR SELLADO 1.10+/- 0.5 MM LONGITUD: 3048 +/-152 MM DADO 250 B FAB C/ CHORIZOS DE 15 VUELTAS C/U TEMP. PEINADO Y LUB STD ARMAR A DIAMETRO 31MM ANTES HORNEAR |  |  |  | Mazo de chorizos, Con extensión para encoger, | Espejo mínimo 50 cm, | Dado de 250 ó 300 barrenos, 10 mallas de 100 mesh, | Pasar los filamentos por todos los rodillos del 3er. tren. Para dado de 250 barrenos: Fabricar 6 chorizos delgados, 15 vueltas cada uno. Peinar saliendo de la tina de enfriamiento en 26 mechones de 5 hilos y 20 mechones de 6 hilos. Para dado de 300 barren | Autoclave, 135°C / 10 min +/- 0 min, |  |  | 30.75 +/- 0.25 mm. Armar a diámetro de 30.75 mm antes de hornear.,
Oral-B Laboratories | 340 |  | 0.1524 mm (0.006 pulg) | Verde 734 | PBT Satintone | Para preparar 1 kg de material, utilizar 800 g de Poliéster PBT y 200 g de Masterbatch con caolín PBT COMPR-20. Se puede utilizar resina Ultradur B4500 o Crastin., | .96748002 | Chorizo | Silicón americano 650 ml. por 19 lts. de agua, Peinar mazos delgados, | (F) | PMM 7768 | 2016-01-05 | PBT CAOLIN CHORIZOS DADO 250 BARRENOS 4 CHORIZOS DELGADOS 15 VUELTAS C/U VEL. 160-800-690 MAZO DE CHORIZOS C/EXT. P/ENCOGER, AUTOCLAVE 135°C X10MIN CAL. NOMINAL EN LINEA 0.0058" ARMAR A DIAMETRO 31 MM ANTES DE HORNEAR 80% PBT+20% MB CAOLIN |  |  |  | Mazo de chorizos, Con extensión para encoger, | Espejo mínimo 50 cm, | Dado de 250 ó 300 barrenos, 10 mallas de 100 mesh, | Pasar los filamentos por todos los rodillos del 3er. tren. Para dado de 250 barrenos: Fabricar 6 chorizos delgados, 15 vueltas cada uno. Peinar saliendo de la tina de enfriamiento en 26 mechones de 5 hilos y 20 mechones de 6 hilos. Para dado de 300 barren | Autoclave, 135°C / 10 min +/- 0 min, |  |  | 30.75 +/- 0.25 mm. Armar a diámetro de 30.75 mm antes de hornear.,
Oral-B Laboratories | 450 |  | 0.1524 mm (0.006 pulg) | Azul 324 | PBT Satintone | Para preparar 1 kg de material, utilizar 800 g de Poliéster PBT y 200 g de Masterbatch con caolín PBT COMPR-20. Se puede utilizar resina Ultradur B4500 o Crastin. Utilizar bolsas nuevas para cada pesada., Manejar pesadas en botes de plástico. El color sub | .96630846 | Chorizo | Silicón americano 650 ml. por 19 lts. de agua, Peinar mazos delgados, | (F) | PMM 7768 | 2016-01-05 | 200 G MB CAOLIN EN 800 G DE PBT DIAMETRO MAZO: 31 +/- 0.5 MM FUNDA 71 MM FRANJA ROJA GROSOR SELLADO 1.10+/- 0.5 MM LONGITUD: 3048 +/-152 MM DADO 250 B FAB C/ CHORIZOS DE 15 VUELTAS C/U TEMP. PEINADO Y LUB STD ARMAR A DIAMETRO 31MM ANTES HORNEAR |  |  |  | Mazo de chorizos, Con extensión para encoger, | Bastón 1 cm, Espejo mínimo 50 cm, | Dado de 250 ó 300 barrenos, 10 mallas de 100 mesh, | Pasar los filamentos por todos los rodillos del 3er. tren. Orientar en vapor. Enumerar todos los mazos. Para dado de 250 barrenos: Fabricar 6 chorizos delgados, 15 vueltas cada uno. Peinar saliendo de la tina de enfriamiento en 26 mechones de 5 hilos y 2 | Autoclave, 135°C / 10 min +/- 0 min, |  |  | 30.75 +/- 0.25 mm. Armar a diámetro de 30.75 mm antes de hornear.,
Oral-B Laboratories | 680 |  | 0.1524 mm (0.006 pulg) | Azul 323 | PBT Satintone | Para preparar 1 kg de material, utilizar 800 g de Poliéster PBT y 200 g de Masterbatch con caolín PBT COMPR-20. Se puede utilizar resina Ultradur B4500 o Crastin., | .96747988 | Chorizo | Silicón americano 650 ml. por 19 lts. de agua, Peinar mazos delgados, | (F) | PMM 7768 | 2016-01-05 | PBT CAOLIN CHORIZOS DADO 250 BARRENOS 4 CHORIZOS DELGADOS 15 VUELTAS C/U VEL. 160-800-690 MAZO DE CHORIZOS C/EXT. P/ENCOGER, AUTOCLAVE 135°C X10MIN CAL. NOMINAL EN LINEA 0.0058" ARMAR A DIAMETRO 31 MM ANTES DE HORNEAR 80% PBT+20% MB CAOLIN |  |  |  | Mazo de chorizos, Con extensión para encoger, | Espejo mínimo 50 cm, | Dado de 250 ó 300 barrenos, 10 mallas de 100 mesh, | Pasar los filamentos por todos los rodillos del 3er. tren. Para dado de 250 barrenos: Fabricar 6 chorizos delgados, 15 vueltas cada uno. Peinar saliendo de la tina de enfriamiento en 26 mechones de 5 hilos y 20 mechones de 6 hilos. Para dado de 300 barren | Autoclave, 135°C / 10 min +/- 0 min, |  |  | 30.75 +/- 0.25 mm. Armar a diámetro de 30.75 mm antes de hornear.,
Caballero Garza Esmeralda | 4.5 |  | 0.00575 pulg | Negro 925 | Nylon 6 |  | N0485016 | Mazo |  |  | PMM 7771 | 2016-01-05 | -
Sunstar Americas Inc. | 136.2 |  | 0.0032 pulg | Azul 453 | Nylon 6.12 AB | Usar resina Vestamid D16, Masterbatch Antimicrobial B-7000 NYLON 6.12 "ARGUSAN AM 48 PA" (27 g / kg de resina), | FIL00003 | Carrete 70 Hilos | Lubricar en línea, Templar en línea a 200ºC y una velocidad del ventilador de 786 RPM, Silicón 365 110 ml por 1 litro de agua, 25 rpm, | T | PMM 7775 | 2016-01-14 | AB TRIANGULAR, CTES. DE 70 HILOS, EMB. ITALIANAS TENSION 0.0, BALANCIN 10, REPARTIDOR 2.1, EN UN MECHON LUBRICACION EN LINEA 18 RPM, CTES NATURALES DE CRELLIN, DE 2.3 KGS C/U TIEMPO DE EMB. 1 HR. 25 MIN. |  | Triangular | Masterbatch Antimicrobial B-7000 NYLON 6.12 "ARGUSAN AM 48 PA" (27 g / kg de resina), |  | Bastón 3 mm, | 40 mallas de 100 mesh y 2 mallas de 200 mesh, | AVISAR A ASEGURAMIENTO DE CALIDAD CUANDO ESTE MATERIAL SE FABRIQUE Aplicar una tolerancia de cuenta de hilos de +/- 1 hilo. Fabricar dos semanas antes de la fecha de entrega. Desviación de calibre: se acepta que el calibre de máximo 3 filamentos se encue |  |  |  |  | Embobinadoras italianas, 1 mechon, 2.0, 10. Polea de entrada, polea en balancín y polea de entrada de repartidor en H, polea de salida de repartidor en V., 1 hr 38 min, 2.1, 2.3 +/- 0.23 kg (5 +/- 0.5 lb), Crellin Natural,
Sunstar Americas Inc. | 136.2 | 160 | 0.007 pulg | Blanco 945 | Nylon 6.12 |  | FIL07002SWT | 34 mm | Silicón americano 25 ml por 19 lts de agua, | T | PMM 7776 | 2016-01-19 | Dado de 177 barrenos como primera opción, dado de 130 barrenos como segunda opción, 25 mallas de 100 mesh,TOL. CAL. +/- 0.0006", FORRO SOLO FUNDA DIAM. MAZO 50 MM - 2 MM + 1MM, EN CAJAS DE 10 LBS. UTILIZAR FUNDA 7.6 A 7.7 CM |  |  |  |  | Bastón 3 mm - 5 mm, Espejo 50 cm, | Dado de 177 barrenos como primera opción, dado de 130 barrenos como segunda opción, 25 mallas de 100 mesh, |  | Vapor, mínimo 90°C / 120 min +/- 10 min, |  |  | 48 mm (1 8/9 pulg) - 51 mm (2 pulg). Inspeccionar con un PASA / NO PASA,
Sunstar Americas Inc. | 113.5 | 140 | 0.008 pulg | Natural | Nylon 6.12 |  | FIL08002SNT | 34 mm | Silicón americano 25 ml por 19 lts de agua, | T | PMM 7777 | 2016-01-19 | Dado de 177 barrenos como primera opción, dado de 130 barrenos como segunda opción, 25 mallas de 100 mesh,TOL. CAL. +/- 0.0006", FORRO SOLO FUNDA, DIAM. MAZO 50 MM - 2 MM + 1 MM, EN CAJAS DE 10 LBS UTILIZAR FUNDA 7.6 A 7.7 CM |  |  |  |  | Bastón 3 mm - 5 mm, Espejo 50 cm, | Dado de 177 barrenos como primera opción, dado de 130 barrenos como segunda opción, 25 mallas de 100 mesh, |  | Vapor, mínimo 90°C / 120 min +/- 10 min, |  |  | 48 mm (1 8/9 pulg) - 51 mm (2 pulg). Inspeccionar con un PASA / NO PASA,
Schaefer Brush Manufacturing, LLC | 227 | 260 | 0.018 pulg | Azul 838 | Nylon 6.6 |  | RMM0347 | 52 pulg | Silicón americano 50%, | S | PMM 7769 | 2016-01-25 | Cruz Dado de 30 x Cruz, 10 mallas de 100 mesh,EN MAZO DE FIERRO |  | Cruz |  | Mazo de fierro, |  | Dado de 30 x Cruz, 10 mallas de 100 mesh, |  | Agua, mínimo 90°C / 120 min +/- 10 min, | 125°C +/- 5°C / 3hrs, |  | Diámetro con el forro: 53 +/- 2 mm,
Schaefer Brush Manufacturing, LLC | 136.2 | 260 | 0.020 pulg | Azul 838 | Nylon 6.6 |  | RMM0349 | 52 pulg | Silicón americano 50%, | S | PMM 7769 | 2016-01-25 | Cruz Dado de 30 x Cruz, 10 mallas de 100 mesh, EN MAZO DE FIERRO |  | Cruz |  | Mazo de fierro, |  | Dado de 30 x Cruz, 10 mallas de 100 mesh, |  | Agua, mínimo 90°C / 120 min +/- 10 min, | 125°C +/- 5°C / 3hrs, |  | Diámetro con el forro: 53 +/- 2 mm,
Schaefer Brush Manufacturing, LLC | 45.4 | 55 | 0.022 pulg | Azul 838 | Nylon 6.6 |  | RMM0371 | 52 pulg | Silicón americano 50%, | S | PMM 7769 | 2016-01-25 | Cruz Dado de 30 x Cruz, 10 mallas de 100 mesh, EN MAZO DE FIERRO |  | Cruz |  | Mazo de fierro, |  | Dado de 30 x Cruz, 10 mallas de 100 mesh, |  | Agua, mínimo 90°C / 120 min +/- 10 min, | 125°C +/- 5°C / 3hrs, |  | Diámetro con el forro: 53 +/- 2 mm,
Schaefer Brush Manufacturing, LLC | 34.05 | 45 | 0.030 pulg | Verde 989 | Polypropylene | 50 % Polipropileno HL002D y 50 % Polipropileno HP423M, | RMM364 | 52 pulg | Silicón americano 50%, | S | PMM 7769 | 2016-01-25 | Dado 8 x 0.136", 1 malla de 100 mesh, CON TINA DE DOBLE VIAJE, EN MAZO DE FIERRO |  |  |  | Mazo de fierro, | Bastón 1 cm, Espejo 54 cm, Utilizar tina de doble viaje, | Dado 8 x 0.136", 1 malla de 100 mesh, |  | Agua, mínimo 90°C / 120 min +/- 10 min, |  |  | Diámetro con el forro: 53 +/- 2 mm,
Schaefer Brush Manufacturing, LLC | 22.7 | 30 | 0.040 pulg | Verde 989 | Polypropylene |  | RMM365 | 52 pulg |  |  | PMM 7769 | 2016-01-25 | -
Lozano Bagues Raúl Gabriel | 300 | 340 | 0.050 pulg | Natural | Polipropileno Clarificado | Polipropileno Clarificado, | N0060001 | Mazo | Silicón americano 375 ml por 19 lts de agua, | (F) | PMM 7770 | 2016-01-25 | Dado de 3 barrenos, 1 malla de 100 mesh, RIZ. 4-O AMP. 0.064" ENG. "A46" CON PPP CLARIFICADO Utilizar tina de un sólo viaje,Agua (carga de 5 mazos), 93ºC / 10 min, | 4, 0.064 pulg, SERIE A46, | Rizado |  |  | Utilizar tina de un sólo viaje, | Dado de 3 barrenos, 1 malla de 100 mesh, | Pasar los filamentos por todos los rodillos del 3er. tren Velocidad de la rizadora: 153 rpm, | Agua (carga de 5 mazos), 93ºC / 10 min, |  |  | Diámetro con el forro: 53 +/- 2 mm,
Importadora Wan Hi, S.A. de C.V. | 75 | 85 | 0.025 pulg | Negro 921 | Nylon 6 |  | N0081007 | 44 mm | Lubán 100%, | S | PMM 7772 | 2016-01-25 | Utilizar tina de doble viaje,Dado de 12 barrenos, 25 mallas de 100 mesh, |  |  |  |  | Utilizar tina de doble viaje, | Dado de 12 barrenos, 25 mallas de 100 mesh, |  | Agua, mínimo 90°C / 120 min +/- 10 min, | 80°C +/- 5°C / 3hrs, |  | Diámetro con el forro: 53 +/- 2 mm,
Rusi Cosmetic GmbH & Co. Kg | 250 | 260 | 0.004 pulg | Negro 925 | Nylon 6.12 | El tono cambia con temperaturas de extrusión. Con temperaturas altas se hace un tono más claro (gris). Con temperaturas bajas se hace un tono más oscuro (negro)., | NY140 | 25 mm | Silicón americano 450 ml por 19 lts de agua, 1. Sumergir los mazos durante 3 minutos en la tina con lubricante. 2. Separar el mazo en 2 partes para peinarlo y peinar cada parte con el peine de diente fino. 3. Juntar las 2 partes y peinar para emparejar el | T | PMM 7773 | 2016-01-25 | EN MAZO CHICO DE ALUMINIO, DELGADO Y MAROMEADO (1.05 M DE LARGO Y 45 MM DE DIÁMETRO)Dado de 300 barrenos, 30 mallas de 100 mesh, |  |  |  | Mazo chico de aluminio. Se puede utilizar mazo pequeño de aluminio con el objetivo de diferenciar el material de otros con calibres similares., | Bastón 3 mm - 5 mm, Espejo 50 cm, | Dado de 300 barrenos, 30 mallas de 100 mesh, | Fabricar mazos delgados., | Vapor, mínimo 90°C / 120 min +/- 10 min, |  |  | Diámetro con el forro: 47 +/- 2 mm,
Valley Broom Inc. | 90.8 | 130 | 0.065 pulg | Blanco 945 | Nylon 6 |  | E0226014 | 16 1/2 pulg |  |  | PMM 7774 | 2016-01-25 | -
Valley Broom Inc. | 90.8 | 110 | 0.065 pulg | Blanco 945 | Nylon 6 |  | E0226015 | 16 pulg |  |  | PMM 7774 | 2016-01-25 | -
Valley Broom Inc. | 90.8 | 130 | 0.065 pulg | Blanco 945 | Nylon 6 |  | E0226016 | 14 1/2 pulg |  |  | PMM 7774 | 2016-01-25 | -
Valley Broom Inc. | 454 | 500 | 0.011 pulg | Negro 921 | Nylon 6.6 |  | E0226002 | 2.5 pulg | Silicón americano 375 ml por 19 lts de agua, | T | PMM 7774 | 2016-01-25 | Dado de 80 barrenos, 10 mallas de 100 mesh, | [5 empty] | Dado de 80 barrenos, 10 mallas de 100 mesh, |  | Agua, mínimo 90°C / 120 min +/- 10 min, | 125°C +/- 5°C / 3hrs, |  | Diámetro con el forro: 53 +/- 2 mm,