## Cristobal
Nombre del Cliente | Cantidad | Unidad | Calibre | Color | Material | Clave | Corte | Lubricación | Orientación | No pedido | Fecha Entrega | Perfil | Aditivo | Otros | Especificaciones | Descripcion
B&B COMPANY CO., LTD. | 30 | KG | 0.004" | NEGRO 925 | NYLON 6.12 | E0007076 | CR 100 HILOS | 0 | 0 | PMM 7778 | 25.01.2016 00:00:00 | - | - | - | - | NYLON 6.12 NEGRO 925 CAL.0.004" EN CARRETE DE 100 HILOS
B&B COMPANY CO., LTD. | 30 | KG | 0.004" | NEGRO 925 | NYLON 6.12 | E0007077 | CR 150 HILOS | 0 | 0 | PMM 7778 | 25.01.2016 00:00:00 | - | - | - | - | NYLON 6.12 NEGRO 925 CAL.0.004" EN CARRETE DE 150 HILOS
B&B COMPANY CO., LTD. | 40 | KG | 0.004" | NEGRO 925 | NYLON 6.12 | E0007078 | CR 200 HILOS | 0 | 0 | PMM 7778 | 25.01.2016 00:00:00 | - | - | - | - | NYLON 6.12 NEGRO 925 CAL.0.004" CARRETE DE 200 HILOS
B&B COMPANY CO., LTD. | 50 | KG | 0.005" | NEGRO 921 | NYLON 6.12 | E0007064 | CARRETE DE 50 HILOS | 0 | 0 | PMM 7778 | 25.01.2016 00:00:00 | HUECO | - | - | - | NYLON 6.12 HUECO NEGRO 921 CAL. 0.005" EN CARRETE DE 50 HILOS
B&B COMPANY CO., LTD. | 30 | KG | 0.004" | NEGRO 925 | NYLON 6.12 | E0007004 | 13 MM | LUBAN | T | PMM 7778 | 25.01.2016 00:00:00 | - | - | - | EN MAZO CHICO DE ALUMINIO, DELGADO Y MAROMEADO (1.05 M DE LARGO Y 45 MM DE DIÁMETRO) | NYLON 6.12 NEGRO 925 CAL. 0.004" CORTE: 13 MM
B&B COMPANY CO., LTD. | 50 | KG | 0.0025" | NATURAL | NYLON 6.12 | E0007054 | CARRETE DE 50 HILOS | 0 | 0 | PMM 7778 | 25.01.2016 00:00:00 | - | - | - | - | NYLON 6.12 NATURAL CAL. 0.0025" EN CARRETE DE 50 HILOS
TESS ORAL HEALTH | 150 | LB | 0.152 MM | NATURAL | NYLON 6.12 | E0242004 | 33 MM | 0 | 0 | PMM 7779 | 26.01.2016 00:00:00 | - | - | - | - | NYLON 6.12 NATURAL CAL. 0.152 MM CORTE: 33 MM
TESS ORAL HEALTH | 400 | LB | 0.152 MM | BLANCO 945 | NYLON 6.12 | E0242002 | 33 MM | 0 | 0 | PMM 7779 | 26.01.2016 00:00:00 | - | - | - | - | NYLON 6.12 BLANCO 945 CAL. 0.152 MM CORTE: 33 MM
TESS ORAL HEALTH | 150 | LB | 0.178 MM | NARANJA 819 | NYLON 6.12 | E0242010 | 33 MM | 0 | 0 | PMM 7779 | 26.01.2016 00:00:00 | - | - | - | - | NYLON 6.12 NARANJA 819 CAL. 0.178 MM CORTE: 33 MM
TESS ORAL HEALTH | 150 | LB | 0.178 MM | VERDE 973 | NYLON 6.12 | E0242015 | 33 MM | 0 | 0 | PMM 7779 | 26.01.2016 00:00:00 | - | - | - | - | NYLON 6.12 VERDE 973 CAL.0.178 MM CORTE: 33 MM
TESS ORAL HEALTH | 150 | LB | 0.178 MM | ROSA 338 | NYLON 6.12 | E0242016 | 33 MM | 0 | 0 | PMM 7779 | 26.01.2016 00:00:00 | - | - | - | - | NYLON 6.12 ROSA 338 CAL.0.178 MM CORTE: 33 MM
INDUSTRIAL BRUSH CORP. | 1000 | LB | 0.045" | NATURAL | NYLON 6.12 | -8201120 | EN MAZO | LUBAN | T | PMM 7780 | 26.01.2016 00:00:00 | - | - | #VALUE! | #VALUE! | NYLON 6.12 NATURAL CAL. 0.045" EN MAZO
ANDERSON BRIGHTON DE MEXICO, S.A. DE C.V. | 110 | LB | 0.014" | NATURAL | NYLON 6 PLUS | C-101411 | MAZO | LUBAN | S | PMM 7781 | 26.01.2016 00:00:00 | - | - | - | - | NYLON 6 PLUS NATURAL CAL. 0.014" EN MAZO
ANDERSON BRIGHTON DE MEXICO, S.A. DE C.V. | 165 | LB | 0.018" | NEGRO 921 | POLIPRPILENO | C-501822-3.25 | 3 1/4" | SILICON FX | F | PMM 7781 | 26.01.2016 00:00:00 | RIZADO | - | - | RIZ 7-O AMP 0.031" ENG. DE 75 DIENTES | POLIPROPILENO RIZADO NEGRO 921 CAL. 0.018" CORTE: 3 1/4"
ANDERSON BRIGHTON DE MEXICO, S.A. DE C.V. | 110 | LB | 0.010" | NEGRO 921 | POLIPROPILENO | C-501022-4.25 | 4.25" | SILICON FX | F | PMM 7781 | 26.01.2016 00:00:00 | RIZADO | - | - | RIZ. 5-O AMP. 0.022" ENG. A55 | POLIPROPILENO RIZADO NEGRO 921 CAL. 0.010" CORTE: 4.25"
ANDERSON BRIGHTON DE MEXICO, S.A. DE C.V. | 110 | LB | 0.005" | NATURAL | NYLON 6.12 | C-200511 | MAZO | LUBAN | T | PMM 7781 | 26.01.2016 00:00:00 | - | - | - | - | NYLON 6.12 NATURAL CAL. 0.005" EN MAZO
ANDERSON BRIGHTON DE MEXICO, S.A. DE C.V. | 110 | LB | 0.016" | NEGRO 921 | NYLON 6 PLUS | C-101612 | MAZO | LUBAN | S | PMM 7781 | 26.01.2016 00:00:00 | - | - | - | - | NYLON 6 PLUS NEGRO 921 CAL. 0.016" EN MAZO
P&G MANUFACTURING IRELAND LTD. | 223 | KG | 0.006" | AZUL 399 | NYLON 6.12 | -99487281 | 31 MM | SIL. AMERICANO 20ML | F | PMM 7782 | 20.01.2016 00:00:00 | - | - | - | TOLERANCIA CALIBRE PROMEDIO: +/- 0.00018 PULG., FORRO SOLO FUNDA DE PE DE 7.6 A 7.8 CM, EN CAJAS DE CHAROLAS, DIAMETRO DE MAZO 50 +/- 2 MM | NYLON 6.12 AZUL 399 CAL. 0.006" CORTE: 31 MM

## Hoja1
Nombre del Cliente | Cantidad_Kg | Unidad_Original | Calibre | Color | Material | Resina | Clave | Corte | Lubricante | Orientación | No pedido | Fecha Entrega | ESP_SAE | Rizado | Perfil | Aditivos | Tipo de Mazo | Bastón_Espejo_Tina | Herramental | Fabricar | Temple | Horno | Teñido | Enfundado | Esp_Carretes
P&G Manufacturing Ireland Ltd. | 223 | 260 | 0.152 mm (0.006 pulg) | Azul 399 | Nylon 6.12 |  | -99487281 | 31 mm | Silicón americano 20 ml. por 19 lts. de agua, | (F) | PMM 7782 | 2016-01-20 | Dado de 215 barrenos, 25 mallas de 100 mesh,TOLERANCIA CALIBRE PROMEDIO: +/- 0.00018 PULG., FORRO SOLO FUNDA DE PE DE 7.6 A 7.8 CM, EN CAJAS DE CHAROLAS, DIAMETRO DE MAZO 50 +/- 2 MM |  |  |  |  | Bastón 3 mm - 5 mm, Espejo 50 cm, | Dado de 215 barrenos, 25 mallas de 100 mesh, | Pasar los filamentos por todos los rodillos del 3er. tren Inspección en proceso de calibre: Medir con micrómetro. Calibrar en mm con nominal de 0.149 mm Inspección final de calibre: Medir con láser. Calibrar en mm con nominal de 0.152 mm (0.006 pulg), | Vapor, mínimo 90°C / 120 min +/- 10 min, |  |  | Forrar sólo con funda de polietileno de 7.5 a 7.8 cm.,
Tess Oral Health | 68.1 | 85 | 0.152 mm (0.006 pulg) | Natural | Nylon 6.12 |  | E0242004 | 33 mm | Silicón americano 20 ml. por 19 lts. de agua, Utilizar 2 hornos de temple en línea: 1 entre el primer y segundo tren, 1 entre el tercer tren y estiradora chica. Templar a 200°C y una velocidad del ventilador de 729 RPM., Utilizar lubricadora en línea con | T | PMM 7779 | 2016-01-26 | Dado de 110 barrenos, 25 mallas de 100 mesh, |  |  |  |  | Bastón 3 mm - 5 mm, Espejo 50 cm, | Dado de 110 barrenos, 25 mallas de 100 mesh, |  | Vapor, mínimo 90°C / 120 min +/- 10 min, |  |  | Forrar sólo con funda de polietileno de 7.5 a 7.8 cm.,
Tess Oral Health | 181.6 | 200 | 0.152 mm (0.006 pulg) | Blanco 945 | Nylon 6.12 |  | E0242002 | 33 mm | Silicón americano 20 ml. por 19 lts. de agua, Utilizar 2 hornos de temple en línea: 1 entre el primer y segundo tren, 1 entre el tercer tren y estiradora chica. Templar a 200°C y una velocidad del ventilador de 729 RPM., Utilizar lubricadora en línea con | T | PMM 7779 | 2016-01-26 | Dado de 110 barrenos, 25 mallas de 100 mesh, |  |  |  |  | Bastón 3 mm - 5 mm, Espejo 50 cm, | Dado de 110 barrenos, 25 mallas de 100 mesh, |  | Vapor, mínimo 90°C / 120 min +/- 10 min, |  |  | Forrar sólo con funda de polietileno de 7.5 a 7.8 cm.,
Tess Oral Health | 68.1 | 85 | 0.178 mm (0.007 pulg) | Naranja 819 | Nylon 6.12 | Cambia con temperaturas de extrusión y templado. En extrusión: Con temperaturas altas se hace un tono más claro. Con temperaturas bajas se hace un tono más fuerte. En templado: El tono aumenta con el temple, respecto al tono en madejera., | E0242010 | 33 mm | Silicón americano 25 ml por 19 lts de agua, Utilizar 2 hornos de temple en línea: 1 entre el primer y segundo tren, 1 entre el tercer tren y estiradora chica. Templar a 200°C y una velocidad del ventilador de 729 RPM., Utilizar lubricadora en línea con ag | T | PMM 7779 | 2016-01-26 | Dado de 110 barrenos, 25 mallas de 100 mesh, |  |  |  |  | Bastón 3 mm - 5 mm, Espejo 50 cm, | Dado de 110 barrenos, 25 mallas de 100 mesh, |  | Vapor, mínimo 90°C / 120 min +/- 10 min, |  |  | Forrar sólo con funda de polietileno de 7.5 a 7.8 cm.,
Tess Oral Health | 68.1 | 85 | 0.178 mm (0.007 pulg) | Verde 973 | Nylon 6.12 |  | E0242015 | 33 mm |  | T | PMM 7779 | 2016-01-26 | Dado de 110 barrenos, 25 mallas de 100 mesh,
Tess Oral Health | 68.1 | 85 | 0.178 mm (0.007 pulg) | Rosa 338 | Nylon 6.12 |  | E0242016 | 33 mm |  | T | PMM 7779 | 2016-01-26 | Dado de 110 barrenos, 25 mallas de 100 mesh,
Industrial Brush Corp. | 454 | 550 | 0.045 pulg | Natural | Nylon 6.12 | Fabricar con 30% de N6.12 R natural + 70% de N6.12 virgen (Vestamid de 4.5 o mayor de película como primera opción)., Nylub (2.5 g / kg de resina), | -8201120 | Mazo 55 pulg | Lubán 100%, | T | PMM 7780 | 2016-01-26 | Nylub (2.5 g / kg de resina),Utilizar tina de doble viaje,Dado de 4 barrenos, 25 mallas de 100 mesh, |  |  | Nylub (2.5 g / kg de resina), | Mazo normal, | Utilizar tina de doble viaje, | Dado de 4 barrenos, 25 mallas de 100 mesh,AVISAR A ASEGURAMIENTO DE CALIDAD ANTES DE QUE SE VAYA A FABRICAR Verificar que el material no tenga burbuja., | AVISAR A ASEGURAMIENTO DE CALIDAD ANTES DE QUE SE VAYA A FABRICAR Verificar que el material no tenga burbuja., | Agua, mínimo 90°C / 120 min +/- 10 min, | 80°C +/- 5°C / 1hr, |  | Forrar sólo con película estirable de polietileno,
Anderson Brighton de México, S.A. de C.V. | 49.94 | 60 | 0.014 pulg | Natural | Nylon 6 Plus | Fabricar con resinas DuPont o resinas BASF, | C-101411 AN | Mazo | Lubán 100%, | S | PMM 7781 | 2016-01-26 | Dado de 40 barrenos, 25 mallas de 100 mesh, | [5 empty] | Dado de 40 barrenos, 25 mallas de 100 mesh, |  | Agua, mínimo 90°C / 120 min +/- 10 min, | 105°C +/- 5°C / 3hrs, |  | Forrar con funda de polietileno y papel kraft café,
Anderson Brighton de México, S.A. de C.V. | 74.91 | 90 | 0.018 pulg | Negro 921 | Polypropylene | Usar Polipropileno 1102KR como primera opción, usar Polipropileno HP423M como segunda opción, | C-501822-3.25 AN | 3 1/4 pulg | Silicón americano 375 ml por 19 lts de agua, | (F) | PMM 7781 | 2016-01-26 | RIZ 7-O AMP 0.033" ENG. DE 75 DIENTESDado de 30 barrenos, 1 malla de 100 mesh, | 7, 0.033 pulg, SERIE A75, | Rizado |  |  |  | Dado de 30 barrenos, 1 malla de 100 mesh, | Pasar los filamentos por todos los rodillos del 3er. tren, |  |  |  | Forrar con funda de polietileno y papel kraft café. Colocar una cinta adhesiva de color AZUL a todo lo largo del mazo. Esta cinta sustituye uno de los dos masking tapes que normalmente se usan.,
Anderson Brighton de México, S.A. de C.V. | 49.94 | 55 | 0.010 pulg | Negro 921 | Polypropylene | Usar Polipropileno 1102KR como primera opción, usar Polipropileno HP423M como segunda opción, | C-501022-4.25 AN | 4.25 pulg | Silicón americano 375 ml por 19 lts de agua, | (F) | PMM 7781 | 2016-01-26 | RIZ. 5-O AMP. 0.022" ENG. A55Dado de 90 barrenos, 1 malla de 100 mesh, | 5, 0.022 pulg, SERIE A55, | Rizado |  |  | Bastón 5 mm, | Dado de 90 barrenos, 1 malla de 100 mesh, | Pasar los filamentos por todos los rodillos del 3er. tren, | Agua, Máx. 10°C, |  |  | Forrar con funda de polietileno y papel kraft café. Colocar una cinta adhesiva de color AZUL a todo lo largo del mazo. Esta cinta sustituye uno de los dos masking tapes que normalmente se usan.,
Anderson Brighton de México, S.A. de C.V. | 49.94 | 55 | 0.005 pulg | Natural | Nylon 6.12 | Fabricar con resinas DuPont (Zytel FG 158), | C-200511 AN | Mazo | Lubán 100%, 1. Sumergir los mazos durante 3 minutos en la tina con lubricante. 2. Separar el mazo en 2 partes para peinarlo y peinar cada parte con el peine de diente fino. 3. Juntar las 2 partes y peinar para emparejar el mazo. 4. Colocar un amarre en la | T | PMM 7781 | 2016-01-26 | Dado de 300 barrenos, 30 mallas de 100 mesh, |  |  |  | Mazo normal, | Bastón 3 mm - 5 mm, Espejo 50 cm, | Dado de 300 barrenos, 30 mallas de 100 mesh, |  | Vapor, mínimo 90°C / 120 min +/- 10 min, |  |  | Forrar con funda de polietileno y papel kraft blanco. Colocar una cinta adhesiva de color NARANJA a todo lo largo del mazo. Esta cinta sustituye uno de los dos masking tapes que normalmente se usan.,
Anderson Brighton de México, S.A. de C.V. | 49.94 | 55 | 0.016 pulg | Negro 921 | Nylon 6 Plus | Fabricar con resinas DuPont o resinas BASF, | C-101612 AN | Mazo | Lubán 100%, | S | PMM 7781 | 2016-01-26 | Dado de 30 barrenos, 25 mallas de 100 mesh, | [5 empty] | Dado de 30 barrenos, 25 mallas de 100 mesh, |  | Agua, mínimo 90°C / 120 min +/- 10 min, | 105°C +/- 5°C / 3hrs, |  | Forrar con funda de polietileno y papel kraft café,