## Cristobal
Nombre del Cliente | Cantidad | Unidad | Calibre | Color | Material | Clave | Corte | Lubricación | Orientación | No pedido | Fecha Entrega | Perfil | Aditivo | Otros | Especificaciones | Descripcion
OSBORN INTERNATIONAL | 100 | LB | 0.045" | NATURAL | NYLON 6.12 | .0021189800 | EN MAZO | LUBAN | F | PMM 7788 | 28.01.2016 00:00:00 | - | - | - | RIZ. 7.5-O AMP. 0.049" ENG. 75 DIENTES, CON TINA DE DOBLE VIAJE | NYLON 6.12 RIZADO NATURAL CAL. 0.045" EN MAZO
ORAL-B LABORATORIES | 85 | KG | 0.008" | ROSA 356 | NYLON 6.12 | .92202020 | 35 MM | SIL. AME. 25 ML | F | PMM 7789 | 19.01.2016 00:00:00 | - | - | - | TOLERANCIA CALIBRE PROMEDIO: +/- 0.00024 PULG TOL. CAL. IND. +/- 0.0006", DIAMETRO DE MAZO 50 +/- 2 MM (2"), FORRO SOLO FUNDA DE P.E. 7.5 A 7.8 CM, EN CAJAS DE 10 LBS. VEL. 150-690-590. ROCIAR ULTRASPRAY EN BOLSADEL MAT. PARA EVITAR QUENO SE MEZCLE | NYLON 6.12 ROSA 356 CAL. 0.008" CORTE: 35 MM
PROCTER & GAMBLE INTERNATIONAL OPERATIONS, S.A. | 551 | KG | 0.008" | NATURAL | NYLON 6.12 | .69852323 | 35 MM | SIL. AMERICANO 25ML | T | PMM 7790 | 21.01.2016 00:00:00 | - | - | - | CAJAS DE 19 KG. MARCAR LA CLAVE EN MAZO | NYLON 6.12 NATURAL CAL. 0.008" CORTE: 35 MM
PROCTER & GAMBLE INTERNATIONAL OPERATIONS, S.A. | 152 | KG | 0.008" | AZUL INDICATOR | NYLON 6.12 | .69852322 | 35 MM | SIL. AMERICANO 25ML | T | PMM 7790 | 21.01.2016 00:00:00 | - | - | - | CAJAS DE 19 KG. MARCAR LA CLAVE EN MAZO | NYLON 6.12 AZUL INDICATOR CAL. 0.008" CORTE: 35 MM
PROCTER & GAMBLE INTERNATIONAL OPERATIONS, S.A. | 38 | KG | 0.008" | BLANCO 945 | NYLON 6.12 | .69852306 | 33 MM | SIL. AMERICANO 25ML | T | PMM 7790 | 21.01.2016 00:00:00 | - | - | - | CAJAS DE 19 KGS MARCAR LA CLAVE EN EL MAZO | NYLON 6.12 BLANCO 945 CAL. 0.008" CORTE: 33 MM
PROCTER & GAMBLE INTERNATIONAL OPERATIONS, S.A. | 100 | KG | 0.012" | VERDE 973 | NYLON 6.12 | .69852304 | 33 MM | SIL. AMERICANO 25ML | T | PMM 7790 | 21.01.2016 00:00:00 | - | - | - | CAJAS DE 20 KG MARCAR LA CLAVE EN EL MAZO | NYLON 6.12 VERDE 973 CAL. 0.012" CORTE: 33 MM
PROCTER & GAMBLE INTERNATIONAL OPERATIONS, S.A. | 38 | KG | 0.0085" | BLANCO 945 | NYLON 6.12 | .60880049 | 34 MM | SIL. AMERICANO 25ML | T | PMM 7790 | 21.01.2016 00:00:00 | - | - | - | CAJAS DE 19 KGS MARCAR LA CLAVE EN EL MAZO | NYLON 6.12 BLANCO 945 CAL. 0.0085" CORTE: 34 MM
PROCTER & GAMBLE INTERNATIONAL OPERATIONS, S.A. | 285 | KG | 0.008" | AZUL 354 | NYLON 6.12 | .98948139 | 35 MM | SIL. AMERICANO 25ML | T | PMM 7790 | 21.01.2016 00:00:00 | - | AB | - | CAJAS DE 19 KG. AB AGREGAR 25.6 G. DE MB AB 5000 NY605510-08 POR KG DE N6.12 | NYLON 6.12 "AB" AZUL 354 CAL. 0.008" CORTE: 35 MM
PROCTER & GAMBLE INTERNATIONAL OPERATIONS, S.A. | 142.5 | KG | 0.009" | NATURAL | NYLON 6.12 | .69852325 | 35 MM | SIL. AMERICANO 25ML | T | PMM 7791 | 21.01.2016 00:00:00 | - | - | - | CAJAS DE 7.5 KGS. FORRO SOLO FUNDA DE PE, MARCAR LA CLAVE EN EL MAZO | NYLON 6.12 NATURAL CAL. 0.009" CORTE: 35 MM
PROCTER & GAMBLE INTERNATIONAL OPERATIONS, S.A. | 37.5 | KG | 0.008" | NATURAL | NYLON 6.12 | .69852321 | 33 MM | SIL. AMERICANO 25ML | T | PMM 7791 | 21.01.2016 00:00:00 | - | - | - | CAJAS DE 7.5 KGS. MARCAR LA CLAVE EN EL MAZO | NYLON 6.12 NATURAL CAL. 0.008" CORTE: 33 MM
PRODUCTOS PETIGON, S.A. DE C.V. | 200 | KG | 0.017" | BLANCO 945 | NYLON 6 | .1539 | 2" | LUBAN | F | PMM 7792 | 21.01.2016 00:00:00 | RIZADO | - | - | RIZ. 20-O AMP. 0.020" ENGRANES DE 200 DIENTES, LARGO DE CORTE -.5 MM + 1 MM. | NYLON 6 RIZADO BLANCO 945 CAL. 0.017" CORTE: 2"
MEGATROPA, S.C. DE R.L. DE C.V. | 25 | KG | 0.008" | FUCSIA HIELO 801 | NYLON 6.12 | MCCNY008/34-F800 | 34 MM | LUBAN 75% | T | PMM 7794 | 11.03.2016 00:00:00 | - | - | - | - | NYLON 6.12 FUCSIA HIELO 801 CAL. 0.008" CORTE: 34 MM
GARNICA HERNANDEZ GABRIEL | 50 | KG | 0.00575" | NEGRO 925 | NYLON 6 | N03820012 | 14 MM | 0 | 0 | PMM 7795 | 28.01.2016 00:00:00 | - | - | - | - | NYLON 6 NEGRO 925 CAL. 0.00575" CORTE: 14 MM

## Hoja1
Nombre del Cliente | Cantidad_Kg | Unidad_Original | Calibre | Color | Material | Resina | Clave | Corte | Lubricante | Orientación | No pedido | Fecha Entrega | ESP_SAE | Rizado | Perfil | Aditivos | Tipo de Mazo | Bastón_Espejo_Tina | Herramental | Fabricar | Temple | Horno | Teñido | Enfundado | Esp_Carretes
Oral-B Laboratories | 85 | 105 | 0.203 mm (0.008 pulg) | Rosa 356 | Nylon 6.12 | Rociar Ultraspray en la bolsa del material para evitar que el masterbatch no se mezcle bien debido a la estática., | .92202020 | 35 mm | Silicón americano 25 ml por 19 lts de agua, | (F) | PMM 7789 | 2016-01-19 | Dado de 130 ó 177 barrenos, 25 mallas de 100 mesh,TOLERANCIA CALIBRE PROMEDIO: +/- 0.00024 PULG TOL. CAL. IND. +/- 0.0006", DIAMETRO DE MAZO 50 +/- 2 MM (2"), FORRO SOLO FUNDA DE P.E. 7.5 A 7.8 CM, EN CAJAS DE 10 LBS. VEL. 150-690-590. ROCIAR ULTRASPRAY EN BOLSADEL MAT. PARA EVITAR QUENO SE MEZCLE |  |  | Rociar Ultraspray en la bolsa del material para evitar que el masterbatch no se mezcle bien debido a la estática., |  | Bastón 3 mm - 5 mm, Espejo 50 cm, | Dado de 130 ó 177 barrenos, 25 mallas de 100 mesh, | Pasar los filamentos por todos los rodillos del 3er. tren Inspección en proceso de calibre: Medir con micrómetro. Calibrar en mm con nominal de 0.200 mm Inspección final de calibre: Medir con láser. Calibrar en mm con nominal de 0.203 mm (0.008 pulg), | Vapor, mínimo 90°C / 120 min +/- 10 min, |  |  | Forrar sólo con funda de polietileno de 7.5 a 7.8 cm.,
Procter & Gamble International Operations, S.A. | 551 | 625 | 0.203 mm (0.008 pulg) | Natural | Nylon 6.12 | Usar resina Grilon XE 3938 como primera opción, Vestamid D16 como segunda opción, | .69852323 | 35 mm | Silicón americano 25 ml por 19 lts de agua, | T | PMM 7790 | 2016-01-21 | 29 CAJAS DE 19 KG. MARCAR LA CLAVE EN MAZODado de 177 barrenos como primera opción, dado de 130 barrenos como segunda opción, 25 mallas de 100 mesh, |  |  |  |  | Bastón 3 mm - 5 mm, Espejo 50 cm, | Dado de 177 barrenos como primera opción, dado de 130 barrenos como segunda opción, 25 mallas de 100 mesh, | Inspección en proceso de calibre: Medir con micrómetro. Calibrar en mm con nominal de 0.200 mm Inspección final de calibre: Medir con láser. Calibrar en mm con nominal de 0.203 mm (0.008 pulg), | Vapor, mínimo 90°C / 120 min +/- 10 min, |  |  | Forrar sólo con funda de polietileno de 7.5 a 7.8 cm.,
Procter & Gamble International Operations, S.A. | 152 | 190 | 0.203 mm (0.008 pulg) | Azul Indicator | Nylon 6.12 | Fabricar con resinas DuPont (Zytel FG 158), | .69852322 | 35 mm | Silicón americano 18 ml por 19 lts de agua, DESPUÉS DEL TEMPLADO Y PEINADO (ANTES DE LUBRICAR), DEJAR SECAR EL MATERIAL MÍNIMO 12 HORAS. YA SECO, LUBRICAR. Cada mazo se sumergirá dentro de la solución de lubricante durante 3 min. Después peinar el materi | T | PMM 7790 | 2016-01-21 | 8 CAJAS DE 19 KG. MARCAR LA CLAVE EN MAZODado 130 ó 177 barrenos, 25 mallas de 100 mesh, |  |  |  |  | Bastón 3 mm - 5 mm, Espejo 50 cm, | Dado 130 ó 177 barrenos, 25 mallas de 100 mesh, | Inspección en proceso de calibre: Medir con micrómetro. Calibrar en mm con nominal de 0.200 mm Inspección final de calibre: Medir con láser. Calibrar en mm con nominal de 0.203 mm (0.008 pulg) Embobinar en carretes, |  |  | Teñir con ácido cítrico, utilizar fórmula de teñido de acuerdo a la AV. 149. Embobinado en mazo normal (AL-60)., | Forrar sólo con funda de polietileno de 7.5 a 7.8 cm., | Embobinadoras italianas, 5.5, 10. Polea de entrada en H, polea de salida en V., 1 hr, 4, Crellin Natural,
Procter & Gamble International Operations, S.A. | 38 | 50 | 0.203 mm (0.008 pulg) | Blanco 945 | Nylon 6.12 |  | .69852306 | 33 mm | Silicón americano 25 ml por 19 L de agua, | T | PMM 7790 | 2016-01-21 | 2 CAJAS DE 19 KGS MARCAR LA CLAVE EN EL MAZODado de 177 barrenos como primera opción, dado de 130 barrenos como segunda opción, 25 mallas de 100 mesh, |  |  |  |  | Bastón 3 mm - 5 mm, Espejo 50 cm, | Dado de 177 barrenos como primera opción, dado de 130 barrenos como segunda opción, 25 mallas de 100 mesh, | Inspección en proceso de calibre: Medir con micrómetro. Calibrar en mm con nominal de 0.200 mm Inspección final de calibre: Medir con láser. Calibrar en mm con nominal de 0.203 mm (0.008 pulg), | Vapor, mínimo 90°C / 120 min +/- 10 min, |  |  | Forrar con funda de polietileno y papel kraft blanco,
Procter & Gamble International Operations, S.A. | 100 | 115 | 0.305 mm (0.012 pulg) | Verde 973 | Nylon 6.12 |  | .69852304 | 33 mm | Silicón americano 25 ml por 19 lts de agua, | T | PMM 7790 | 2016-01-21 | 5 CAJAS DE 20 KG MARCAR LA CLAVE EN EL MAZODado de 60 barrenos, 25 mallas de 100 mesh, | [5 empty] | Dado de 60 barrenos, 25 mallas de 100 mesh, | Inspección en proceso de calibre: Medir con micrómetro. Calibrar en mm con nominal de 0.302 mm Inspección final de calibre: Medir con láser. Calibrar en mm con nominal de 0.305 mm (0.012 pulg), | Vapor, mínimo 90°C / 120 min +/- 10 min, |  |  | Forrar con funda de polietileno y papel kraft blanco,
Procter & Gamble International Operations, S.A. | 38 | 50 | 0.216 mm (0.0085 pulg) | Blanco 945 | Nylon 6.12 |  | .60880049 | 34 mm | Silicón americano 25 ml por 19 lts de agua, | T | PMM 7790 | 2016-01-21 | 2 CAJAS DE 19 KGS MARCAR LA CLAVE EN EL MAZODado de 130 ó 177 barrenos, 25 mallas de 100 mesh, |  |  |  |  | Bastón 3 mm - 5 mm, Espejo 50 cm, | Dado de 130 ó 177 barrenos, 25 mallas de 100 mesh, | Inspección en proceso de calibre: Medir con micrómetro. Calibrar en mm con nominal de 0.213 mm Inspección final de calibre: Medir con láser. Calibrar en mm con nominal de 0.216 mm (0.0085 pulg), | Vapor, mínimo 90°C / 120 min +/- 10 min, |  |  | Forrar con funda de polietileno y papel kraft blanco,
Procter & Gamble International Operations, S.A. | 285 | 325 | 0.203 mm (0.008 pulg) | Azul 354 | Nylon 6.12 AB | Prolub Irganox B-215 (5 g / kg de resina). Masterbatch Antimicrobial B-5000 NYLON 6.12 "ARGUSAN AM 52 PA" (25.6 g / kg de resina)., | .98948139 | 35 mm | Silicón americano 25 ml por 19 lts de agua, | T | PMM 7790 | 2016-01-21 | 15 CAJAS DE 19 KG.Prolub Irganox B-215 (5 g / kg de resina). Masterbatch Antimicrobial B-5000 NYLON 6.12 "ARGUSAN AM 52 PA" (25.6 g / kg de resina)., AB AGREGAR 25.6 G. DE MB AB 5000 NY605510-08 POR KG DE N6.12Dado 130 ó 177 barrenos, 25 mallas de 100 mesh, |  |  | Prolub Irganox B-215 (5 g / kg de resina). Masterbatch Antimicrobial B-5000 NYLON 6.12 "ARGUSAN AM 52 PA" (25.6 g / kg de resina)., |  | Bastón 3 mm - 5 mm, Espejo 50 cm, | Dado 130 ó 177 barrenos, 25 mallas de 100 mesh, | Inspección en proceso de calibre: Medir con micrómetro. Calibrar en mm con nominal de 0.200 mm Inspección final de calibre: Medir con láser. Calibrar en mm con nominal de 0.203 mm (0.008 pulg), | Vapor, mínimo 90°C / 120 min +/- 10 min, |  |  | Forrar sólo con funda de polietileno de 7.5 a 7.8 cm.,
Procter & Gamble International Operations, S.A. | 142.5 | 165 | 0.229 mm (0.009 pulg) | Natural | Nylon 6.12 | Usar resina Grilon XE 3938 como primera opción, Vestamid D16 como segunda opción, | .69852325 | 35 mm | Silicón americano 25 ml por 19 lts de agua, | T | PMM 7791 | 2016-01-21 | 19 CAJAS DE 7.5 KGS. FORRO SOLO FUNDA DE PE, MARCAR LA CLAVE EN EL MAZODado de 110 barrenos, 25 mallas de 100 mesh, |  |  |  |  | Bastón 3 mm - 5 mm, Espejo 50 cm, | Dado de 110 barrenos, 25 mallas de 100 mesh, | Inspección en proceso de calibre: Medir con micrómetro. Calibrar en mm con nominal de 0.226 mm Inspección final de calibre: Medir con láser. Calibrar en mm con nominal de 0.229 mm (0.009 pulg), | Vapor, mínimo 90°C / 120 min +/- 10 min, |  |  | Forrar sólo con funda de polietileno de 7.5 a 7.8 cm.,
Procter & Gamble International Operations, S.A. | 37.5 | 50 | 0.203 mm (0.008 pulg) | Natural | Nylon 6.12 | Usar resina Grilon XE 3938 como primera opción, Vestamid D16 como segunda opción, | .69852321 | 33 mm | Silicón americano 25 ml por 19 lts de agua, | T | PMM 7791 | 2016-01-21 | 5 CAJAS DE 7.5 KGS. MARCAR LA CLAVE EN EL MAZODado de 177 barrenos como primera opción, dado de 130 barrenos como segunda opción, 25 mallas de 100 mesh, |  |  |  |  | Bastón 3 mm - 5 mm, Espejo 50 cm, | Dado de 177 barrenos como primera opción, dado de 130 barrenos como segunda opción, 25 mallas de 100 mesh, | Inspección en proceso de calibre: Medir con micrómetro. Calibrar en mm con nominal de 0.200 mm Inspección final de calibre: Medir con láser. Calibrar en mm con nominal de 0.203 mm (0.008 pulg), | Vapor, mínimo 90°C / 120 min +/- 10 min, |  |  | Forrar sólo con funda de polietileno de 7.5 a 7.8 cm.,
Productos Petigon, S.A. de C.V. | 200 | 225 | 0.017 pulg | Blanco 945 | Nylon 6 |  | .1539 | 2 pulg | Lubán 100%, | (F) | PMM 7792 | 2016-01-21 | RIZ. 19-O AMP. 0.020" ENGRANES DE 200 DIENTES, LARGO DE CORTE -.5 MM + 1 MM.Dado de 30 barrenos, 25 mallas de 100 mesh, | 19, 0.020 pulg, SERIE A200, | Rizado |  |  |  | Dado de 30 barrenos, 25 mallas de 100 mesh, | Pasar los filamentos por todos los rodillos del 3er. tren, | Agua, Máx. 10°C, | 80°C +/- 5°C / 2hrs, |  | Forrar con funda de polietileno y papel kraft café,
Osborn International | 45.4 | 55 | 0.045 pulg | Natural | Nylon 6.12 |  | .0021189800 | Mazo | Lubán 100%, | (F) | PMM 7788 | 2016-01-28 | RIZ. 7.5-O AMP. 0.049" ENG. 75 DIENTES, Utilizar tina de doble viaje,Dado de 4 barrenos, 25 mallas de 100 mesh, | 7.5, 0.049 pulg, SERIE A75, | Rizado |  |  | Utilizar tina de doble viaje, | Dado de 4 barrenos, 25 mallas de 100 mesh, | Pasar los filamentos por todos los rodillos del 3er. tren, | Agua (carga de 5 mazos), 90°C / 5 min, | 80°C +/- 5°C / 1hr, |  | Forrar con funda de polietileno y papel kraft blanco. Cuidar que el forro no vaya muy apretado. Ver mazo de referencia.,
Garnica Hernández Gabriel | 50 | 55 | 0.00575 pulg | Negro 925 | Nylon 6 |  | N03820012 | 14 mm |  |  | PMM 7795 | 2016-01-28 | -
Megatropa, S.C. de R.L. de C.V. | 25 | 28 | 0.008 pulg | Fucsia Hielo 801 | Nylon 6.12 |  | MCCNY008/34-F800 | 34 mm | Lubán 75%, | T | PMM 7794 | 2016-03-11 | Dado de 130 ó 177 barrenos, 25 mallas de 100 mesh, |  |  |  |  | Bastón 3 mm - 5 mm, Espejo 50 cm, | Dado de 130 ó 177 barrenos, 25 mallas de 100 mesh, |  | Vapor, mínimo 90°C / 120 min +/- 10 min, |  |  | Forrar con funda de polietileno y papel kraft blanco,