## Cristobal
Nombre del Cliente | Cantidad | Unidad | Calibre | Color | Material | Clave | Corte | Lubricación | Orientación | No pedido | Fecha Entrega | Perfil | Aditivo | Otros | Especificaciones | Descripcion
PRODUCTOS PETIGON, S.A. DE C.V. | 100 | KG | 0.017" | BLANCO 945 | NYLON 6 | .1539 | 2" | LUBAN | F | PMM 7796 | 29.01.2016 00:00:00 | RIZADO | - | - | RIZ. 20-O AMP. 0.020" ENGRANES DE 200 DIENTES, LARGO DE CORTE -.5 MM + 1 MM. | NYLON 6 RIZADO BLANCO 945 CAL. 0.017" CORTE: 2"
PRODUCTOS PETIGON, S.A. DE C.V. | 100 | KG | 0.017" | BLANCO 945 | NYLON 6 | .1539 | 2" | LUBAN | F | PMM 7797 | 12.02.2016 00:00:00 | RIZADO | - | - | RIZ. 20-O AMP. 0.020" ENGRANES DE 200 DIENTES, LARGO DE CORTE -.5 MM + 1 MM. | NYLON 6 RIZADO BLANCO 945 CAL. 0.017" CORTE: 2"
PRODUCTOS PETIGON, S.A. DE C.V. | 100 | KG | 0.017" | BLANCO 945 | NYLON 6 | .1539 | 2" | LUBAN | F | PMM 7798 | 26.02.2016 00:00:00 | RIZADO | - | - | RIZ. 20-O AMP. 0.020" ENGRANES DE 200 DIENTES, LARGO DE CORTE -.5 MM + 1 MM. | NYLON 6 RIZADO BLANCO 945 CAL. 0.017" CORTE: 2"
PRODUCTOS PETIGON, S.A. DE C.V. | 100 | KG | 0.017" | BLANCO 945 | NYLON 6 | .1529 | 5.8 CM | LUBAN | F | PMM 7799 | 05.02.2016 00:00:00 | RIZADO | - | - | RIZ. 19-O AMP. 0.020" ENGRANES DE 200 DIENTES | NYLON 6 RIZADO BLANCO 945 CAL. 0.017" CORTE: 5.8 CM
PRODUCTOS PETIGON, S.A. DE C.V. | 100 | KG | 0.017" | BLANCO 945 | NYLON 6 | .1529 | 5.8 CM | LUBAN | F | PMM 7800 | 19.02.2016 00:00:00 | RIZADO | - | - | RIZ. 19-O AMP. 0.020" ENGRANES DE 200 DIENTES | NYLON 6 RIZADO BLANCO 945 CAL. 0.017" CORTE: 5.8 CM
PRODUCTOS PETIGON, S.A. DE C.V. | 75 | KG | 0.010" | BLANCO 945 | NYLON 6 | .1530 | 2.5 CM | LUBAN | F | PMM 7801 | 29.01.2016 00:00:00 | RIZADO | - | - | RIZ. 20-O AMP. 0.013" ENGRANES DE 200 DIENTES | NYLON 6 RIZADO BLANCO 945 CAL. 0.010" CORTE: 2.5 CM
PRODUCTOS PETIGON, S.A. DE C.V. | 75 | KG | 0.010" | BLANCO 945 | NYLON 6 | .1530 | 2.5 CM | LUBAN | F | PMM 7802 | 12.02.2016 00:00:00 | RIZADO | - | - | RIZ. 20-O AMP. 0.013" ENGRANES DE 200 DIENTES | NYLON 6 RIZADO BLANCO 945 CAL. 0.010" CORTE: 2.5 CM
MEGATROPA, S.C. DE R.L. DE C.V. | 125 | KG | 0.007" | AZUL 964 | NYLON 6.12 | MCCNY007/34-A964 | 34 MM | LUBAN 75% | T | PMM 7803 | 26.02.2016 00:00:00 | - | - | - | - | NYLON 6.12 AZUL 964 CAL. 0.007" CORTE: 34 MM
ORAL-B LABORATORIES | 340 | KG | 0.006" | NATURAL | POLIESTER SATINTONE | .96630845 | 10.5 FT | 0 | F | PMM 7804 | 12.01.2016 00:00:00 | - | CAOLIN | - | 200 G MB CAOLIN EN 800 G DE PBT DIAMETRO MAZO: 31 +/- 0.5 MM FUNDA 71 MM FRANJA ROJA GROSOR SELLADO 1.10+/- 0.5 MM LONGITUD: 3048 +/-152 MM DADO 250 B FAB C/ CHORIZOS DE 15 VUELTAS C/U TEMP. PEINADO Y LUB STD ARMAR A DIAMETRO 31MM ANTES HORNEAR | POLIESTER SATINTONE NATURAL CAL. 0.006" CORTE: 10.5 FT
ORAL-B LABORATORIES | 225 | KG | 0.006" | AZUL 324 | POLIESTER SATINTONE | .96630846 | 10.5 FT | SIL. AME 650MLX19LTA | F | PMM 7804 | 12.01.2016 00:00:00 | - | CAOLIN | - | 200 G MB CAOLIN EN 800 G DE PBT DIAMETRO MAZO: 31 +/- 0.5 MM FUNDA 71 MM FRANJA ROJA GROSOR SELLADO 1.10+/- 0.5 MM LONGITUD: 3048 +/-152 MM DADO 250 B FAB C/ CHORIZOS DE 15 VUELTAS C/U TEMP. PEINADO Y LUB STD ARMAR A DIAMETRO 31MM ANTES HORNEAR | POLIESTER SATINTONE AZUL 324 CAL. 0.006" CORTE: 10.5 FT
ORAL-B LABORATORIES | 150 | KG | 0.006" | AZUL 322 | POLIESTER | .96747979 | 10.5 FT | SIL. AMERICANO 650ML | F | PMM 7804 | 12.01.2016 00:00:00 | - | AB | - | AB, PBT CAOLIN CHORIZOS DADO DE 250 B, P/ 1KG UTILIZAR 80% DE PBT 12.5% MB CAOLIN 7.5% MB AB 7000, 4 CH DE 15 VUELTAS VEL 160-800-690 MAZO CHORIZOS C/EXT. P/ENC. AUTOCLAVE 135°C X10 MIN CAL. NOM. LINEA 0.0058" DIAMETRO 31MM ANTES HORNEAR SOLO BASF | POLIESTER SATINTONE "AB" AZUL 322 CAL. 0.006" CORTE: 10.5 FT
ORAL-B LABORATORIES | 680 | KG | 0.007" | AZUL 589 | POLIESTER | .96747989 | 10.5 FT. | SIL. AMERICANO 650ML | F | PMM 7804 | 12.01.2016 00:00:00 | - | - | - | PBT CAOLIN CHORIZOS DADO 130 BARRENOS 4 CHORIZOS DELGADOS 21 VUELTAS C/U VEL. 160-800-690 MAZO DE CHORIZOS C/EXT. P/ENCOGER, AUTOCLAVE 135°C X10MIN CAL. NOMINAL EN LINEA 0.0068" ARMAR A DIAMETRO 31 MM ANTES DE HORNEAR 80% PBT+20% MB CAOLIN,SOLO BASF | POLIESTER SATINTONE AZUL 589 CAL. 0.007" CORTE: 10.5 FT.
ORAL-B LABORATORIES | 75 | KG | 0.006" | VERDE 321 | POLIESTER | .96747998 | 10.5 FT. | SIL. AMERICANO 650ML | F | PMM 7804 | 12.01.2016 00:00:00 | - | AB | - | AB, PBT CAOLIN CHORIZOS DADO DE 250 B, P/ 1KG UTILIZAR 80% DE PBT 12.5% MB CAOLIN 7.5% MB AB 7000, 4 CH DE 15 VUELTAS VEL 160-800-690 MAZO CHORIZOS C/EXT. P/ENC. AUTOCLAVE 135°C X10 MIN CAL. NOM. LINEA 0.0058" DIAMETRO31MM ANTES HORNEAR SOLO BASF | POLIESTER SATINTONE "AB" VERDE 321 CAL. 0.006" CORTE: 10.5 FT.
ORAL-B LABORATORIES | 155 | KG | 0.006" | NATURAL 396 | NYLON 6.12 | .96748003 | 10.5 FT. | SIL. AME. 20MLX19LTA | F | PMM 7804 | 12.01.2016 00:00:00 | - | - | - | CHORIZOS, DADO DE 215 BARRENOS, 4 CHORIZOS, DE 18 VUELTAS C/U, VEL 170-770-660, MAZO DE CHORIZOS C/EXTENSION HASTA ABAJO, AUTOCLAVE 125°C X 10 MIN, DIAMETRO DE CHORIZOS 31MM+/- 0.5MM FABRICAR SOLO CON RESINA DE DUPONT | NYLON 6.12 NATURAL 396 CAL. 0.006" CORTE: 10.5 FT.
ORAL-B LABORATORIES | 225 | KG | 0.007" | VERDE 588 | POLIESTER | .96748004 | 10.5 FT. | SIL. AMERICANO 650ML | F | PMM 7804 | 12.01.2016 00:00:00 | - | - | - | PBT CAOLIN CHORIZOS DADO 130 BARRENOS 4 CHORIZOS DELGADOS 21 VUELTAS C/U VEL. 160-800-690 MAZO DE CHORIZOS C/EXT. P/ENCOGER, AUTOCLAVE 135°C X10MIN CAL. NOMINAL EN LINEA 0.0068" ARMAR A DIAMETRO 31 MM ANTES DE HORNEAR 80% PBT+20% MB CAOLIN,SOLO BASF | POLIESTER SATINTONE VERDE 588 CAL. 0.007" CORTE: 10.5 FT.
ORAL-B LABORATORIES | 225 | KG | 0.006" | NATURAL 396 | POLIESTER | .96748005 | 10.5 FT. | SIL. AMERICANO 170ML | F | PMM 7804 | 12.01.2016 00:00:00 | - | - | - | PBT CHORIZOS DADO 250 BARRENOS FABRICAR 4 CHORIZOS DELGADOS 15 VUELTAS C/U VEL160-800-690 MAZO DE CHORIZOS C/ EXTENSION P/ ENCOGER AUTOCLAVE 135°C X 10 MIN CAL. NOMINAL EN LINEA 0.0058" ARMAR A DIAMETRO DE 31 MM ANTES DE HORNEAR, SOLO RESINA BASF | POLIESTER NATURAL 396 CAL. 0.006" CORTE: 10.5 FT.
ORAL-B LABORATORIES | 115 | KG | 0.007" | AZUL 451 | POLIESTER | .96748009 | 10.5 FT. | SIL. AMERICANO 170ML | F | PMM 7804 | 12.01.2016 00:00:00 | - | - | - | PBT CHORIZOS DADO130 BARRENOS 4 CHORIZOS DELGADOS 21 VUELTAS C/U VEL160-800-690 MAZO DE CHORIZOS C/ EXTENSION P/ ENCOGER AUTOCLAVE 135°C X 10 MIN CAL. NOMINAL EN LINEA 0.0068" ARMAR A DIAMETRO DE 31 MM ANTES DE HORNEAR,FABRICAR SOLO CON RESINA BASF | POLIESTER AZUL 451 CAL. 0.007" CORTE: 10.5 FT.
ORAL-B LABORATORIES | 54 | KG | 0.006" | BLANCO 945 | NYLON 6.12 | .96975752 | CARRETE DE 40 HILOS | SIL. 365, 42.5 MLXLT | T | PMM 7805 | 15.03.2016 00:00:00 | - | AB | - | 12 CTS 4.5 KG C/U PROLUB 5 G X KG AB AGREGAR 29G DE MBAB5000 X KG HORNO TEMPLE EN LINEA 180°C 729 RPM LUB EN LINEA 9 RPM EMB ITAL TENSION 3.8 BALANCIN 10 REPARTIDOR 5 PLANCHADOR 6MM T: 1HR 42 MIN CTE NEGRO H&K FAB C/VESTAMID D16 VEL150-670-620-550 | NYLON 6.12 "AB" BLANCO 945 CAL. 0.006" EN CARRETE DE 40 HILOS
ORAL-B LABORATORIES | 60 | KG | 0.006" | BLANCO 945 | NYLON 6.12 | .96975706 | CARRETE DE 45 HILOS | SIL. 365, 42.5 MLXLT | T | PMM 7805 | 15.03.2016 00:00:00 | - | AB | - | 12 CTS 5 KG C/U PROLUB 5 G X KG AB AGREGAR 29G DE MBAB5000 X KG HORNO TEMPLE EN LINEA 180°C 729 RPM LUB EN LINEA 9 RPM EMB ITAL TENSION 3.8 BALANCIN 10 REPARTIDOR 7 PLANCHADOR 7MM T: 1HR 42 MIN CTE NEGRO H&K FAB C/VESTAMID D16 VEL150-670-620-550 | NYLON 6.12 "AB" BLANCO 945 CAL. 0.006" EN CARRETE DE 45 HILOS
ORAL-B LABORATORIES | 136.8 | KG | 0.006" | BLANCO 945 | NYLON 6.12 | .96975708 | CARRETE DE 50 HILOS | SIL. 365, 42.5 MLXLT | T | PMM 7805 | 15.03.2016 00:00:00 | - | AB | - | 24 CTS 5.7 KG C/U PROLUB 5 G X KG AB AGREGAR 29G DE MBAB5000 X KG HORNO TEMPLE EN LINEA 180°C 729 RPM LUB EN LINEA 9 RPM EMB ITAL TENSION 3.8 BALANCIN 10 REPARTIDOR 8 PLANCHADOR 8MM T: 1HR 42 MIN CTE NEGRO H&K FAB C/VESTAMID D16 VEL150-670-620-550 | NYLON 6.12 "AB" BLANCO 945 CAL. 0.006" EN CARRETE DE 50 HILOS
ORAL-B LABORATORIES | 30.4 | KG | 0.0065" | AZUL 585 | NYLON 6.12 | .96975712 | CARRETE DE 30 HILOS | SIL 365, 42.5 MLXLT | T | PMM 7805 | 15.03.2016 00:00:00 | - | AB | - | 8 CTS 3.8 KG C/U PROLUB 5 G X KG AB AGREGAR 30G DE MBAB5000 X KG HORNO TEMPLE EN LINEA 180°C 729 RPM LUB EN LINEA 9 RPM EMB ITAL TENSION 3.8 BALANCIN 10 REPARTIDOR 5 PLANCHADOR 6MM T: 1HR 40 MIN CTE NEGRO H&K FAB C/VESTAMID D16 VEL150-670-620-550 | NYLON 6.12 "AB" AZUL 585 CAL. 0.0065" EN CARRETE DE 30 HILOS
ORAL-B LABORATORIES | 104 | KG | 0.0065" | AZUL 585 | NYLON 6.12 | .96975710 | CARRETE DE 40 HILOS | SIL 365, 42.5 MLXLT | T | PMM 7805 | 15.03.2016 00:00:00 | - | AB | - | 20 CTS 5.2 KG C/U PROLUB 5 G X KG AB AGREGAR 30G DE MBAB5000 X KG HORNO TEMPLE EN LINEA 180°C 729 RPM LUB EN LINEA 9 RPM EMB ITAL TENSION 3.8 BALANCIN 10 REPARTIDOR 5 PLANCHADOR 6MM T: 1HR 40 MIN CTE NEGRO H&K FAB C/VESTAMID D16 VEL150-670-620-550 | NYLON 6.12 "AB" AZUL 585 CAL. 0.0065" EN CARRETE DE 40 HILOS
ORAL-B LABORATORIES | 52.8 | KG | 0.007" | AZUL 585 | NYLON 6.12 | .96975748 | CARRETE DE 30 HILOS | SIL. 365, 42.5 MLXLT | T | PMM 7805 | 15.03.2016 00:00:00 | - | AB | - | 12 CTS 4.4 KG C/U PROLUB 5 GX KG AB AGREGAR 30G DE MBAB5000 XKG HORNO TEMPLE EN LINEA 180°C 729 RPM LUB EN LINEA 9 RPM EMB ITAL TENSION 2.4 BALANCIN 10 REPARTIDOR 4.4 PLANCHADOR 5MM T: 1HR 40 MIN CTE NEGRO H&K FAB C/VESTAMID D16 VEL150-670-620-550 | NYLON 6.12 "AB" AZUL 585 CAL. 0.007" EN CARRETE DE 30 HILOS
ORAL-B LABORATORIES | 70.8 | KG | 0.007" | AZUL 585 | NYLON 6.12 | .96975749 | CARRETE DE 40 HILOS | SIL. 365, 42.5 MLXLT | T | PMM 7805 | 15.03.2016 00:00:00 | - | AB | - | 12 CTS 5.9 KG C/U PROLUB 5 GX KG AB AGREGAR 30G DE MBAB5000 XKG HORNO TEMPLE EN LINEA 180°C 729 RPM LUB EN LINEA 9 RPM EMB ITAL TENSION 3.8 BALANCIN 10 REPARTIDOR 6.5 PLANCHADOR 7MM T: 1HR 40 MIN CTE NEGRO H&K FAB C/VESTAMID D16 VEL150-670-620-550 | NYLON 6.12 "AB" AZUL 585 CAL. 0.007" EN CARRETE DE 40 HILOS
ORAL-B LABORATORIES | 72 | KG | 0.00775" | AZUL 585 | NYLON 6.12 | .96975750 | CARRETE DE 32 HILOS | SIL. 365, 42.5 MLXLT | T | PMM 7805 | 15.03.2016 00:00:00 | - | AB | - | 12 CTS 6 KG C/U PROLUB 5 GX KG AB AGREGAR 30G DE MBAB5000 X KG HORNO TEMPLE EN LINEA 180°C 729 RPM LUB EN LINEA 9 RPM EMB ITAL TENSION 2.4 BALANCIN 10 REPARTIDOR 7 PLANCHADOR 7MM T: 1HR 40 MIN CTE NEGRO H&K FAB C/VESTAMID D16 VEL150-670-620-550 | NYLON 6.12 "AB" AZUL 585 CAL. 0.00775" EN CARRETE DE 32 HILOS
ORAL-B LABORATORIES | 170 | KG | 0.007" | VERDE 854 | NYLON 6.12 | .60880072 | 36 MM | SIL. AMERICANO 25ML | T | PMM 7806 | 12.01.2016 00:00:00 | - | - | - | TOLERANCIA CALIBRE PROMEDIO: +/- 0.00021 PULG. CALIBRACION EN MICROMETRO / FORRO SOLO CON FUNDA | NYLON 6.12 VERDE 854 CAL. 0.007" CORTE: 36 MM
ORAL-B LABORATORIES | 170 | KG | 0.008" | VERDE 854 | NYLON 6.12 | .60880073 | 36 MM | SIL. AMERICANO 25ML | T | PMM 7806 | 12.01.2016 00:00:00 | - | - | - | TOLERANCIA CALIBRE PROMEDIO: +/- 0.00024 PULG CALIBRACION EN MICROMETRO / FORRO SOLO CON FUNDA | NYLON 6.12 VERDE 854 CAL. 0.008" CORTE: 36 MM
ORAL-B LABORATORIES | 170 | KG | 0.008" | AZUL INDICATOR | NYLON 6.12 | .60880498 | 1 1/4" | SIL. AMERICANO 25ML | T | PMM 7806 | 12.01.2016 00:00:00 | - | - | - | TOLERANCIA CALIBRE PROMEDIO: +/- 0.00024 PULG CALIBRACION EN MICROMETRO CTES DE 50 HILOS /FORRO SOLO FUNDA | NYLON 6.12 AZUL INDICATOR CAL. 0.008" CORTE: 1 1/4"
ORAL-B LABORATORIES | 85 | KG | 0.006" | AZUL 837 | NYLON 6.12 | .92059999 | 34 MM | SIL. AME. 20 ML | F | PMM 7806 | 12.01.2016 00:00:00 | - | - | - | TOL. CAL. PROM +/- 0.00018" (0.00582"-0.00618") TOL. CAL. IND. +/- 0.0006", DIAMETRO DE MAZO 50 +/- 2 MM (2"), FORRO SOLO FUNDA DE P.E. 7.5 A 7.8 CM, EN CAJAS DE 10 LBS. VEL. 150-690-590 | NYLON 6.12 AZUL 837 CAL. 0.006" CORTE: 34 MM
ORAL-B LABORATORIES | 85 | KG | 0.008" | VERDE 126 | NYLON 6.12 | .92202016 | 35 MM | SIL. AME. 25 ML | F | PMM 7806 | 12.01.2016 00:00:00 | - | - | - | TOLERANCIA CALIBRE PROMEDIO: +/- 0.00024 PULGTOL. CAL. IND. +/- 0.0006", DIAMETRO DE MAZO 50 +/- 2 MM, FORRO SOLO FUNDA DE P.E. 7.5 A 7.8 CM, EN CAJAS DE 10 LBS. VEL. 150-690-590 | NYLON 6.12 VERDE 126 CAL. 0.008" CORTE: 35 MM
ORAL-B LABORATORIES | 170 | KG | 0.008" | AZUL 367 | NYLON 6.12 | .97400713 | 34 MM | 0 | 0 | PMM 7806 | 12.01.2016 00:00:00 | - | - | - | - | NYLON 6.12 AZUL 367 CAL. 0.008" CORTE: 34 MM
ORAL-B LABORATORIES | 170 | KG | 0.009" | AZUL 367 | NYLON 6.12 | .97400722 | 34 MM | 0 | 0 | PMM 7806 | 12.01.2016 00:00:00 | - | - | - | - | NYLON 6.12 AZUL 367 CAL. 0.009" CORTE: 34 MM
ORAL-B LABORATORIES | 170 | KG | 0.007" | AZUL 169 | NYLON 6.12 | .97400728 | 32 MM | 0 | 0 | PMM 7806 | 12.01.2016 00:00:00 | - | - | - | - | NYLON 6.12 AZUL 169 CAL. 0.007" CORTE: 32 MM
ORAL-B LABORATORIES | 85 | KG | 0.0062 | AZUL 399 | NYLON 6.12 | .99396504 | 34 MM | SIL. AMERICANO 20ML | F | PMM 7806 | 12.01.2016 00:00:00 | - | - | - | TOLERANCIA CALIBRE PROMEDIO: +/- 0.00018 PULG., FORRO SOLO FUNDA 7.6 A 7.8 CM, DIAM MAZO 50+/-2MM, EN CAJAS DE 10 LBS | NYLON 6.12 AZUL 399 CAL. 0.006" CORTE: 34 MM
ORAL-B LABORATORIES | 85 | KG | 0.006" | AZUL 398 | NYLON 6.12 | .99396505 | 32 MM | SIL. AMERICANO 20ML | F | PMM 7806 | 12.01.2016 00:00:00 | - | - | - | TOLERANCIA CALIBRE PROMEDIO: +/- 0.00018 PULG. FORRO SOLO FUNDA 7.6 A 7.8 CM, DIAM MAZO 50 +/- 2 MM EN CAJAS DE 10 LBS | NYLON 6.12 AZUL 398 CAL. 0.006" CORTE: 32 MM
P&G MANUFACTURING IRELAND LTD. | 50 | KG | 0.007" | AZUL INDICATOR | NYLON 6.12 | -64717251 | 31 MM | LUBAN 50% | 0 | PMM 7807 | 04.02.2016 00:00:00 | - | - | - | - | NYLON 6.12 AZUL INDICATOR CAL.0.007" CORTE: 31 MM
P&G MANUFACTURING IRELAND LTD. | 725 | KG | 0.006" | NDICATOR | NYLON 6.12 SUNSHINE | -98901046 | 27 MM | LUBAN 50% | T | PMM 7807 | 04.02.2016 00:00:00 | SUNSHINE MAGIC MIX | - | - | RIZ 20-O AMP. 0.011" FAB EN CTES CON MECHONES DE 10 HILOS, MEZCLAR COL. CAL. 0.006" LISO,TEMPLAR 60 MIN EN AGUA, DESMONTAR CON CHARRASCA, TEÑIDO POR INMERSION ENGRANES D200 SUNSHINE ALTURA DE ESPEJO 3 MM DIAM. MAZO 50+/-2MM | NYLON 6.12 SUNSHINE MAGIC MIX INDICATOR 0.006" SUNSHINE+0.006" DIMPLED 27 MM
KIMPACK MFG CO, S.A. DE C.V. | 50 | KG | 0.00575" | NEGRO 925 | NYLON 6.12 | N0481001 | CARRETE DE 100 HILOS | 0 | 0 | PMM 7808 | 29.01.2016 00:00:00 | - | - | - | - | NYLON 6.12 NEGRO 925 CAL. 0.00575" EN CARRETE DE 100 HILOS
SCHAEFER BRUSH MANUFACTURING, LLC | 50 | LB | 0.020" | NEGRO 921 | POLIPROPILENO | RMM334 | EN MAZO | SIL. AMERICANO 50% | F | PMM 7809 | 25.01.2016 00:00:00 | RIZADO | - | - | RIZ. 7-O AMP. 0.032" ENG. DE 75 DIENTES | POLIPROPILENO RIZADO NEGRO 921 CAL. 0.020" EN MAZO
TECNICATURA EN MANTENIMIENTO INDUSTRIAL, S.A. DE C.V. | 250 | KG | 0.025" | NEGRO 921 | NYLON 6 | N0550001 | MAZO | 0 | 0 | PMM 7810 | 25.01.2016 00:00:00 | - | - | - | - | NYLON 6 NEGRO 921 CAL. 0.025" EN MAZO