## Cristobal
Nombre del Cliente | Cantidad | Unidad | Calibre | Color | Material | Clave | Corte | Lubricación | Orientación | No pedido | Fecha Entrega | Perfil | Aditivo | Otros | Especificaciones | Descripcion
D. L. MEDICA, S. A. DE C. V. | 1500 | KG | 0.009 | NATURAL | NYLON 6.12 | FCDMBR04 | 31 MM | 0 | 0 | PMM 7811 | 03.02.2016 00:00:00 | - | - | - | - | NYLON 6.12 NATURAL CAL. 0.009" CORTE: 31 MM
IMPORTADORA WAN HI, S.A. DE C.V. | 135 | KG | 0.010" | NEGRO 921 | NYLON 6 | N0081006 | 63 MM | LUBAN | T | PMM 7812 | 01.02.2016 00:00:00 | - | - | - | - | NYLON 6 NEGRO 921 CAL. 0.010" CORTE: 63 MM
POWER BRUSHES INC. | 100 | LB | 0.003" | CAFE 871 | NYLON 6.12 | .03NXDL03 | EN MAZO | SIL. AMERICANO 100% | 0 | PMM 7813 | 01.02.2016 00:00:00 | - | - | - | - | NYLON 6.12 CAFE 871 CAL. 0.003" EN MAZO
POWER BRUSHES INC. | 600 | LB | 0.006" | BLANCO 542 | NYLON 6.12 R | .06NXN616 | EN MAZO | SIL. AMERICANO 100% | F | PMM 7813 | 01.02.2016 00:00:00 | RIZADO | - | - | RIZ. 5.5 O AMP. 0.016" ENG. DE 75 DIENTES CON .5 GRS DE BLANCO POR KILO | NYLON 6.12 "R" RIZADO BLANCO 542 CAL. 0.006" EN MAZO
POWER BRUSHES INC. | 150 | LB | 0.012" | NEGRO 921 | NYLON 6.12 R | .12NXB63017 | 1 11/16" | SIL. AMERICANO 100% | F | PMM 7813 | 01.02.2016 00:00:00 | RIZADO | - | - | RIZ. 6-O AMP. 0.030" ENG. DE 75 DIENTES DIAM. 2 1/4" A 2 3/8" | NYLON 6.12 "R" RIZADO NEGRO 921 CAL. 0.012" CORTE: 1 11/16"
POWER BRUSHES INC. | 100 | LB | 0.014" | BLANCO 542 | NYLON 6.12 R | .14NXN632 | EN MAZO | SIL. AMERICANO 100% | F | PMM 7813 | 01.02.2016 00:00:00 | RIZADO | - | - | RIZ. 6-O AMP. 0.030" ENG. 75 DIENTES DIAM 2 1/4" A 2 3/8" | NYLON 6.12 "R" RIZADO BLANCO 542 CAL. 0.014" EN MAZO
POWER BRUSHES INC. | 150 | LB | 0.032" | NEGRO 921 | NYLON 6.12 "R" | .32NXB444 | MAZO | SIL. AMERICANO 100% | F | PMM 7813 | 01.02.2016 00:00:00 | RIZADO | - | - | RIZ 4-O AMP. 0.044" ENG A46, DIAM. 2 1/4" A 2 3/8" | NYLON 6.12 "R" RIZADO NEGRO 921 CAL. 0.032" EN MAZO
POWER BRUSHES INC. | 300 | LB | 0.032" | BLANCO 542 | NYLON 6.12 R | .32NXNL32 | EN MAZO | SIL. AMERICANO 100% | T | PMM 7813 | 01.02.2016 00:00:00 | - | - | - | UTILIZAR NYLON 6.12 R DEL CIQA DIAMETRO 2 1/4" A 3 3/8" | NYLON 6.12 "R" BLANCO 542 CAL. 0.032" EN MAZO
POWER BRUSHES INC. | 500 | LB | 0.040" | NEGRO 921 | NYLON 6.12 "R" | .40NXB35644 | 4 3/8" | SIL. AMERICANO 100% | F | PMM 7813 | 01.02.2016 00:00:00 | RIZADO | - | - | RIZ 3 O-AMP. 0.050" ENG "A38", TINA DE UN SOLO VIAJE, TEMPLAR 30 SEG EN AGUA, FABRICAR CON N 6.12 "R" | NYLON 6.12 "R" RIZADO NEGRO 921 CAL. 0.040" CORTE: 4 3/8"
POWER BRUSHES INC. | 350 | LB | 0.060" | BLANCO 542 | NYLON 6.12 R | .60NXNL60 | EN MAZO | SIL. AMERICANO 100% | T | PMM 7813 | 01.02.2016 00:00:00 | - | - | - | DIAMETRO 2 1/4" A 2 3/8" CON 5 GRS. DE BLANCO POR KILO TEMPLE EN AIRE CALIENTE 170°C 55 MIN | NYLON 6.12 "R" BLANCO 542 CAL. 0.060" EN MAZO
INNOVATIVE PERCUSSION, INC. | 100 | LB | 0.045" | NATURAL | NYLON 6.12 | E0088004 | 7.5" | LUBAN | T | PMM 7814 | 01.02.2016 00:00:00 | - | - | - | - | NYLON 6.12 NATURAL CAL. 0.045" CORTE: 7.5"
ESCOBILLONES GEAR S. DE R.L. M.I. | 6 | CR | 0.004" | NEGRO 925 | NYLON 6.12 | N0244118 | CARRETES 200 HILOS | 0 | 0 | PMM 7815 | 01.02.2016 00:00:00 | - | - | - | - | NYLON 6.12 NEGRO 925 CAL. 0.004" EN CARRETES DE 200 HILOS
ESCOBILLONES GEAR S. DE R.L. M.I. | 6 | CR | 0.004" | NEGRO 925 | NYLON 6.12 | N0244118 | CARRETES 200 HILOS | 0 | 0 | PMM 7816 | 08.02.2016 00:00:00 | - | - | - | - | NYLON 6.12 NEGRO 925 CAL. 0.004" EN CARRETES DE 200 HILOS

## Hoja1
Nombre del Cliente | Cantidad_Kg | Unidad_Original | Calibre | Color | Material | Resina | Clave | Corte | Lubricante | Orientación | No pedido | Fecha Entrega | ESP_SAE | Rizado | Perfil | Aditivos | Tipo de Mazo | Bastón_Espejo_Tina | Herramental | Fabricar | Temple | Horno | Teñido | Enfundado | Esp_Carretes
Importadora Wan Hi, S.A. de C.V. | 135 | 135 | 0.010 pulg | Negro 921 | Nylon 6 |  | N0081006 | 63 mm | Lubán 100%, | T | PMM 7812 | 2016-02-01 | - |  |  |  |  | Bastón 3 mm - 5 mm, Espejo 50 cm, | Dado de 90 barrenos, 25 mallas de 100 mesh, |  | Agua, mínimo 90°C / 120 min +/- 10 min, | 80°C +/- 5°C / 3hrs, |  | Forrar con funda de polietileno y papel kraft café,
Power Brushes Inc. | 45.4 | 45.4 | 0.003 pulg | Café 871 | Nylon 6.12 |  | .03NXDL03 | 55 pulg | Silicón americano 100%, 1. Sumergir los mazos durante 3 minutos en la tina con lubricante. 2. Separar el mazo en 2 partes para peinarlo y peinar cada parte con el peine de diente fino. 3. Juntar las 2 partes y peinar para emparejar el mazo. 4. Colocar un | (F) | PMM 7813 | 2016-02-01 | - |  |  |  | Mazo normal, | Bastón 3 mm - 5 mm, Espejo 50 cm, | Dado de 400 barrenos, Utilizar 40 mallas de 100 mesh y 2 mallas de 200 mesh, | Pasar los filamentos por todos los rodillos del 3er. tren., | Vapor, mínimo 90°C / 120 min +/- 10 min, |  |  | Forrar con funda de polietileno y papel kraft blanco. Verificar que el forrado de los mazos no sea ni muy flojo ni muy apretado y que sea uniforme. Ver cortes referencia.,
Power Brushes Inc. | 272.4 | 272.4 | 0.006 pulg | Blanco 542 | Nylon 6.12 R | Utilizar Nylon 6.12 R Blanco, | .06NXN616 | 55 pulg | Silicón americano 100%, | (F) | PMM 7813 | 2016-02-01 | RIZ. 5.5 O AMP. 0.016" ENG. DE 75 DIENTES CON .5 GRS DE BLANCO POR KILO | 5.5, 0.016 pulg, A75-7, | Rizado |  | Mazo normal, | Bastón 3 mm - 5 mm, Espejo 50 cm, | Dado de 150 barrenos, 25 mallas de 100 mesh, | Pasar los filamentos por todos los rodillos del 3er. tren. Realizar inspección de rizado conforme al Catálogo de rizados y las SPC-PRD-07., | Agua, Máx. 10°C, |  |  | Forrar con funda de polietileno y papel kraft blanco. Verificar que el forrado de los mazos no sea ni muy flojo ni muy apretado y que sea uniforme. Ver cortes referencia.,
Power Brushes Inc. | 68.1 | 68.1 | 0.012 pulg | Negro 921 | Nylon 6.12 R | Nylon 6.12 R Azul, Nylub (2 g / kg de resina), | .12NXB63017 | 1 11/16 pulg | Silicón americano 100%, | (F) | PMM 7813 | 2016-02-01 | RIZ. 6-O AMP. 0.030" ENG. DE 75 DIENTES DIAM. 2 1/4" A 2 3/8" | 6, 0.030 pulg, SERIE A75, | Rizado | Nylub (2 g / kg de resina), |  |  | Dado de 60 barrenos, 25 mallas de 100 mesh, | Pasar los filamentos por todos los rodillos del 3er. tren Realizar inspección de rizado conforme al Catálogo de rizados y las SPC-PRD-07, | Agua, Máx. 10°C, | 80°C +/- 5°C / 1hr, |  | Forrar con funda de polietileno y papel kraft blanco. Verificar que el forrado de los mazos no sea ni muy flojo ni muy apretado y que sea uniforme. Ver cortes referencia.,
Power Brushes Inc. | 45.4 | 45.4 | 0.014 pulg | Blanco 542 | Nylon 6.12 R | Utilizar Nylon 6.12 R Blanco, Nylub (2 g / kg de resina), | .14NXN632 | 55 pulg | Silicón americano 100%, | (F) | PMM 7813 | 2016-02-01 | RIZ. 6-O AMP. 0.030" ENG. 75 DIENTES DIAM 2 1/4" A 2 3/8" | 6, 0.029 pulg, SERIE A75, | Rizado | Nylub (2 g / kg de resina), | Mazo normal, |  | Dado de 40 barrenos, 25 mallas de 100 mesh, | Pasar los filamentos por todos los rodillos del 3er. tren Realizar inspección de rizado conforme al Catálogo de rizados y las SPC-PRD-07, | Agua, Máx. 10°C, | 80°C +/- 5°C / 1hr, |  | Forrar con funda de polietileno y papel kraft blanco. Verificar que el forrado de los mazos no sea ni muy flojo ni muy apretado y que sea uniforme. Ver cortes referencia.,
Power Brushes Inc. | 68.1 | 68.1 | 0.032 pulg | Negro 921 | Nylon 6.12 R | Nylon 6.12 R Azul, Nylub (2 g / kg de resina), | .32NXB444 | 55 pulg | Silicón americano 100%, | (F) | PMM 7813 | 2016-02-01 | RIZ 4-O AMP. 0.044" ENG A46, DIAM. 2 1/4" A 2 3/8" | 4, 0.044 pulg, SERIE A46, | Rizado | Nylub (2 g / kg de resina), | Mazo normal, | Utilizar tina de doble viaje, | Dado de 8 barrenos, 25 mallas de 100 mesh, | Pasar los filamentos por todos los rodillos del 3er. tren. Realizar inspección de rizado conforme al Catálogo de rizados y las SPC-PRD-07., | Agua (carga de 3 mazos), 93°C / 2 min, | 80°C +/- 5°C / 1hr, |  | Forrar con funda de polietileno y papel kraft blanco. Verificar que el forrado de los mazos no sea ni muy flojo ni muy apretado y que sea uniforme. Ver cortes referencia.,
Power Brushes Inc. | 136.2 | 136.2 | 0.032 pulg | Blanco 542 | Nylon 6.12 R | Utilizar Nylon 6.12 R Blanco, Nylub (2 g / kg de resina), | .32NXNL32 | 55 pulg | Silicón americano 100%, | T | PMM 7813 | 2016-02-01 | UTILIZAR NYLON 6.12 R DEL CIQA DIAMETRO 2 1/4" A 3 3/8" |  |  | Nylub (2 g / kg de resina), | Mazo normal, | Utilizar tina de doble viaje, | Dado de 8 barrenos, 25 mallas de 100 mesh, |  | Agua, mínimo 90°C / 120 min +/- 10 min, |  |  | Forrar con funda de polietileno y papel kraft blanco. Verificar que el forrado de los mazos no sea ni muy flojo ni muy apretado y que sea uniforme. Ver cortes referencia.,
Power Brushes Inc. | 227 | 227 | 0.040 pulg | Negro 921 | Nylon 6.12 R | Nylon 6.12 R Azul, Nylub (2 g / kg de resina), | .40NXB35644 | 4 3/8 pulg | Silicón americano 100%, | (F) | PMM 7813 | 2016-02-01 | RIZ 3 O-AMP. 0.050" ENG "A38", TINA DE UN SOLO VIAJE, TEMPLAR 30 SEG EN AGUA, FABRICAR CON N 6.12 "R" | 3, 0.050 pulg, SERIE A38, | Rizado | Nylub (2 g / kg de resina), |  | Utilizar tina de un solo viaje, | Dado de 6 barrenos, 25 mallas de 100 mesh, | Pasar los filamentos por todos los rodillos del 3er. tren Realizar inspección de rizado conforme al Catálogo de rizados y las SPC-PRD-07 Velocidad de la rizadora: 137 rpm, | Agua (carga de 5 mazos), 93°C / 20 min, | 80°C +/- 5°C / 1hr, |  | Forrar con funda de polietileno y papel kraft blanco. Verificar que el forrado de los mazos no sea ni muy flojo ni muy apretado y que sea uniforme. Ver cortes referencia.,
Power Brushes Inc. | 158.9 | 158.9 | 0.060 pulg | Blanco 542 | Nylon 6.12 R | Utilizar Nylon 6.12 R Blanco, Nylub (2 g / kg de resina), | .60NXNL60 | 55 pulg | Silicón americano 100%, | T | PMM 7813 | 2016-02-01 | DIAMETRO 2 1/4" A 2 3/8" CON 5 GRS. DE BLANCO POR KILO TEMPLE EN AIRE CALIENTE 170°C 55 MIN |  |  | Nylub (2 g / kg de resina), | Mazo normal, | Utilizar tina de doble viaje, | Dado de 2 barrenos, 30 mallas de 100 mesh, |  | Aire, 175°C +/- 5°C / 65 min + 10 /- 5 min, | No hornear, |  | Forrar con funda de polietileno y papel kraft blanco. Verificar que el forrado de los mazos no sea ni muy flojo ni muy apretado y que sea uniforme. Ver cortes referencia.,
Innovative Percusion, Inc. | 45.4 | 45.4 | 0.045 pulg | Natural | Nylon 6.12 |  | E0088004 | 7.5 pulg | Lubán 100%, | T | PMM 7814 | 2016-02-01 | - |  |  |  |  | Utilizar tina de doble viaje, | Dado de 4 barrenos, 25 mallas de 100 mesh, |  | Agua, mínimo 90°C / 120 min +/- 10 min, | 80°C +/- 5°C / 1hr, |  | Forrar con funda de polietileno y papel kraft blanco,
Escobillones Gear S. de R.L. M.I. | 30 | 30 | 0.004 pulg | Negro 925 | Nylon 6.12 | Usar resina Vestamid D16 como primera opción, El tono cambia con temperaturas de extrusión. Con temperaturas altas se hace un tono más claro (gris). Con temperaturas bajas se hace un tono más oscuro (negro)., | N0244118 | Carrete 200 hilos | Lubricar en línea, Silicón 365 520 ml por 1 litro de agua, 14 rpm, | (F) | PMM 7815 | 2016-02-01 | 6 ctes | [5 empty] | Dado 47, 405 x 0.0165", como primera opción, ó dado 204, 200 x 0.018" como segunda opción, 25 mallas de 100 mesh, | Pasar los filamentos por todos los rodillos del 3er. tren, |  |  |  |  | Embobinadoras italianas, 10 mechones, 6 mm, 5.9, 10. Polea de entrada ranurada, polea en balancín ranurada, rodillo ranurado., 45 min, 5.2, 5 +/- 0.5 Kg, Utilizar carretes reciclados (del mismo cliente),
D. L. Médica, S.A. de C.V. | 1500 | 1500 | 0.009 pulg | Natural | Nylon 6.12 | Nylon 6.12 R natural, | FCDMBR04 | 31 mm | Lubán 100%, | T | PMM 7811 | 2016-02-03 | - |  |  |  |  | Bastón 3 mm - 5 mm, Espejo 50 cm, | Dado de 110 barrenos, 25 mallas de 100 mesh, |  | Vapor ó Autoclave, Vapor: mínimo 90°C / 120 min +/- 10 min Autoclave: 125°C / 15 min +/- 0 min, |  |  | Forrar con funda de polietileno y papel kraft blanco,
Escobillones Gear S. de R.L. M.I. | 30 | 30 | 0.004 pulg | Negro 925 | Nylon 6.12 | Usar resina Vestamid D16 como primera opción, El tono cambia con temperaturas de extrusión. Con temperaturas altas se hace un tono más claro (gris). Con temperaturas bajas se hace un tono más oscuro (negro)., | N0244118 | Carrete 200 hilos | Lubricar en línea, Silicón 365 520 ml por 1 litro de agua, 14 rpm, | (F) | PMM 7816 | 2016-02-08 | 6 ctes | [5 empty] | Dado 47, 405 x 0.0165", como primera opción, ó dado 204, 200 x 0.018" como segunda opción, 25 mallas de 100 mesh, | Pasar los filamentos por todos los rodillos del 3er. tren, |  |  |  |  | Embobinadoras italianas, 10 mechones, 6 mm, 5.9, 10. Polea de entrada ranurada, polea en balancín ranurada, rodillo ranurado., 45 min, 5.2, 5 +/- 0.5 Kg, Utilizar carretes reciclados (del mismo cliente),