## Cristobal
Nombre del Cliente | Cantidad | Unidad | Calibre | Color | Material | Clave | Corte | Lubricación | Orientación | No pedido | Fecha Entrega | Perfil | Aditivo | Otros | Especificaciones | Descripcion
INDUSTRIAL BRUSH CORP. | 1000 | LB | 0.022" | NEGRO 921 | POLIETILENO | -8387164-3.125 | 3 1/8" | LUBAN | T | PMM 7817 | 02.02.2016 00:00:00 | CRUZ | - | - | CRUZ CON DADO 30 X CRUZ FORRO CON PELICULA ESTIRABLE, DIAM MAZO MIN 57 MM (2 1/4") Y MAX 60 MM (2 3/8") Y EL FORRO DEBE SER IGUAL A LA MUESTRA QUE NOS ENVIARON (TENSION Y VUELTAS) | POLIETILENO PERFIL EN CRUZ NEGRO 921 CAL. 0.022" CORTE: 3 1/8"
INDUSTRIAL BRUSH CORP. | 1000 | LB | 0.022" | NEGRO 921 | POLIETILENO | -8387164 | 55" | LUBAN | T | PMM 7817 | 02.02.2016 00:00:00 | CRUZ | - | - | CRUZ CON DADO DE 30 X CRUZ, DIAM MAZO MIN 57 MM (2 1/4") Y MAX 60 MM (2 3/8"), FORRO CON PELICULA ESTIRABLE, LARGO DE MAZO 55" | POLIETILENO PERFIL EN CRUZ NEGRO 921 CAL. 0.022" CORTE: 55"
SUNSTAR AMERICAS INC. | 200 | LB | 0.004" | NATURAL | NYLON 6.12 | FIL04002DNT | 34 MM | SIL. AMERICANO 10ML | T | PMM 7818 | 29.01.2016 00:00:00 | - | - | - | TOL. CAL. +/- 0.0006" FORRO SOLO FUNDA, DIAM. MAZO 50 MM - 2 MM + 1 MM, EN CAJAS DE 10 LBS UTILIZAR FUNDA DE 7.6 A 7.7 CM | NYLON 6.12 NATURAL CAL. 0.004" CORTE: 34 MM
SUNSTAR AMERICAS, INC. | 150 | LB | 0.0032" | AZUL 453 | NYLON 6.12 | FIL00003 | CARRETE 70 HILOS | SIL 365 110 ML X LT | 0 | PMM 7819 | 21.01.2016 00:00:00 | TRIANGULAR | AB | - | AB TRIANGULAR, CTES. DE 70 HILOS, EMB. ITALIANAS TENSION 0.0, BALANCIN 10, REPARTIDOR 2.1, EN UN MECHON LUBRICACION EN LINEA 18 RPM, CTES NATURALES DE CRELLIN, DE 2.3 KGS C/U TIEMPO DE EMB. 1 HR. 25 MIN. | NYLON 6.12 "AB" TRIANGULAR AZUL 453 CAL. 0.0032" EN CARRETE DE 70 HILOS
SUNSTAR AMERICAS, INC. | 200 | LB | 0.0092" | NATURAL | NYLON 6.12 | FIL00011 | 34MM | SIL AMERICANO 25 ML | S | PMM 7820 | 04.02.2016 00:00:00 | TETRA HUECO | - | - | TETRAHUECO, CON DADO #4 DE 90 X TETRAHUECO, VEL. 180-700-760, COLADERA DE 35 MALLAS, DE 100 MESH ESPEJO 8MM, TOLERANCIA CALIBRE INDIVIDUAL +- 12% TOLERANCIA CALIBRE PROMEDIO +- 3%, DIAM. MAZO: 48-51 MM, FUNDA BLANCA CON ZYTEL FG158. | NYLON 6.12 TETRA - HUECO NATURAL CAL. 0.0092" CORTE: 34 MM
POWER BRUSHES INC. | 250 | LB | 0.012" | NEGRO 921 | NYLON 6.12 R | .12NXB630 | EN MAZO | SIL. AMERICANO 100% | F | PMM 7821 | 01.02.2016 00:00:00 | RIZADO | - | - | RIZ. 6-O AMP. 0.030" ENG. DE 75 DIENTES DIAM. 2 1/4" A 2 3/8" | NYLON 6.12 "R" RIZADO NEGRO 921 CAL. 0.012" EN MAZO
TANIS INCORPORATED | 100 | LB | 0.005" | NATURAL | NYLON 6.12 | RM1042 | MAZO | SIL. AMERICANO 100% | F | PMM 7822 | 01.02.2016 00:00:00 | - | - | - | RIZ 6-O AMP. 0.015" ENG. "A80" | NYLON 6.12 RIZADO NATURAL CAL. 0.005" EN MAZO
PLASTICOS PLASA DE GUADALAJARA, S.A. DE C.V. | 100 | KG | 0.0025" | NEGRO 925 | NYLON 6.12 | NP1 | 1 3/4" | 0 | 0 | PMM 7823 | 02.02.2016 00:00:00 | - | - | - | EN MAZO CHICO DE ALUMINIO, DELGADO Y MAROMEADO (1.05 M DE LARGO Y 45 MM DE DIÁMETRO) | NYLON 6.12 NEGRO 925 CAL. 0.0025" CORTE: 1 3/4"
TORRES ORTIZ SANJUANA ELIZABETH | 63 | KG | 0.013" | MARIFL 933 | POLIETILENO | N03960001 | 3 1/16" | LUBAN | T | PMM 7824 | 02.02.2016 00:00:00 | - | - | - | - | POLIETILENO MARFIL 933 CAL. 0.013" CORTE: 3 1/16"

## Hoja1
Nombre del Cliente | Cantidad_Kg | Unidad_Original | Calibre | Color | Material | Resina | Clave | Corte | Lubricante | Orientación | No pedido | Fecha Entrega | ESP_SAE | Rizado | Perfil | Aditivos | Tipo de Mazo | Bastón_Espejo_Tina | Herramental | Fabricar | Temple | Horno | Teñido | Enfundado | Esp_Carretes
Sunstar Americas Inc. | 68.1 |  | 0.0032 pulg | Azul 453 | Nylon 6.12 AB | Usar resina Vestamid D16, Masterbatch Antimicrobial B-7000 NYLON 6.12 "ARGUSAN AM 48 PA" (27 g / kg de resina), | FIL00003 | Carrete 70 Hilos | Lubricar en línea, Templar en línea a 200ºC y una velocidad del ventilador de 786 RPM, Silicón 365 110 ml por 1 litro de agua, 25 rpm, | T | PMM 7819 | 2016-01-21 | AB TRIANGULAR40 mallas de 100 mesh y 2 mallas de 200 mesh,,Masterbatch Antimicrobial B-7000 NYLON 6.12 "ARGUSAN AM 48 PA" (27 g / kg de resina), CTES. DE 70 HILOS, EMB. ITALIANAS TENSION 0.0, BALANCIN 10, REPARTIDOR 2.1, EN UN MECHON LUBRICACION EN LINEA 18 RPM, CTES NATURALES DE CRELLIN, DE 2.3 KGS C/U TIEMPO DE EMB. 1 HR. 25 MIN. |  | Triangular | Masterbatch Antimicrobial B-7000 NYLON 6.12 "ARGUSAN AM 48 PA" (27 g / kg de resina), |  | Bastón 3 mm, | 40 mallas de 100 mesh y 2 mallas de 200 mesh, | AVISAR A ASEGURAMIENTO DE CALIDAD CUANDO ESTE MATERIAL SE FABRIQUE Aplicar una tolerancia de cuenta de hilos de +/- 1 hilo. Fabricar dos semanas antes de la fecha de entrega. Desviación de calibre: se acepta que el calibre de máximo 3 filamentos se encue |  |  |  |  | Embobinadoras italianas, 1 mechon, 2.0, 10. Polea de entrada, polea en balancín y polea de entrada de repartidor en H, polea de salida de repartidor en V., 1 hr 38 min, 2.1, 2.3 +/- 0.23 kg (5 +/- 0.5 lb), Crellin Natural,
Power Brushes Inc. | 113.5 | 135 | 0.012 pulg | Negro 921 | Nylon 6.12 R | Nylon 6.12 R Azul, Nylub (2 g / kg de resina), | .12NXB630 | 55 pulg | Silicón americano 100%, | (F) | PMM 7821 | 2016-02-01 | RIZ. 6-O AMP. 0.030" ENG. DE 75 DIENTES DIAM. 2 1/4" A 2 3/8"Nylub (2 g / kg de resina),Dado de 60 barrenos, 25 mallas de 100 mesh, | 6, 0.030 pulg, SERIE A75, | Rizado | Nylub (2 g / kg de resina), | Mazo normal, |  | Dado de 60 barrenos, 25 mallas de 100 mesh, | Pasar los filamentos por todos los rodillos del 3er. tren Realizar inspección de rizado conforme al Catálogo de rizados y las SPC-PRD-07, | Agua, Máx. 10°C, | 80°C +/- 5°C / 1hr, |  | Forrar con funda de polietileno y papel kraft blanco. Verificar que el forrado de los mazos no sea ni muy flojo ni muy apretado y que sea uniforme. Ver cortes referencia.,
Tanis Incorporated | 45.4 | 55 | 0.005 pulg | Natural | Nylon 6.12 | Masterbatch de Silicón (40 g / kg de resina). Hornear el MB de Silicón a 80°C de 2 a 4 hrs., | RM1042 | Mazo | Lubán 75%, 1. Sumergir los mazos durante 3 minutos en la tina con lubricante. 2. Separar el mazo en 2 partes para peinarlo y peinar cada parte con el peine de diente fino. 3. Juntar las 2 partes y peinar para emparejar el mazo. 4. Colocar un amarre en la | (F) | PMM 7822 | 2016-02-01 | RIZ 6-O AMP. 0.015" ENG. "A80"Mazo chico de aluminio,Dado de 150 barrenos, 30 mallas de 100 mesh, | 6, 0.015 pulg, A80-5, | Rizado | Masterbatch de Silicón (40 g / kg de resina). Hornear el MB de Silicón a 80°C de 2 a 4 hrs., | Mazo chico de aluminio, | Bastón 3 mm - 5 mm, Espejo 50 cm, | Dado de 150 barrenos, 30 mallas de 100 mesh, | Pasar los filamentos por todos los rodillos del 3er. tren Velocidad de la rizadora: 207 rpm Fabricar mazos delgados, | No meter al agua fría, desmontar con disco (no desmontar en madejera), |  |  | Forrar con funda de polietileno y papel kraft blanco. Usar funda de 66 mm.,
Industrial Brush Corp. | 454 | 525 | 0.022 pulg | Negro 921 | Polyethylene | Se puede utilizar fibra de PE negro 921 en cruz del mismo cliente, con una proporción de 80% PE virgen y 20% fibra., | -8387164-3.125 | 3 1/8 pulg | Silicón americano 375 ml por 19 lts de agua, | T | PMM 7817 | 2016-02-02 | CRUZ Dado de 30 x Cruz, 1 malla de 100 mesh, FORRO CON PELICULA ESTIRABLE, DIAM MAZO MIN 57 MM (2 1/4") Y MAX 60 MM (2 3/8") Y EL FORRO DEBE SER IGUAL A LA MUESTRA QUE NOS ENVIARON (TENSION Y VUELTAS) |  | Cruz |  |  |  | Dado de 30 x Cruz, 1 malla de 100 mesh, |  | Agua, mínimo 90°C / 10 min + 0 /- 2 min, |  |  | Forrar sólo con película estirable de polietileno,
Industrial Brush Corp. | 454 | 525 | 0.022 pulg | Negro 921 | Polyethylene | Se puede utilizar fibra de PE negro 921 en cruz del mismo cliente, con una proporción de 80% PE virgen y 20% fibra., | -8387164 | Mazo 55 pulg | Silicón americano 375 ml por 19 lts de agua, | T | PMM 7817 | 2016-02-02 | CRUZ Dado de 30 x Cruz, 1 malla de 100 mesh,, DIAM MAZO MIN 57 MM (2 1/4") Y MAX 60 MM (2 3/8"), FORRO CON PELICULA ESTIRABLE, LARGO DE MAZO 55" |  | Cruz |  | Mazo normal, |  | Dado de 30 x Cruz, 1 malla de 100 mesh, |  | Agua, mínimo 90°C / 10 min + 0 /- 2 min, |  |  | Forrar sólo con película estirable de polietileno,
Luis Plascencia Plascencia | 100 | 125 | 0.0025 pulg | Negro 925 | Nylon 6.12 | El tono cambia con temperaturas de extrusión. Con temperaturas altas se hace un tono más claro (gris). Con temperaturas bajas se hace un tono más oscuro (negro)., | NP1 | 1 3/4 pulg | Silicón americano 650 ml. por 19 lts. de agua, 1. Sumergir los mazos durante 3 minutos en la tina con lubricante. 2. Separar el mazo en 2 partes para peinarlo y peinar cada parte con el peine de diente fino. 3. Juntar las 2 partes y peinar para emparejar | T | PMM 7823 | 2016-02-02 | Mazo chico de aluminio, DELGADO Y MAROMEADO (1.05 M DE LARGO Y 45 MM DE DIÁMETRO)Utilizar dado de 440 como 1ra. opción y de 400 como 2da opción., Utilizar 40 mallas de 100 mesh y 2 mallas de 200 mesh, |  |  |  | Mazo chico de aluminio, | Bastón 3 mm - 5 mm, Espejo 50 cm, | Utilizar dado de 440 como 1ra. opción y de 400 como 2da opción., Utilizar 40 mallas de 100 mesh y 2 mallas de 200 mesh, | Fabricar mazos delgados, | Vapor, mínimo 90°C / 120 min +/- 10 min, |  |  | Forrar con funda de polietileno y papel kraft blanco. Usar funda de 66 mm.,
Torres Ortiz Sanjuana Elizabeth | 63 | 75 | 0.013 pulg | Marfil 933 | Polietileno | Se puede utilizar fibra de PE Marfil 933, con una proporción de 80% PE virgen y 20% fibra., Chimassorb 944 - FDL (5 g / kg de resina), | N03960001 | 3 1/16 pulg | Silicón americano 375 ml por 19 lts de agua, | T | PMM 7824 | 2016-02-02 | Chimassorb 944 - FDL (5 g / kg de resina),Dado de 80 barrenos, 1 malla de 100 mesh, |  |  | Chimassorb 944 - FDL (5 g / kg de resina), |  |  | Dado de 80 barrenos, 1 malla de 100 mesh, |  | Agua, mínimo 90°C / 10 min + 0 /- 2 min, |  |  | Forrar con funda de polietileno y papel kraft café,
Sunstar Americas Inc. | 90.8 | 110 | 0.0092 pulg | Natural | Nylon 6.12 | Fabricar con resinas DuPont, | FIL00011 | 34 mm | Silicón americano 25 ml por 19 lts de agua, | S | PMM 7820 | 2016-02-04 | TETRAHUECO, Dado 4, 5, 90 X Tetrahueco, Utilizar 35 mallas de 100 mesh, ESPEJO 8MM, TOLERANCIA CALIBRE INDIVIDUAL +- 12% TOLERANCIA CALIBRE PROMEDIO +- 3%, DIAM. MAZO: 48-51 MM, FUNDA BLANCA CON ZYTEL FG158. |  | Tetrahueco |  | Mazo normal, | Bastón 0.5 cm, Espejo 50 cm, | Dado 4, 5, 90 X Tetrahueco, Utilizar 35 mallas de 100 mesh, |  | Vapor, mínimo 90°C / 120 min +/- 10 min, |  |  | Forrar sólo con funda americana BLANCA de 7.4 a 7.7 cm,
Sunstar Americas Inc. | 90.8 | 110 | 0.004 pulg | Natural | Nylon 6.12 |  | FIL04002DNT | 34 mm | Silicón americano 10 ml por 19 lts de agua, 1. Sumergir los mazos durante 3 minutos en la tina con lubricante. 2. Separar el mazo en 2 partes para peinarlo y peinar cada parte con el peine de diente fino. 3. Juntar las 2 partes y peinar para emparejar el | T | PMM 7818 | 2016-01-29 | Dado de 300 barrenos, 30 mallas de 100 mesh,TOL. CAL. +/- 0.0006" FORRO SOLO FUNDA, DIAM. MAZO 50 MM - 2 MM + 1 MM, EN CAJAS DE 10 LBS UTILIZAR FUNDA DE 7.6 A 7.7 CM |  |  |  |  | Bastón 3 mm - 5 mm, Espejo 50 cm, | Dado de 300 barrenos, 30 mallas de 100 mesh, |  | Vapor, mínimo 90°C / 120 min +/- 10 min, |  |  | Forrar sólo con funda americana BLANCA de 7.4 a 7.7 cm,