## Cristobal
Nombre del Cliente | Cantidad | Unidad | Calibre | Color | Material | Clave | Corte | Lubricación | Orientación | No pedido | Fecha Entrega | Perfil | Aditivo | Otros | Especificaciones | Descripcion
PROCTER & GAMBLE INTERNATIONAL OPERATIONS, S.A. | 76 | KG | 0.008" | BLANCO 945 | NYLON 6.12 | .69852306 | 33 MM | SIL. AMERICANO 25ML | T | PMM 7825 | 28.01.2016 00:00:00 | - | - | - | CAJAS DE 19 KGS MARCAR LA CLAVE EN EL MAZO | NYLON 6.12 BLANCO 945 CAL. 0.008" CORTE: 33 MM
PROCTER & GAMBLE INTERNATIONAL OPERATIONS, S.A. | 437 | KG | 0.009" | NATURAL | NYLON 6.12 | .60880478 | 33 MM | SIL. AMERICANO 25ML | T | PMM 7825 | 28.01.2016 00:00:00 | - | - | - | CAJAS DE 19 KGS MARCAR LA CLAVE EN EL MAZO | NYLON 6.12 NATURAL CAL. 0.009" CORTE: 33 MM
PROCTER & GAMBLE INTERNATIONAL OPERATIONS, S.A. | 76 | KG | 0.0085" | BLANCO 945 | NYLON 6.12 | .60880049 | 34 MM | SIL. AMERICANO 25ML | T | PMM 7825 | 28.01.2016 00:00:00 | - | - | - | CAJAS DE 19 KGS MARCAR LA CLAVE EN EL MAZO | NYLON 6.12 BLANCO 945 CAL. 0.0085" CORTE: 34 MM
PROCTER & GAMBLE INTERNATIONAL OPERATIONS, S.A. | 76 | KG | 0.008" | AMARILLO INDICATOR | NYLON 6.12 | .98947924 | 35 MM | SIL. AMERICANO 25ML | T | PMM 7825 | 28.01.2016 00:00:00 | - | - | - | CAJAS DE 7.5 KG, EN MAZO INOX, CON EXTENSION PARA TEÑIR EN TEMPLADO, VER AYUDA VISUAL 81 PARA LA FORMULA | NYLON 6.12 AMARILLO INDICATOR CAL. 0.008" CORTE: 35 MM
PROCTER & GAMBLE INTERNATIONAL OPERATIONS, S.A. | 25 | KG | 0.008" | NARANJA 229 | NYLON 6.12 | .60880055 | 32 MM | SIL. AMERICANO 25ML | T | PMM 7826 | 28.01.2016 00:00:00 | - | - | - | CAJAS DE 7.5 KGS. MARCAR LA CLAVE EN MAZO | NYLON 6.12 NARANJA 229 CAL. 0.008" CORTE: 32 MM
SCHELLENBERGER B▄RSTENFABRIK GmbH | 50 | KG | 0.003" | NATURAL | NYLON 6.12 | .013611008000100 | CARRETE 100 HILOS | TWEEN 20 10MLXLT | T | PMM 7827 | 26.02.2016 00:00:00 | - | - | - | CTES DE 100 HILOS DE 5 KG, VEL. 150-606-550-520, HORNO DE TEMPLE EN LINEA 200°C 786 RPM, TIEMPO DE EMB. 3 HR 45 MIN. EMB. IT. TENSION 0.1, BAL 10, REP. 3.5, PLANCHADOR 4 MM, LUB. EN LINEA 15 RPM, CTES DE CRELLIN, POLEAS Y BALANCIN RANURADOS | NYLON 6.12 NATURAL CAL. 0.003" EN CARRETE DE 100 HILOS
ESCOBILLONES GEAR S. DE R.L. M.I. | 50 | KG | 0.00575" | NEGRO 925 | NYLON 6 | N0244098 | 15 MM | SIL. AME. 1.2LTX19LA | T | PMM 7828 | 08.02.2016 00:00:00 | - | - | - | EN MAZO CHICO (1.05M), DELGADO (45MM) Y MAROMEADO, TOLERANCIA DE CALIBRE INDIVIDUAL +/- 10% | NYLON 6 NEGRO 925 CAL. 0.00575" CORTE: 15 MM
SCHAEFER BRUSH MANUFACTURING, LLC | 250 | LB | 0.018" | AZUL 838 | NYLON 6.6 | RMM0347 | 52" | SIL. AMERICANO 50% | S | PMM 7829 | 08.02.2016 00:00:00 | CRUZ | - | - | EN MAZO DE FIERRO | NYLON 6.6 PERFIL EN CRUZ AZUL 838 CAL. 0.018" CORTE: 52"
SCHAEFER BRUSH MANUFACTURING, LLC | 250 | LB | 0.018" | AZUL 838 | NYLON 6.6 | RMM0347 | 52" | SIL. AMERICANO 50% | S | PMM 7829 | 08.03.2016 00:00:00 | CRUZ | - | - | EN MAZO DE FIERRO | NYLON 6.6 PERFIL EN CRUZ AZUL 838 CAL. 0.018" CORTE: 52"
ESCOBILLONES GEAR S. DE R.L. M.I. | 50 | KG | 0.00575" | NEGRO 925 | NYLON 6 | N0244098 | 15 MM | SIL. AME. 1.2LTX19LA | T | PMM 7830 | 15.02.2016 00:00:00 | - | - | - | EN MAZO CHICO (1.05M), DELGADO (45MM) Y MAROMEADO, TOLERANCIA DE CALIBRE INDIVIDUAL +/- 10% | NYLON 6 NEGRO 925 CAL. 0.00575" CORTE: 15 MM
ESCOBILLONES GEAR S. DE R.L. M.I. | 50 | KG | 0.00575" | NEGRO 925 | NYLON 6 | N0244098 | 15 MM | SIL. AME. 1.2LTX19LA | T | PMM 7831 | 22.02.2016 00:00:00 | - | - | - | EN MAZO CHICO (1.05M), DELGADO (45MM) Y MAROMEADO, TOLERANCIA DE CALIBRE INDIVIDUAL +/- 10% | NYLON 6 NEGRO 925 CAL. 0.00575" CORTE: 15 MM
ESCOBILLONES GEAR S. DE R.L. M.I. | 50 | KG | 0.00575" | NEGRO 925 | NYLON 6 | N0244098 | 15 MM | SIL. AME. 1.2LTX19LA | T | PMM 7832 | 29.02.2016 00:00:00 | - | - | - | EN MAZO CHICO (1.05M), DELGADO (45MM) Y MAROMEADO, TOLERANCIA DE CALIBRE INDIVIDUAL +/- 10% | NYLON 6 NEGRO 925 CAL. 0.00575" CORTE: 15 MM
ACUMEN HOUSEWARE INDUSTRY (VIETNAM) CO., LTD. | 200 | KG | 0.008" | INDICATOR | NYLON 6 | .1300400231 | EN MAZO | LUBAN | T | PMM 7833 | 22.02.2016 00:00:00 | - | - | - | EN CTES DE 65 HILOS | NYLON 6.12 INDICATOR CAL. 0.008" (0.203 MM) EN MAZO
ACUMEN HOUSEWARE INDUSTRY (VIETNAM) CO., LTD. | 400 | KG | 0.007" | INDICATOR | NYLON 6.12 | .1300400232 | EN MAZO | LUBAN 90% | T | PMM 7833 | 22.02.2016 00:00:00 | - | - | - | CTS DE 65 HILOS P/TEÑIR EN LINEA, UTILIZAR FORMULA DE TEÑIDO DE ACUERDO A LA AV. 149 LUBRICAR 12 HRS DESPUES | NYLON 6.12 INDICATOR CAL. 0.007" (0.178 MM) EN MAZO
ACUMEN HOUSEWARE INDUSTRY (NANNING) CO. LTD. | 1400 | KG | 0.007" | INDICATOR | NYLON 6.12 | .1300400132 | 29 MM | LUBAN | T | PMM 7834 | 22.02.2016 00:00:00 | - | - | - | CARRETES DE 55 HILOS | NYLON 6.12 INDICATOR CAL. 0.007" (0.18 MM) CORTE: 29 MM
ACUMEN HOUSEWARE INDUSTRY (NANNING) CO. LTD. | 600 | KG | 0.008" | INDICATOR | NYLON 6.12 | .1300400157 | 29 MM | LUBAN | T | PMM 7834 | 22.02.2016 00:00:00 | - | - | - | EN CARRETES DE 55 HILOS | NYLON 6.12 INDICATOR CAL. 0.008" (.20 MM) CORTE: 29 MM
ACUMEN HOUSEWARE INDUSTRY (NANNING) CO. LTD. | 1300 | KG | 0.008" | INDICATOR | NYLON 6.12 | .1300400059 | 32 MM | LUBAN | T | PMM 7834 | 22.02.2016 00:00:00 | - | - | - | CARRETES DE 55 HILOS | NYLON 6.12 INDICATOR CAL. 0.008" (0.20 MM) CORTE: 32 MM
ACUMEN HOUSEWARE INDUSTRY (NANNING) CO. LTD. | 1300 | KG | 0.008" | INDICATOR | NYLON 6 | .1300400231 | EN MAZO | LUBAN | T | PMM 7834 | 22.02.2016 00:00:00 | - | - | - | EN CTES DE 65 HILOS | NYLON 6.12 INDICATOR CAL. 0.008" (0.203 MM) EN MAZO
ACUMEN HOUSEWARE INDUSTRY (NANNING) CO. LTD. | 1300 | KG | 0.007" | INDICATOR | NYLON 6.12 | .1300400232 | EN MAZO | LUBAN 90% | T | PMM 7834 | 22.02.2016 00:00:00 | - | - | - | CTS DE 65 HILOS P/TEÑIR EN LINEA, UTILIZAR FORMULA DE TEÑIDO DE ACUERDO A LA AV. 149 LUBRICAR 12 HRS DESPUES | NYLON 6.12 INDICATOR CAL. 0.007" (0.178 MM) EN MAZO
ACUMEN HOUSEWARE INDUSTRY (VIETNAM) CO., LTD. | 850 | KG | 0.007" | INDICATOR | NYLON 6.12 | .1300400132 | 29 MM | LUBAN | T | PMM 7835 | 22.02.2016 00:00:00 | - | - | - | CARRETES DE 55 HILOS | NYLON 6.12 INDICATOR CAL. 0.007" (0.18 MM) CORTE: 29 MM
ACUMEN HOUSEWARE INDUSTRY (VIETNAM) CO., LTD. | 650 | KG | 0.008" | INDICATOR | NYLON 6.12 | .1300400157 | 29 MM | LUBAN | T | PMM 7835 | 22.02.2016 00:00:00 | - | - | - | EN CARRETES DE 55 HILOS | NYLON 6.12 INDICATOR CAL. 0.008" (.20 MM) CORTE: 29 MM
ACUMEN HOUSEWARE INDUSTRY (VIETNAM) CO., LTD. | 450 | KG | 0.008" | INDICATOR | NYLON 6.12 | .1300400059 | 32 MM | LUBAN | T | PMM 7835 | 22.02.2016 00:00:00 | - | - | - | CARRETES DE 55 HILOS | NYLON 6.12 INDICATOR CAL. 0.008" (0.20 MM) CORTE: 32 MM
ACUMEN HOUSEWARE INDUSTRY (VIETNAM) CO., LTD. | 700 | KG | 0.007" | INDICATOR | NYLON 6.12 | .1300400066 | 32 MM | LUBAN | T | PMM 7835 | 22.02.2016 00:00:00 | - | - | - | CARRETES DE 55 HILOS | NYLON 6.12 INDICATOR CAL. 0.007" (0.18 MM) CORTE: 32 MM
ACUMEN HOUSEWARE INDUSTRY (VIETNAM) CO., LTD. | 250 | KG | 0.008" | INDICATOR | NYLON 6.12 | .1300400197 | 33 MM | LUBAN | T | PMM 7835 | 22.02.2016 00:00:00 | - | - | - | EN CARRETES DE 65 HILOS PARA TEÑIR INDICATOR | NYLON 6.12 INDICATOR CAL. 0.008" (0.20 MM) CORTE: 33 MM
CEPILLERIA BAMAR, S.A. | 30 | KG | 0.0025" | BLANCO 945 | NYLON 6.12 | E01700001 | CARRETE 100 HILOS | SILICON 365 110MLXLT | F | PMM 7836 | 02.03.2016 00:00:00 | - | - | - | CTES. DE 100 HILOS, EMBOBINADORAS ITALIANAS REPARTIDOR 2.5, TENSION 1.5, BALANCIN 10, LUBRICACION EN LINEA 18 RPM, TIEMPO APX. 3 HRS. 20 MIN. | NYLON 6.12 BLANCO 945 CAL. 0.0025" EN CARRETE DE 100 HILOS
CEPILLERIA BAMAR, S.A. | 200 | KG | 0.003" | BLANCO 945 | NYLON 6.12 | E01700002 | CARRETE 100 HILOS | SILICON 365 110MLXLT | F | PMM 7836 | 02.03.2016 00:00:00 | - | - | - | CTES. DE 100 HILOS, EMBOBINADORAS ITALIANAS, TENSION 1.5, BALANCIN 10, REPARTIDOR 2.9, LUBRICACION EN LINEA 18 RPM, TIEMPO DE EMBOBINADO 2 HRS. 30 MIN. APX. SEPARAR EN 10 MECHONES | NYLON 6.12 BLANCO 945 CAL. 0.003" EN CARRETE DE 100 HILOS
CEPILLERIA BAMAR, S.A. | 30 | KG | 0.005" | BLANCO 945 | NYLON 6.12 | E01700003 | CARRETE 100 HILO | SILICON 365 110MLXLT | F | PMM 7836 | 02.03.2016 00:00:00 | - | - | - | CTES. DE 100 HILOS, EMBOBINADORAS ITALIANAS TENSION 0.3 BALANCIN 10 REPARTIDOR 8-8.7 LUBRICACION EN LINEA 18 RPM TIEMPO DE EMBOBINADO 55 APX C/PLANCHADOR DE 10 MM. EN CARRETE NATURAL DE CRELLIN. | NYLON 6.12 BLANCO 945 CAL. 0.005" EN CARRETE DE 100 HILOS
ACUMEN HOUSEWARE INDUSTRY (NANNING) CO. LTD. | 400 | KG | 0.007" | INDICATOR | NYLON 6.12 | .1300400132 | 29 MM | LUBAN | T | PMM 7837 | 22.02.2016 00:00:00 | - | - | - | CARRETES DE 55 HILOS | NYLON 6.12 INDICATOR CAL. 0.007" (0.18 MM) CORTE: 29 MM
ACUMEN HOUSEWARE INDUSTRY (NANNING) CO. LTD. | 500 | KG | 0.008" | INDICATOR | NYLON 6.12 | .1300400059 | 32 MM | LUBAN | T | PMM 7837 | 22.02.2016 00:00:00 | - | - | - | CARRETES DE 55 HILOS | NYLON 6.12 INDICATOR CAL. 0.008" (0.20 MM) CORTE: 32 MM
ACUMEN HOUSEWARE INDUSTRY (NANNING) CO. LTD. | 300 | KG | 0.007" | INDICATOR | NYLON 6.12 | .1300400066 | 32 MM | LUBAN | T | PMM 7837 | 22.02.2016 00:00:00 | - | - | - | CARRETES DE 55 HILOS | NYLON 6.12 INDICATOR CAL. 0.007" (0.18 MM) CORTE: 32 MM
ACUMEN HOUSEWARE INDUSTRY (NANNING) CO. LTD. | 400 | KG | 0.008" | INDICATOR | NYLON 6.12 | .1300400197 | 33 MM | LUBAN | T | PMM 7837 | 22.02.2016 00:00:00 | - | - | - | EN CARRETES DE 65 HILOS PARA TEÑIR INDICATOR | NYLON 6.12 INDICATOR CAL. 0.008" (0.20 MM) CORTE: 33 MM
MARTINEZ GUZMAN ERIKA | 50 | KG | 0.012" | NEGRO 921 | NYLON 6 | N0509004 | EN MAZO | 0 | 0 | PMM 7838 | 14.01.2016 00:00:00 | - | - | - | - | NYLON 6 NEGRO 921 CAL. 0.012" EN MAZO
PORTILLO MARTINEZ ERNESTO | 200 | KG | 0.010" | MARFIL 933 | POLIETILENO | N0130095 | 2" | LUBAN 100% | T | PMM 7839 | 03.02.2016 00:00:00 | - | UV | - | UV CHIMASSORB 944-FDL 5G X KILO, CON 100% DE POLIETILENO DE BAJA DENSIDAD MAZO NORMAL CON EXTENSION VEL 130-680-620 | POLIETILENO MARFIL 933 CAL. 0.010" CORTE: 2"
PORTILLO MARTINEZ ERNESTO | 300 | KG | 0.013" | MARFIL 933 | POLIETILENO | N0130043 | 2 1/2" | LUBAN | T | PMM 7839 | 03.02.2016 00:00:00 | - | - | - | - | POLIETILENO MARFIL 933 CAL. 0.013" CORTE: 2 1/2"
PORTILLO MARTINEZ ERNESTO | 300 | KG | 0.015" | MARFIL 933 | POLIETILENO | N0130064 | 2 15/16" | LUBAN 100% | S | PMM 7839 | 03.02.2016 00:00:00 | - | PEHD, UV (CHIMASSOR B 944-FDL 5G/KG) | - | UV, CON 30% POLIETILENO DE ALTA D. VEL 80-430-470,TEMPLE 15 MIN EN AGUA CALIENTE, FORRO C/PELICULA ESTIRABLE DE PE, ORIENTAR EN AGUA A 93°C | POLIETILENO MARFIL 933 CAL. 0.015" CORTE: 2 15/16"
PORTILLO MARTINEZ ERNESTO | 200 | KG | 0.025" | VERDE 277 | POLIETILENO | N0130116 | EN MAZO | 0 | 0 | PMM 7839 | 03.02.2016 00:00:00 | - | - | - | - | POLIETILENO VERDE 277 CAL. 0.025" EN MAZO
PORTILLO MARTINEZ ERNESTO | 200 | KG | 0.025" | VERDE 277 | POLIETILENO | N0130106 | 10" | LUBAN 100% | T | PMM 7839 | 03.02.2016 00:00:00 | - | - | - | VEL 130-680-620, MAZO CHICO DE ALUMINIO, DADO DE 20 BARRENOS. | POLIETILENO VERDE 277 CAL. 0.025" CORTE: 10"
PORTILLO MARTINEZ ERNESTO | 200 | KG | 0.025" | BEIGE 559 | POLIETILENO | N0130082 | 2 15/16" | LUBAN 100% | T | PMM 7839 | 03.02.2016 00:00:00 | - | - | - | FABRICAR CON POLIETILENO DE BAJA DENSIDAD, MAZO NORMAL CON EXTENSION | POLIETILENO BEIGE 559 CAL. 0.025" CORTE: 2 15/16"

## Hoja1
Nombre del Cliente | Cantidad_Kg | Unidad_Original | Calibre | Color | Material | Resina | Clave | Corte | Lubricante | Orientación | No pedido | Fecha Entrega | ESP_SAE | Rizado | Perfil | Aditivos | Tipo de Mazo | Bastón_Espejo_Tina | Herramental | Fabricar | Temple | Horno | Teñido | Enfundado | Esp_Carretes
Martínez Guzmán Erika | 50 |  | 0.012 pulg | Negro 921 | Nylon 6 |  | N0509004 | Mazo | Lubán 100%, | T | PMM 7838 | 2016-01-14 | - | [5 empty] | Dado de 60 barrenos, 25 mallas de 100 mesh, |  | Agua, mínimo 90°C / 120 min +/- 10 min, | 80°C +/- 5°C / 3hrs, |  | Forrar con funda de polietileno y papel kraft café,
Procter & Gamble International Operations, S.A. | 76 |  | 0.203 mm (0.008 pulg) | Blanco 945 | Nylon 6.12 |  | .69852306 | 33 mm | Silicón americano 25 ml por 19 L de agua, | T | PMM 7825 | 2016-01-28 | 4 CAJAS DE 19 KGS MARCAR LA CLAVE EN EL MAZODado de 177 barrenos como primera opción, dado de 130 barrenos como segunda opción, 25 mallas de 100 mesh, |  |  |  |  | Bastón 3 mm - 5 mm, Espejo 50 cm, | Dado de 177 barrenos como primera opción, dado de 130 barrenos como segunda opción, 25 mallas de 100 mesh, | Inspección en proceso de calibre: Medir con micrómetro. Calibrar en mm con nominal de 0.200 mm Inspección final de calibre: Medir con láser. Calibrar en mm con nominal de 0.203 mm (0.008 pulg), | Vapor, mínimo 90°C / 120 min +/- 10 min, |  |  | Forrar con funda de polietileno y papel kraft blanco,
Procter & Gamble International Operations, S.A. | 437 | 500 | 0.229 mm (0.009 pulg) | Natural | Nylon 6.12 | Usar resina Grilon XE 3938 como primera opción, Vestamid D16 como segunda opción, | .60880478 | 33 mm | Silicón americano 25 ml por 19 lts de agua, | T | PMM 7825 | 2016-01-28 | 23 CAJAS DE 19 KGS MARCAR LA CLAVE EN EL MAZODado de 110 barrenos, 25 mallas de 100 mesh, |  |  |  |  | Bastón 3 mm - 5 mm, Espejo 50 cm, | Dado de 110 barrenos, 25 mallas de 100 mesh, | Inspección en proceso de calibre: Medir con micrómetro. Calibrar en mm con nominal de 0.226 mm Inspección final de calibre: Medir con láser. Calibrar en mm con nominal de 0.229 mm (0.009 pulg), | Vapor, mínimo 90°C / 120 min +/- 10 min, |  |  | Forrar sólo con funda de polietileno de 7.5 a 7.8 cm.,
Procter & Gamble International Operations, S.A. | 76 |  | 0.216 mm (0.0085 pulg) | Blanco 945 | Nylon 6.12 |  | .60880049 | 34 mm | Silicón americano 25 ml por 19 lts de agua, | T | PMM 7825 | 2016-01-28 | 4 CAJAS DE 19 KGS MARCAR LA CLAVE EN EL MAZODado de 130 ó 177 barrenos, 25 mallas de 100 mesh, |  |  |  |  | Bastón 3 mm - 5 mm, Espejo 50 cm, | Dado de 130 ó 177 barrenos, 25 mallas de 100 mesh, | Inspección en proceso de calibre: Medir con micrómetro. Calibrar en mm con nominal de 0.213 mm Inspección final de calibre: Medir con láser. Calibrar en mm con nominal de 0.216 mm (0.0085 pulg), | Vapor, mínimo 90°C / 120 min +/- 10 min, |  |  | Forrar con funda de polietileno y papel kraft blanco,
Procter & Gamble International Operations, S.A. | 76 | 100 | 0.203 mm (0.008 pulg) | Amarillo Indicator | Nylon 6.12 | Fabricar con resinas DuPont (Zytel FG 158), | .98947924 | 35 mm | Silicón americano 18 ml por 19 lts de agua, DESPUÉS DEL TEMPLADO Y PEINADO (ANTES DE LUBRICAR), DEJAR SECAR EL MATERIAL MÍNIMO 12 HORAS. YA SECO, LUBRICAR. Cada mazo se sumergirá dentro de la solución de lubricante durante 3 min. Después peinar el materi | T | PMM 7825 | 2016-01-28 | 4 CAJAS DE 7.5 KG, Dado 130 ó 177 barrenos, 25 mallas de 100 mesh,EN MAZO INOX, CON EXTENSION PARA TEÑIR EN TEMPLADO, VER AYUDA VISUAL 81 PARA LA FORMULA |  |  |  | Mazo normal, | Bastón 3 mm - 5 mm, Espejo 50 cm, | Dado 130 ó 177 barrenos, 25 mallas de 100 mesh, | Inspección en proceso de calibre: Medir con micrómetro. Calibrar en mm con nominal de 0.200 mm Inspección final de calibre: Medir con láser. Calibrar en mm con nominal de 0.203 mm (0.008 pulg), | Agua. Desmontar con charrasca, 90ºC / 1hr, |  | Teñir con ácido cítrico, utilizar fórmula de teñido de acuerdo a la AV. 149. Realizar pruebas de contenido de pigmento. Especificación: 0.200 - 0.260 mg/g., | Forrar sólo con funda de polietileno de 7.5 a 7.8 cm.,
Procter & Gamble International Operations, S.A. | 25 | 30 | 0.203 mm (0.008 pulg) | Naranja 229 | Nylon 6.12 | Cambia con temperaturas de extrusión y templado. En extrusión: Con temperaturas altas se hace un tono más claro. Con temperaturas bajas se hace un tono más fuerte. En templado: El tono aumenta con el temple, respecto al tono en madejera., | .60880055 | 32 mm | Silicón americano 25 ml por 19 lts de agua, | T | PMM 7826 | 2016-01-28 | 3 CAJAS DE 7.5 KGS.+ 1 de 2.5 kg. MARCAR LA CLAVE EN MAZODado 130 ó 177 barrenos, 25 mallas de 100 mesh, |  |  |  |  | Bastón 3 mm - 5 mm, Espejo 50 cm, | Dado 130 ó 177 barrenos, 25 mallas de 100 mesh, | Inspección en proceso de calibre: Medir con micrómetro. Calibrar en mm con nominal de 0.200 mm Inspección final de calibre: Medir con láser. Calibrar en mm con nominal de 0.203 mm (0.008 pulg), | Vapor, mínimo 90°C / 120 min +/- 10 min, |  |  | Forrar con funda de polietileno y papel kraft blanco,
Portillo Martínez Ernesto | 200 | 225 | 0.010 pulg | Marfil 933 | Polietileno | Se puede utilizar fibra de PE Marfil 933, con una proporción de 80% PE virgen y 20% fibra., Chimassorb 944 - FDL (5 g / kg de resina), | N0130095 | 2 pulg | Silicón americano 375 ml por 19 lts de agua, | T | PMM 7839 | 2016-02-03 | Chimassorb 944 - FDL (5 g / kg de resina),, Dado de 100 barrenos, 1 malla de 100 mesh, |  |  | Chimassorb 944 - FDL (5 g / kg de resina), |  | Bastón 2 cm, Espejo 35 cm, | Dado de 100 barrenos, 1 malla de 100 mesh, |  | Agua, mínimo 90°C / 10 min + 0 /- 2 min, |  |  | Forrar con funda de polietileno y papel kraft café,
Portillo Martínez Ernesto | 300 | 335 | 0.013 pulg | Marfil 933 | Polietileno | Se puede utilizar fibra de PE Marfil 933, con una proporción de 80% PE virgen y 20% fibra., Chimassorb 944 - FDL (5 g / kg de resina), | N0130043 | 2 1/2 pulg | Silicón americano 375 ml por 19 lts de agua, | T | PMM 7839 | 2016-02-03 | Chimassorb 944 - FDL (5 g / kg de resina),Dado de 80 barrenos, 1 malla de 100 mesh, |  |  | Chimassorb 944 - FDL (5 g / kg de resina), |  | Bastón 2 cm, Espejo 35 cm, | Dado de 80 barrenos, 1 malla de 100 mesh, |  | Agua, mínimo 90°C / 10 min + 0 /- 2 min, |  |  | Forrar con funda de polietileno y papel kraft café,
Portillo Martínez Ernesto | 300 | 335 | 0.015 pulg | Marfil 933 | Polietileno | Se puede utilizar fibra de PE Marfil 933, con una proporción de 80% PE virgen y 20% fibra., Chimassorb 944 - FDL (5 g / kg de resina), | N0130064 | 2 15/16 pulg | Silicón americano 375 ml por 19 lts de agua, | T | PMM 7839 | 2016-02-03 | Chimassorb 944 - FDL (5 g / kg de resina),,Mazo normal, Con extensión,Dado de 70 barrenos, 1 malla de 100 mesh, |  |  | Chimassorb 944 - FDL (5 g / kg de resina), | Mazo normal, Con extensión, | Bastón 2 cm, Espejo 35 cm, | Dado de 70 barrenos, 1 malla de 100 mesh, |  | Agua, mínimo 90°C / 10 min + 0 /- 2 min, |  |  | Forrar con funda de polietileno y papel kraft café,
Portillo Martínez Ernesto | 200 | 225 | 0.025 pulg | Verde 277 | Polietileno | Molino: Moler el material directamente del saco con criba de 3 mm (para un buen mezclado con el MasterBatch) y comparar con muestra de referencia. Materiales: Preparar pesadas con PE virgen molido. Se puede utilizar fibra de PE Verde 277, con una proporci | N0130116 | Mazo | Silicón americano 375 ml por 19 lts de agua, | T | PMM 7839 | 2016-02-03 | Dado de 20 barrenos, 1 malla de 100 mesh, |  |  |  |  | Bastón 2 cm, Espejo 35 cm, | Dado de 20 barrenos, 1 malla de 100 mesh, |  | Agua, mínimo 90°C / 10 min + 0 /- 2 min, |  |  | Forrar con funda de polietileno y papel kraft café,
Portillo Martínez Ernesto | 200 | 225 | 0.025 pulg | Verde 277 | Polietileno | Molino: Moler el material directamente del saco con criba de 3 mm (para un buen mezclado con el MasterBatch) y comparar con muestra de referencia. Materiales: Preparar pesadas con PE virgen molido. Se puede utilizar fibra de PE Verde 277, con una proporci | N0130106 | 10 pulg | Silicón americano 375 ml por 19 lts de agua, | T | PMM 7839 | 2016-02-03 | MAZO CHICO DE ALUMINIO, Dado de 20 barrenos, 1 malla de 100 mesh, |  |  |  | Mazo chico de aluminio, | Bastón 2 cm, Espejo 35 cm, | Dado de 20 barrenos, 1 malla de 100 mesh, |  | Agua, mínimo 90°C / 10 min + 0 /- 2 min, |  |  | Forrar con funda de polietileno y papel kraft café,
Portillo Martínez Ernesto | 200 | 225 | 0.025 pulg | Beige 559 | Polietileno | 100% de Polietileno de baja densidad., Cambia con templado. El tono se hace más oscuro con el temple. En madejera el tono es más amarillento., | N0130082 | 2 15/16 pulg | Silicón americano 375 ml por 19 lts de agua, | T | PMM 7839 | 2016-02-03 | MAZO NORMAL CON EXTENSIONDado de 20 barrenos, 1 malla de 100 mesh, |  |  |  | Mazo normal, Con extensión, | Bastón 2 cm, Espejo 35 cm, | Dado de 20 barrenos, 1 malla de 100 mesh, |  | Agua, mínimo 90°C / 10 min + 0 /- 2 min, |  |  | Forrar con funda de polietileno y papel kraft café,
Schaefer Brush Manufacturing, LLC | 113.5 | 130 | 0.018 pulg | Azul 838 | Nylon 6.6 |  | RMM0347 | 52 pulg | Silicón americano 50%, | S | PMM 7829 | 2016-02-08 | CruzDado de 30 x Cruz, 10 mallas de 100 mesh,EN MAZO DE FIERRO |  | Cruz |  | Mazo de fierro, |  | Dado de 30 x Cruz, 10 mallas de 100 mesh, |  | Agua, mínimo 90°C / 120 min +/- 10 min, | 125°C +/- 5°C / 3hrs, |  | Forrar con funda de polietileno y papel kraft café. Utilizar funda americana P-BLEND de polietileno de 7.5 a 7.8 cm. Verificar que la funda no se encuentre floja con respecto al diámetro del mazo.,
Escobillones Gear S. de R.L. M.I. | 50 | 55 | 0.00575 pulg | Negro 925 | Nylon 6 |  | N0244098 | 15 mm | Silicón americano 1.2 lts por 19 lts de agua, Maromear después de lubricar., | T | PMM 7828 | 2016-02-08 | Dado de 252 barrenos, 25 mallas de 100 mesh,EN MAZO CHICO (1.05M), DELGADO (45MM) Y MAROMEADO, TOLERANCIA DE CALIBRE INDIVIDUAL +/- 10% |  |  |  | Mazo chico de aluminio. Se puede utilizar mazo pequeño de aluminio con el objetivo de diferenciar el material de otros con calibres similares., | Bastón 3 mm - 5 mm, Espejo 50 cm, | Dado de 252 barrenos, 25 mallas de 100 mesh, | Fabricar mazos delgados, | Agua, mínimo 90°C / 120 min +/- 10 min, |  |  | Forrar con funda de polietileno y papel kraft café. Usar funda de 66 mm.,
Escobillones Gear S. de R.L. M.I. | 50 | 55 | 0.00575 pulg | Negro 925 | Nylon 6 |  | N0244098 | 15 mm | Silicón americano 1.2 lts por 19 lts de agua, Maromear después de lubricar., | T | PMM 7830 | 2016-02-15 | Dado de 252 barrenos, 25 mallas de 100 mesh,EN MAZO CHICO (1.05M), DELGADO (45MM) Y MAROMEADO, TOLERANCIA DE CALIBRE INDIVIDUAL +/- 10% |  |  |  | Mazo chico de aluminio. Se puede utilizar mazo pequeño de aluminio con el objetivo de diferenciar el material de otros con calibres similares., | Bastón 3 mm - 5 mm, Espejo 50 cm, | Dado de 252 barrenos, 25 mallas de 100 mesh, | Fabricar mazos delgados, | Agua, mínimo 90°C / 120 min +/- 10 min, |  |  | Forrar con funda de polietileno y papel kraft café. Usar funda de 66 mm.,
Escobillones Gear S. de R.L. M.I. | 50 | 55 | 0.00575 pulg | Negro 925 | Nylon 6 |  | N0244098 | 15 mm | Silicón americano 1.2 lts por 19 lts de agua, Maromear después de lubricar., | T | PMM 7831 | 2016-02-22 | Dado de 252 barrenos, 25 mallas de 100 mesh,EN MAZO CHICO (1.05M), DELGADO (45MM) Y MAROMEADO, TOLERANCIA DE CALIBRE INDIVIDUAL +/- 10% |  |  |  | Mazo chico de aluminio. Se puede utilizar mazo pequeño de aluminio con el objetivo de diferenciar el material de otros con calibres similares., | Bastón 3 mm - 5 mm, Espejo 50 cm, | Dado de 252 barrenos, 25 mallas de 100 mesh, | Fabricar mazos delgados, | Agua, mínimo 90°C / 120 min +/- 10 min, |  |  | Forrar con funda de polietileno y papel kraft café. Usar funda de 66 mm.,
Acumen Houseware Industry (Nanning) Co. Ltd. | 200 | 240 | 0.008 pulg | Azul Indicator | Nylon 6.12 | Fabricar con resinas DuPont (Zytel FG 158), | .1300400231 C | Mazo (1.40 m) | Lubán 90%, DESPUÉS DEL TEMPLADO Y PEINADO (ANTES DE LUBRICAR), DEJAR SECAR EL MATERIAL MÍNIMO 12 HORAS. YA SECO, LUBRICAR. Cada mazo se sumergirá dentro de la solución de lubricante durante 3 min. Después peinar el material como es acostumbrado., | T | PMM 7833 | 2016-02-22 | EN CTES DE 59 HILOS Dado 177 barrenos, 25 mallas de 100 mesh, |  |  |  |  | Bastón 3 mm - 5 mm, Espejo 50 cm, | Dado 130 ó 177 barrenos, 25 mallas de 100 mesh, | Embobinar en carretes de 65 hilos para teñir en indicator., |  |  | Teñir en línea. Utilizar fórmula de teñido de acuerdo a la AV. 149. Revisar teñido uniforme.., | Forrar con funda de polietileno y papel kraft blanco, | Embobinadoras italianas, 5.5, 10. Polea de entrada en H, polea de salida en V., 1 hr, 4, Crellin Natural,
Acumen Houseware Industry (Nanning) Co. Ltd. | 400 | 460 | 0.007 pulg | Azul Indicator | Nylon 6.12 | Fabricar con resinas DuPont (Zytel FG 158), | .1300400232 C | Mazo (1.40 m) | Lubán 90%, DESPUÉS DEL TEMPLADO Y PEINADO (ANTES DE LUBRICAR), DEJAR SECAR EL MATERIAL MÍNIMO 12 HORAS. YA SECO, LUBRICAR. Cada mazo se sumergirá dentro de la solución de lubricante durante 3 min. Después peinar el material como es acostumbrado., | T | PMM 7833 | 2016-02-22 | EN CTES DE 59 HILOS Dado 177 barrenos, 25 mallas de 100 mesh, |  |  |  |  | Bastón 3 mm - 5 mm, Espejo 50 cm, | Dado 130 ó 177 barrenos, 25 mallas de 100 mesh, | Embobinar en carretes de 65 hilos para teñir en indicator., |  |  | Teñir en línea. Utilizar fórmula de teñido de acuerdo a la AV. 149. Revisar teñido uniforme.., | Forrar con funda de polietileno y papel kraft blanco, | Embobinadoras italianas, 5.5, 10. Polea de entrada en H, polea de salida en V., 51 min, 4, Crellin Natural,
Acumen Houseware Industry (Nanning) Co. Ltd. | 1400 | 1600 | 0.007 pulg | Azul Indicator | Nylon 6.12 | Fabricar con resinas DuPont (Zytel FG 158), | .1300400132 C | 29 mm | Lubán 90%, DESPUÉS DEL TEMPLADO Y PEINADO (ANTES DE LUBRICAR), DEJAR SECAR EL MATERIAL MÍNIMO 12 HORAS. YA SECO, LUBRICAR. Cada mazo se sumergirá dentro de la solución de lubricante durante 3 min. Después peinar el material como es acostumbrado., | T | PMM 7834 | 2016-02-22 | EN CTES DE 59 HILOS Dado 177 barrenos, 25 mallas de 100 mesh, |  |  |  |  | Bastón 3 mm - 5 mm, Espejo 50 cm, | Dado 130 ó 177 barrenos, 25 mallas de 100 mesh, | Embobinar en carretes., |  |  | Teñir en línea. Utilizar fórmula de teñido de acuerdo a la AV. 149, | Forrar con funda de polietileno y papel kraft blanco, | Embobinadoras italianas, 5.5, 10. Polea de entrada en H, polea de salida en V., 51 min, 4, Crellin Natural,
Acumen Houseware Industry (Nanning) Co. Ltd. | 600 | 675 | 0.008 pulg | Azul Indicator | Nylon 6.12 | Fabricar con resinas DuPont (Zytel FG 158), | .1300400157 C | 29 mm | Lubán 90%, DESPUÉS DEL TEMPLADO Y PEINADO (ANTES DE LUBRICAR), DEJAR SECAR EL MATERIAL MÍNIMO 12 HORAS. YA SECO, LUBRICAR. Cada mazo se sumergirá dentro de la solución de lubricante durante 3 min. Después peinar el material como es acostumbrado., | T | PMM 7834 | 2016-02-22 | EN CTES DE 59 HILOS Dado 177 barrenos, 25 mallas de 100 mesh, |  |  |  |  | Bastón 3 mm - 5 mm, Espejo 50 cm, | Dado 130 ó 177 barrenos, 25 mallas de 100 mesh, | Embobinar en carretes., |  |  | Teñir en línea. Utilizar fórmula de teñido de acuerdo a la AV. 149, | Forrar con funda de polietileno y papel kraft blanco, | Embobinadoras italianas, 5.5, 10. Polea de entrada en H, polea de salida en V., 1 hr, 4, Crellin Natural,
Acumen Houseware Industry (Nanning) Co. Ltd. | 1300 | 1475 | 0.008 pulg | Azul Indicator | Nylon 6.12 | Fabricar con resinas DuPont (Zytel FG 158), | .1300400059 C | 32 mm | Lubán 90%, DESPUÉS DEL TEMPLADO Y PEINADO (ANTES DE LUBRICAR), DEJAR SECAR EL MATERIAL MÍNIMO 12 HORAS. YA SECO, LUBRICAR. Cada mazo se sumergirá dentro de la solución de lubricante durante 3 min. Después peinar el material como es acostumbrado., | T | PMM 7834 | 2016-02-22 | EN CTES DE 59 HILOS Dado 177 barrenos, 25 mallas de 100 mesh, |  |  |  |  | Bastón 3 mm - 5 mm, Espejo 50 cm, | Dado 130 ó 177 barrenos, 25 mallas de 100 mesh, | Embobinar en carretes., |  |  | Teñir en línea. Utilizar fórmula de teñido de acuerdo a la AV. 149, | Forrar con funda de polietileno y papel kraft blanco, | Embobinadoras italianas, 5.5, 10. Polea de entrada en H, polea de salida en V., 1 hr, 4, Crellin Natural,
Acumen Houseware Industry (Nanning) Co. Ltd. | 1300 | 1475 | 0.008 pulg | Azul Indicator | Nylon 6.12 | Fabricar con resinas DuPont (Zytel FG 158), | .1300400231 C | Mazo (1.40 m) | Lubán 90%, DESPUÉS DEL TEMPLADO Y PEINADO (ANTES DE LUBRICAR), DEJAR SECAR EL MATERIAL MÍNIMO 12 HORAS. YA SECO, LUBRICAR. Cada mazo se sumergirá dentro de la solución de lubricante durante 3 min. Después peinar el material como es acostumbrado., | T | PMM 7834 | 2016-02-22 | EN CTES DE 59 HILOS Dado 177 barrenos, 25 mallas de 100 mesh, |  |  |  |  | Bastón 3 mm - 5 mm, Espejo 50 cm, | Dado 130 ó 177 barrenos, 25 mallas de 100 mesh, | Embobinar en carretes de 65 hilos para teñir en indicator., |  |  | Teñir en línea. Utilizar fórmula de teñido de acuerdo a la AV. 149. Revisar teñido uniforme.., | Forrar con funda de polietileno y papel kraft blanco, | Embobinadoras italianas, 5.5, 10. Polea de entrada en H, polea de salida en V., 1 hr, 4, Crellin Natural,
Acumen Houseware Industry (Nanning) Co. Ltd. | 1300 | 1475 | 0.007 pulg | Azul Indicator | Nylon 6.12 | Fabricar con resinas DuPont (Zytel FG 158), | .1300400232 C | Mazo (1.40 m) | Lubán 90%, DESPUÉS DEL TEMPLADO Y PEINADO (ANTES DE LUBRICAR), DEJAR SECAR EL MATERIAL MÍNIMO 12 HORAS. YA SECO, LUBRICAR. Cada mazo se sumergirá dentro de la solución de lubricante durante 3 min. Después peinar el material como es acostumbrado., | T | PMM 7834 | 2016-02-22 | EN CTES DE 59 HILOS Dado 177 barrenos, 25 mallas de 100 mesh, |  |  |  |  | Bastón 3 mm - 5 mm, Espejo 50 cm, | Dado 130 ó 177 barrenos, 25 mallas de 100 mesh, | Embobinar en carretes de 65 hilos para teñir en indicator., |  |  | Teñir en línea. Utilizar fórmula de teñido de acuerdo a la AV. 149. Revisar teñido uniforme.., | Forrar con funda de polietileno y papel kraft blanco, | Embobinadoras italianas, 5.5, 10. Polea de entrada en H, polea de salida en V., 51 min, 4, Crellin Natural,
Acumen Houseware Industry (Nanning) Co. Ltd. | 850 | 975 | 0.007 pulg | Azul Indicator | Nylon 6.12 | Fabricar con resinas DuPont (Zytel FG 158), | .1300400132 C | 29 mm | Lubán 90%, DESPUÉS DEL TEMPLADO Y PEINADO (ANTES DE LUBRICAR), DEJAR SECAR EL MATERIAL MÍNIMO 12 HORAS. YA SECO, LUBRICAR. Cada mazo se sumergirá dentro de la solución de lubricante durante 3 min. Después peinar el material como es acostumbrado., | T | PMM 7835 | 2016-02-22 | EN CTES DE 59 HILOS Dado 177 barrenos, 25 mallas de 100 mesh, |  |  |  |  | Bastón 3 mm - 5 mm, Espejo 50 cm, | Dado 130 ó 177 barrenos, 25 mallas de 100 mesh, | Embobinar en carretes., |  |  | Teñir en línea. Utilizar fórmula de teñido de acuerdo a la AV. 149, | Forrar con funda de polietileno y papel kraft blanco, | Embobinadoras italianas, 5.5, 10. Polea de entrada en H, polea de salida en V., 51 min, 4, Crellin Natural,
Acumen Houseware Industry (Nanning) Co. Ltd. | 650 | 750 | 0.008 pulg | Azul Indicator | Nylon 6.12 | Fabricar con resinas DuPont (Zytel FG 158), | .1300400157 C | 29 mm | Lubán 90%, DESPUÉS DEL TEMPLADO Y PEINADO (ANTES DE LUBRICAR), DEJAR SECAR EL MATERIAL MÍNIMO 12 HORAS. YA SECO, LUBRICAR. Cada mazo se sumergirá dentro de la solución de lubricante durante 3 min. Después peinar el material como es acostumbrado., | T | PMM 7835 | 2016-02-22 | EN CTES DE 59 HILOS Dado 177 barrenos, 25 mallas de 100 mesh, |  |  |  |  | Bastón 3 mm - 5 mm, Espejo 50 cm, | Dado 130 ó 177 barrenos, 25 mallas de 100 mesh, | Embobinar en carretes., |  |  | Teñir en línea. Utilizar fórmula de teñido de acuerdo a la AV. 149, | Forrar con funda de polietileno y papel kraft blanco, | Embobinadoras italianas, 5.5, 10. Polea de entrada en H, polea de salida en V., 1 hr, 4, Crellin Natural,
Acumen Houseware Industry (Nanning) Co. Ltd. | 450 | 520 | 0.008 pulg | Azul Indicator | Nylon 6.12 | Fabricar con resinas DuPont (Zytel FG 158), | .1300400059 C | 32 mm | Lubán 90%, DESPUÉS DEL TEMPLADO Y PEINADO (ANTES DE LUBRICAR), DEJAR SECAR EL MATERIAL MÍNIMO 12 HORAS. YA SECO, LUBRICAR. Cada mazo se sumergirá dentro de la solución de lubricante durante 3 min. Después peinar el material como es acostumbrado., | T | PMM 7835 | 2016-02-22 | EN CTES DE 59 HILOS Dado 177 barrenos, 25 mallas de 100 mesh, |  |  |  |  | Bastón 3 mm - 5 mm, Espejo 50 cm, | Dado 130 ó 177 barrenos, 25 mallas de 100 mesh, | Embobinar en carretes., |  |  | Teñir en línea. Utilizar fórmula de teñido de acuerdo a la AV. 149, | Forrar con funda de polietileno y papel kraft blanco, | Embobinadoras italianas, 5.5, 10. Polea de entrada en H, polea de salida en V., 1 hr, 4, Crellin Natural,
Acumen Houseware Industry (Nanning) Co. Ltd. | 700 | 810 | 0.007 pulg | Azul Indicator | Nylon 6.12 | Fabricar con resinas DuPont (Zytel FG 158), | .1300400066 C | 32 mm | Lubán 90%, DESPUÉS DEL TEMPLADO Y PEINADO (ANTES DE LUBRICAR), DEJAR SECAR EL MATERIAL MÍNIMO 12 HORAS. YA SECO, LUBRICAR. Cada mazo se sumergirá dentro de la solución de lubricante durante 3 min. Después peinar el material como es acostumbrado., | T | PMM 7835 | 2016-02-22 | EN CTES DE 59 HILOS Dado 177 barrenos, 25 mallas de 100 mesh, |  |  |  |  | Bastón 3 mm - 5 mm, Espejo 50 cm, | Dado 130 ó 177 barrenos, 25 mallas de 100 mesh, | Embobinar en carretes., |  |  | Teñir en línea. Utilizar fórmula de teñido de acuerdo a la AV. 149, | Forrar con funda de polietileno y papel kraft blanco, | Embobinadoras italianas, 5.5, 10. Polea de entrada en H, polea de salida en V., 51 min, 4, Crellin Natural,
Acumen Houseware Industry (Nanning) Co. Ltd. | 250 | 300 | 0.008 pulg | Azul Indicator | Nylon 6.12 | Fabricar con resinas DuPont (Zytel FG 158), | .1300400197 C | 33 mm | Lubán 90%, DESPUÉS DEL TEMPLADO Y PEINADO (ANTES DE LUBRICAR), DEJAR SECAR EL MATERIAL MÍNIMO 12 HORAS. YA SECO, LUBRICAR. Cada mazo se sumergirá dentro de la solución de lubricante durante 3 min. Después peinar el material como es acostumbrado., | T | PMM 7835 | 2016-02-22 | EN CTES DE 59 HILOS Dado 177 barrenos, 25 mallas de 100 mesh, |  |  |  |  | Bastón 3 mm - 5 mm, Espejo 50 cm, | Dado 130 ó 177 barrenos, 25 mallas de 100 mesh, | Embobinar en carretes de 65 hilos para teñir en indicator., |  |  | Teñir en línea. Utilizar fórmula de teñido de acuerdo a la AV. 149, | Forrar con funda de polietileno y papel kraft blanco, | Embobinadoras italianas, 5.5, 10. Polea de entrada en H, polea de salida en V., 1 hr, 4, Crellin Natural,
Acumen Houseware Industry (Nanning) Co. Ltd. | 400 | 460 | 0.007 pulg | Azul Indicator | Nylon 6.12 | Fabricar con resinas DuPont (Zytel FG 158), | .1300400132 C | 29 mm | Lubán 90%, DESPUÉS DEL TEMPLADO Y PEINADO (ANTES DE LUBRICAR), DEJAR SECAR EL MATERIAL MÍNIMO 12 HORAS. YA SECO, LUBRICAR. Cada mazo se sumergirá dentro de la solución de lubricante durante 3 min. Después peinar el material como es acostumbrado., | T | PMM 7837 | 2016-02-22 | EN CTES DE 59 HILOS Dado 177 barrenos, 25 mallas de 100 mesh, |  |  |  |  | Bastón 3 mm - 5 mm, Espejo 50 cm, | Dado 130 ó 177 barrenos, 25 mallas de 100 mesh, | Embobinar en carretes., |  |  | Teñir en línea. Utilizar fórmula de teñido de acuerdo a la AV. 149, | Forrar con funda de polietileno y papel kraft blanco, | Embobinadoras italianas, 5.5, 10. Polea de entrada en H, polea de salida en V., 51 min, 4, Crellin Natural,
Acumen Houseware Industry (Nanning) Co. Ltd. | 500 | 575 | 0.008 pulg | Azul Indicator | Nylon 6.12 | Fabricar con resinas DuPont (Zytel FG 158), | .1300400059 C | 32 mm | Lubán 90%, DESPUÉS DEL TEMPLADO Y PEINADO (ANTES DE LUBRICAR), DEJAR SECAR EL MATERIAL MÍNIMO 12 HORAS. YA SECO, LUBRICAR. Cada mazo se sumergirá dentro de la solución de lubricante durante 3 min. Después peinar el material como es acostumbrado., | T | PMM 7837 | 2016-02-22 | EN CTES DE 59 HILOS Dado 177 barrenos, 25 mallas de 100 mesh, |  |  |  |  | Bastón 3 mm - 5 mm, Espejo 50 cm, | Dado 130 ó 177 barrenos, 25 mallas de 100 mesh, | Embobinar en carretes., |  |  | Teñir en línea. Utilizar fórmula de teñido de acuerdo a la AV. 149, | Forrar con funda de polietileno y papel kraft blanco, | Embobinadoras italianas, 5.5, 10. Polea de entrada en H, polea de salida en V., 1 hr, 4, Crellin Natural,
Acumen Houseware Industry (Nanning) Co. Ltd. | 300 | 350 | 0.007 pulg | Azul Indicator | Nylon 6.12 | Fabricar con resinas DuPont (Zytel FG 158), | .1300400066 C | 32 mm | Lubán 90%, DESPUÉS DEL TEMPLADO Y PEINADO (ANTES DE LUBRICAR), DEJAR SECAR EL MATERIAL MÍNIMO 12 HORAS. YA SECO, LUBRICAR. Cada mazo se sumergirá dentro de la solución de lubricante durante 3 min. Después peinar el material como es acostumbrado., | T | PMM 7837 | 2016-02-22 | EN CTES DE 59 HILOS Dado 177 barrenos, 25 mallas de 100 mesh, |  |  |  |  | Bastón 3 mm - 5 mm, Espejo 50 cm, | Dado 130 ó 177 barrenos, 25 mallas de 100 mesh, | Embobinar en carretes., |  |  | Teñir en línea. Utilizar fórmula de teñido de acuerdo a la AV. 149, | Forrar con funda de polietileno y papel kraft blanco, | Embobinadoras italianas, 5.5, 10. Polea de entrada en H, polea de salida en V., 51 min, 4, Crellin Natural,
Acumen Houseware Industry (Nanning) Co. Ltd. | 400 | 470 | 0.008 pulg | Azul Indicator | Nylon 6.12 | Fabricar con resinas DuPont (Zytel FG 158), | .1300400197 C | 33 mm | Lubán 90%, DESPUÉS DEL TEMPLADO Y PEINADO (ANTES DE LUBRICAR), DEJAR SECAR EL MATERIAL MÍNIMO 12 HORAS. YA SECO, LUBRICAR. Cada mazo se sumergirá dentro de la solución de lubricante durante 3 min. Después peinar el material como es acostumbrado., | T | PMM 7837 | 2016-02-22 | EN CTES DE 59 HILOS Dado 177 barrenos, 25 mallas de 100 mesh, |  |  |  |  | Bastón 3 mm - 5 mm, Espejo 50 cm, | Dado 130 ó 177 barrenos, 25 mallas de 100 mesh, | Embobinar en carretes de 65 hilos para teñir en indicator., |  |  | Teñir en línea. Utilizar fórmula de teñido de acuerdo a la AV. 149, | Forrar con funda de polietileno y papel kraft blanco, | Embobinadoras italianas, 5.5, 10. Polea de entrada en H, polea de salida en V., 1 hr, 4, Crellin Natural,
Schellenberger Bürstenfabrik GmbH | 50 | 75 | 0.003 pulg | Natural | Nylon 6.12 | Usar resina Vestamid D16 como primera opción, | .013611008000100 | Carrete 100 hilos | Lubricar en línea, Templar en línea a 200ºC y una velocidad del ventilador de 786 RPM, Tween, 10 ml x 1 lt de agua, 20 rpm, | T | PMM 7827 | 2016-02-26 | CTES DE 100 HILOS DE 5 KG, Dado no. 205 de 600 barrenos como primera opción, 40 mallas de 100 mesh y 2 mallas de 200 mesh,VEL. 150-606-550-520, HORNO DE TEMPLE EN LINEA 200°C 786 RPM, TIEMPO DE EMB. 3 HR 45 MIN. EMB. IT. TENSION 0.1, BAL 10, REP. 3.5, PLANCHADOR 4 MM, LUB. EN LINEA 15 RPM, CTES DE CRELLIN, POLEAS Y BALANCIN RANURADOS | [5 empty] | Dado no. 205 de 600 barrenos como primera opción, 40 mallas de 100 mesh y 2 mallas de 200 mesh, | [5 empty] | Embobinadoras italianas, 10 mechones de 10 hilos, 4 mm, 0.1, 10. Polea de entrada ranurada, polea en balancín ranurada, rodillo ranurado., 2 hr 20 min, 3.5, 5 +/- 0.5 Kg, Crellin Natural,
Escobillones Gear S. de R.L. M.I. | 50 | 55 | 0.00575 pulg | Negro 925 | Nylon 6 |  | N0244098 | 15 mm | Silicón americano 1.2 lts por 19 lts de agua, Maromear después de lubricar., | T | PMM 7832 | 2016-02-29 | EN MAZO CHICO (1.05M), DELGADO (45MM) Y MAROMEADO, TOLERANCIA DE CALIBRE INDIVIDUAL +/- 10% |  |  |  | Mazo chico de aluminio. Se puede utilizar mazo pequeño de aluminio con el objetivo de diferenciar el material de otros con calibres similares., | Bastón 3 mm - 5 mm, Espejo 50 cm, | Dado de 252 barrenos, 25 mallas de 100 mesh, | Fabricar mazos delgados, | Agua, mínimo 90°C / 120 min +/- 10 min, |  |  | Forrar con funda de polietileno y papel kraft café. Usar funda de 66 mm.,
Cepillería Bamar, S. A. | 30 | 50 | 0.0025 pulg | Blanco 945 | Nylon 6.12 | Usar resina Vestamid D16 como primera opción, | E01700001 | Carrete 100 Hilos | Lubricar en línea, Templar en línea a 200ºC y una velocidad del ventilador de 786 RPM, Silicón 365 110 ml por 1 litro de agua, 18 rpm, | T | PMM 7836 | 2016-03-02 | CTES. DE 100 HILOS, 40 mallas de 100 mesh y 2 mallas de 200 mesh,EMBOBINADORAS ITALIANAS REPARTIDOR 2.5, TENSION 1.5, BALANCIN 10, LUBRICACION EN LINEA 18 RPM, TIEMPO APX. 3 HRS. 20 MIN.Embobinadoras italianas, 6 mechones, Sin planchador, 3.5, 10. Polea de entrada, polea en balancín y polea de entrada de repartidor en H, polea de salida de repartidor en V., 3 hrs 20 min, Embobinadora 7A: 2.1 | [5 empty] | 40 mallas de 100 mesh y 2 mallas de 200 mesh, | [5 empty] | Embobinadoras italianas, 6 mechones, Sin planchador, 3.5, 10. Polea de entrada, polea en balancín y polea de entrada de repartidor en H, polea de salida de repartidor en V., 3 hrs 20 min, Embobinadora 7A: 2.1 Embobinadora 7B: 1.9, 5 +/- 0.5 Kg, Crellin Na
Cepillería Bamar, S. A. | 200 | 275 | 0.003 pulg | Blanco 945 | Nylon 6.12 | Usar resina Vestamid D16 como primera opción, | E01700002 | Carrete 100 Hilos | Lubricar en línea, Templar en línea a 200ºC y una velocidad del ventilador de 786 RPM, Silicón 365 110 ml por 1 litro de agua, 18 rpm, | T | PMM 7836 | 2016-03-02 | CTES. DE 100 HILOS,Dado no. 205 de 600 barrenos como primera opción, 40 mallas de 100 mesh y 2 mallas de 200 mesh, EMBOBINADORAS ITALIANAS, TENSION 1.5, BALANCIN 10, REPARTIDOR 2.9, LUBRICACION EN LINEA 18 RPM, TIEMPO DE EMBOBINADO 2 HRS. 30 MIN. APX. SEPARAR EN 10 MECHONESEmbobinadoras italianas, 10 mechones de 10 hilos, Sin planchador, 3.5, 10. Polea de entrada, polea en balancín y polea de entrada de repartidor en H, polea de salida de repartidor en V., 2 hr 20 min, 2.1, 5 +/- 0.5 Kg, Crellin Natural, | [5 empty] | Dado no. 205 de 600 barrenos como primera opción, 40 mallas de 100 mesh y 2 mallas de 200 mesh, | [5 empty] | Embobinadoras italianas, 10 mechones de 10 hilos, Sin planchador, 3.5, 10. Polea de entrada, polea en balancín y polea de entrada de repartidor en H, polea de salida de repartidor en V., 2 hr 20 min, 2.1, 5 +/- 0.5 Kg, Crellin Natural,
Cepillería Bamar, S. A. | 30 | 50 | 0.005 pulg | Blanco 945 | Nylon 6.12 | Usar resina Vestamid D16 como primera opción, | E01700003 | Carrete 100 hilos | Lubricar en línea, Templar en línea a 200ºC y una velocidad del ventilador de 786 RPM, Silicón 365 110 ml por 1 litro de agua, 18 rpm, | T | PMM 7836 | 2016-03-02 | CTES. DE 100 HILOS, Dado 215 x 0.020 pulg, 25 mallas de 100 mesh,EMBOBINADORAS ITALIANAS TENSION 0.3 BALANCIN 10 REPARTIDOR 8-8.7 LUBRICACION EN LINEA 18 RPM TIEMPO DE EMBOBINADO 55 APX C/PLANCHADOR DE 10 MM. EN CARRETE NATURAL DE CRELLIN.Embobinadoras italianas, 10 mechones, 10 mm, 4.2, 10. Polea de entrada ranurada, polea en balancín ranurada, rodillo ranurado., 55 min, Embobinadora 5: 8.8 Embobinadora 6: 8.3, 5 +/- 0.5 Kg, 20, Crellin Natural, |  |  |  |  | Bastón 7 mm, Espejo 46 cm, | Dado 215 x 0.020 pulg, 25 mallas de 100 mesh, | [5 empty] | Embobinadoras italianas, 10 mechones, 10 mm, 4.2, 10. Polea de entrada ranurada, polea en balancín ranurada, rodillo ranurado., 55 min, Embobinadora 5: 8.8 Embobinadora 6: 8.3, 5 +/- 0.5 Kg, 20, Crellin Natural,
Schaefer Brush Manufacturing, LLC | 113.5 | 130 | 0.018 pulg | Azul 838 | Nylon 6.6 |  | RMM0347 | 52 pulg | Silicón americano 50%, | S | PMM 7829 | 2016-03-08 | Cruz Dado de 30 x Cruz, 10 mallas de 100 mesh,EN MAZO DE FIERRO |  | Cruz |  | Mazo de fierro, |  | Dado de 30 x Cruz, 10 mallas de 100 mesh, |  | Agua, mínimo 90°C / 120 min +/- 10 min, | 125°C +/- 5°C / 3hrs, |  | Forrar con funda de polietileno y papel kraft café. Utilizar funda americana P-BLEND de polietileno de 7.5 a 7.8 cm. Verificar que la funda no se encuentre floja con respecto al diámetro del mazo.,

## Hoja2
Acumen Houseware Industry (Nanning) Co. Ltd. | 400 | 460 | 0.007 pulg | Azul Indicator | Nylon 6.12 | Fabricar con resinas DuPont (Zytel FG 158), | .1300400232 C | Mazo (1.40 m) | Lubán 90%, DESPUÉS DEL TEMPLADO Y PEINADO (ANTES DE LUBRICAR), DEJAR SECAR EL MATERIAL MÍNIMO 12 HORAS. YA SECO, LUBRICAR. Cada mazo se sumergirá dentro de la solución de lubricante durante 3 min. Después peinar el material como es acostumbrado., | T | PMM 7833 | 2016-02-22 | EN CTES DE 59 HILOS Dado 177 barrenos, 25 mallas de 100 mesh,
Acumen Houseware Industry (Nanning) Co. Ltd. | 1400 | 1600 | 0.007 pulg | Azul Indicator | Nylon 6.12 | Fabricar con resinas DuPont (Zytel FG 158), | .1300400132 C | 29 mm | Lubán 90%, DESPUÉS DEL TEMPLADO Y PEINADO (ANTES DE LUBRICAR), DEJAR SECAR EL MATERIAL MÍNIMO 12 HORAS. YA SECO, LUBRICAR. Cada mazo se sumergirá dentro de la solución de lubricante durante 3 min. Después peinar el material como es acostumbrado., | T | PMM 7834 | 2016-02-22 | EN CTES DE 59 HILOS Dado 177 barrenos, 25 mallas de 100 mesh,
Acumen Houseware Industry (Nanning) Co. Ltd. | 1300 | 1475 | 0.007 pulg | Azul Indicator | Nylon 6.12 | Fabricar con resinas DuPont (Zytel FG 158), | .1300400232 C | Mazo (1.40 m) | Lubán 90%, DESPUÉS DEL TEMPLADO Y PEINADO (ANTES DE LUBRICAR), DEJAR SECAR EL MATERIAL MÍNIMO 12 HORAS. YA SECO, LUBRICAR. Cada mazo se sumergirá dentro de la solución de lubricante durante 3 min. Después peinar el material como es acostumbrado., | T | PMM 7834 | 2016-02-22 | EN CTES DE 59 HILOS Dado 177 barrenos, 25 mallas de 100 mesh,
Acumen Houseware Industry (Nanning) Co. Ltd. | 850 | 975 | 0.007 pulg | Azul Indicator | Nylon 6.12 | Fabricar con resinas DuPont (Zytel FG 158), | .1300400132 C | 29 mm | Lubán 90%, DESPUÉS DEL TEMPLADO Y PEINADO (ANTES DE LUBRICAR), DEJAR SECAR EL MATERIAL MÍNIMO 12 HORAS. YA SECO, LUBRICAR. Cada mazo se sumergirá dentro de la solución de lubricante durante 3 min. Después peinar el material como es acostumbrado., | T | PMM 7835 | 2016-02-22 | EN CTES DE 59 HILOS Dado 177 barrenos, 25 mallas de 100 mesh,
Acumen Houseware Industry (Nanning) Co. Ltd. | 700 | 810 | 0.007 pulg | Azul Indicator | Nylon 6.12 | Fabricar con resinas DuPont (Zytel FG 158), | .1300400066 C | 32 mm | Lubán 90%, DESPUÉS DEL TEMPLADO Y PEINADO (ANTES DE LUBRICAR), DEJAR SECAR EL MATERIAL MÍNIMO 12 HORAS. YA SECO, LUBRICAR. Cada mazo se sumergirá dentro de la solución de lubricante durante 3 min. Después peinar el material como es acostumbrado., | T | PMM 7835 | 2016-02-22 | EN CTES DE 59 HILOS Dado 177 barrenos, 25 mallas de 100 mesh,
Acumen Houseware Industry (Nanning) Co. Ltd. | 400 | 460 | 0.007 pulg | Azul Indicator | Nylon 6.12 | Fabricar con resinas DuPont (Zytel FG 158), | .1300400132 C | 29 mm | Lubán 90%, DESPUÉS DEL TEMPLADO Y PEINADO (ANTES DE LUBRICAR), DEJAR SECAR EL MATERIAL MÍNIMO 12 HORAS. YA SECO, LUBRICAR. Cada mazo se sumergirá dentro de la solución de lubricante durante 3 min. Después peinar el material como es acostumbrado., | T | PMM 7837 | 2016-02-22 | EN CTES DE 59 HILOS Dado 177 barrenos, 25 mallas de 100 mesh,
Acumen Houseware Industry (Nanning) Co. Ltd. | 300 | 350 | 0.007 pulg | Azul Indicator | Nylon 6.12 | Fabricar con resinas DuPont (Zytel FG 158), | .1300400066 C | 32 mm | Lubán 90%, DESPUÉS DEL TEMPLADO Y PEINADO (ANTES DE LUBRICAR), DEJAR SECAR EL MATERIAL MÍNIMO 12 HORAS. YA SECO, LUBRICAR. Cada mazo se sumergirá dentro de la solución de lubricante durante 3 min. Después peinar el material como es acostumbrado., | T | PMM 7837 | 2016-02-22 | EN CTES DE 59 HILOS Dado 177 barrenos, 25 mallas de 100 mesh,
Acumen Houseware Industry (Nanning) Co. Ltd. | 200 | 240 | 0.008 pulg | Azul Indicator | Nylon 6.12 | Fabricar con resinas DuPont (Zytel FG 158), | .1300400231 C | Mazo (1.40 m) | Lubán 90%, DESPUÉS DEL TEMPLADO Y PEINADO (ANTES DE LUBRICAR), DEJAR SECAR EL MATERIAL MÍNIMO 12 HORAS. YA SECO, LUBRICAR. Cada mazo se sumergirá dentro de la solución de lubricante durante 3 min. Después peinar el material como es acostumbrado., | T | PMM 7833 | 2016-02-22 | EN CTES DE 59 HILOS Dado 177 barrenos, 25 mallas de 100 mesh,
Acumen Houseware Industry (Nanning) Co. Ltd. | 600 | 675 | 0.008 pulg | Azul Indicator | Nylon 6.12 | Fabricar con resinas DuPont (Zytel FG 158), | .1300400157 C | 29 mm | Lubán 90%, DESPUÉS DEL TEMPLADO Y PEINADO (ANTES DE LUBRICAR), DEJAR SECAR EL MATERIAL MÍNIMO 12 HORAS. YA SECO, LUBRICAR. Cada mazo se sumergirá dentro de la solución de lubricante durante 3 min. Después peinar el material como es acostumbrado., | T | PMM 7834 | 2016-02-22 | EN CTES DE 59 HILOS Dado 177 barrenos, 25 mallas de 100 mesh,
Acumen Houseware Industry (Nanning) Co. Ltd. | 1300 | 1475 | 0.008 pulg | Azul Indicator | Nylon 6.12 | Fabricar con resinas DuPont (Zytel FG 158), | .1300400059 C | 32 mm | Lubán 90%, DESPUÉS DEL TEMPLADO Y PEINADO (ANTES DE LUBRICAR), DEJAR SECAR EL MATERIAL MÍNIMO 12 HORAS. YA SECO, LUBRICAR. Cada mazo se sumergirá dentro de la solución de lubricante durante 3 min. Después peinar el material como es acostumbrado., | T | PMM 7834 | 2016-02-22 | EN CTES DE 59 HILOS Dado 177 barrenos, 25 mallas de 100 mesh,
Acumen Houseware Industry (Nanning) Co. Ltd. | 1300 | 1475 | 0.008 pulg | Azul Indicator | Nylon 6.12 | Fabricar con resinas DuPont (Zytel FG 158), | .1300400231 C | Mazo (1.40 m) | Lubán 90%, DESPUÉS DEL TEMPLADO Y PEINADO (ANTES DE LUBRICAR), DEJAR SECAR EL MATERIAL MÍNIMO 12 HORAS. YA SECO, LUBRICAR. Cada mazo se sumergirá dentro de la solución de lubricante durante 3 min. Después peinar el material como es acostumbrado., | T | PMM 7834 | 2016-02-22 | EN CTES DE 59 HILOS Dado 177 barrenos, 25 mallas de 100 mesh,
Acumen Houseware Industry (Nanning) Co. Ltd. | 650 | 750 | 0.008 pulg | Azul Indicator | Nylon 6.12 | Fabricar con resinas DuPont (Zytel FG 158), | .1300400157 C | 29 mm | Lubán 90%, DESPUÉS DEL TEMPLADO Y PEINADO (ANTES DE LUBRICAR), DEJAR SECAR EL MATERIAL MÍNIMO 12 HORAS. YA SECO, LUBRICAR. Cada mazo se sumergirá dentro de la solución de lubricante durante 3 min. Después peinar el material como es acostumbrado., | T | PMM 7835 | 2016-02-22 | EN CTES DE 59 HILOS Dado 177 barrenos, 25 mallas de 100 mesh,
Acumen Houseware Industry (Nanning) Co. Ltd. | 450 | 520 | 0.008 pulg | Azul Indicator | Nylon 6.12 | Fabricar con resinas DuPont (Zytel FG 158), | .1300400059 C | 32 mm | Lubán 90%, DESPUÉS DEL TEMPLADO Y PEINADO (ANTES DE LUBRICAR), DEJAR SECAR EL MATERIAL MÍNIMO 12 HORAS. YA SECO, LUBRICAR. Cada mazo se sumergirá dentro de la solución de lubricante durante 3 min. Después peinar el material como es acostumbrado., | T | PMM 7835 | 2016-02-22 | EN CTES DE 59 HILOS Dado 177 barrenos, 25 mallas de 100 mesh,
Acumen Houseware Industry (Nanning) Co. Ltd. | 250 | 300 | 0.008 pulg | Azul Indicator | Nylon 6.12 | Fabricar con resinas DuPont (Zytel FG 158), | .1300400197 C | 33 mm | Lubán 90%, DESPUÉS DEL TEMPLADO Y PEINADO (ANTES DE LUBRICAR), DEJAR SECAR EL MATERIAL MÍNIMO 12 HORAS. YA SECO, LUBRICAR. Cada mazo se sumergirá dentro de la solución de lubricante durante 3 min. Después peinar el material como es acostumbrado., | T | PMM 7835 | 2016-02-22 | EN CTES DE 59 HILOS Dado 177 barrenos, 25 mallas de 100 mesh,
Acumen Houseware Industry (Nanning) Co. Ltd. | 500 | 575 | 0.008 pulg | Azul Indicator | Nylon 6.12 | Fabricar con resinas DuPont (Zytel FG 158), | .1300400059 C | 32 mm | Lubán 90%, DESPUÉS DEL TEMPLADO Y PEINADO (ANTES DE LUBRICAR), DEJAR SECAR EL MATERIAL MÍNIMO 12 HORAS. YA SECO, LUBRICAR. Cada mazo se sumergirá dentro de la solución de lubricante durante 3 min. Después peinar el material como es acostumbrado., | T | PMM 7837 | 2016-02-22 | EN CTES DE 59 HILOS Dado 177 barrenos, 25 mallas de 100 mesh,
Acumen Houseware Industry (Nanning) Co. Ltd. | 400 | 470 | 0.008 pulg | Azul Indicator | Nylon 6.12 | Fabricar con resinas DuPont (Zytel FG 158), | .1300400197 C | 33 mm | Lubán 90%, DESPUÉS DEL TEMPLADO Y PEINADO (ANTES DE LUBRICAR), DEJAR SECAR EL MATERIAL MÍNIMO 12 HORAS. YA SECO, LUBRICAR. Cada mazo se sumergirá dentro de la solución de lubricante durante 3 min. Después peinar el material como es acostumbrado., | T | PMM 7837 | 2016-02-22 | EN CTES DE 59 HILOS Dado 177 barrenos, 25 mallas de 100 mesh,