## Cristobal
Nombre del Cliente | Cantidad | Unidad | Calibre | Color | Material | Clave | Corte | Lubricación | Orientación | No pedido | Fecha Entrega | Perfil | Aditivo | Otros | Especificaciones | Descripcion
B&B COMPANY CO., LTD. | 50 | KG | 0.0025" | NATURAL | NYLON 6.12 | E0007042 | CARRETE 200 HILOS | SIL. 365 50 ML X LT | F | PMM 7840 | 29.02.2016 00:00:00 | - | - | - | CTES 150 HILOS C/5 KG , EMB. ITALIANAS TENSION 2.5, BALANCIN 10, TODAS LAS POLEAS EN H, REPARTIDOR 4.5, LUB EN LINEA 18 RPM TIEMPO DE EMB. 2HRS 10 MIN APX SIN PLANCHADOR, CTE NATURAL CRELLIN. | NYLON 6.12 NATURAL CAL. 0.0025" EN CARRETE DE 200 HILOS
B&B COMPANY CO., LTD. | 50 | KG | 0.0025" | NEGRO 925 | NYLON 6.12 | E0007052 | CARRETE DE 100 HILOS | 0 | 0 | PMM 7840 | 29.02.2016 00:00:00 | - | - | - | - | NYLON 6.12 NEGRO 925 CAL. 0.0025" EN CARRETE DE 100 HILOS
B&B COMPANY CO., LTD. | 50 | KG | 0.003" | NEGRO 925 | NYLON 6.12 | E0007035 | CARRETE 150 HILOS | SIL. 365 50ML/L AGUA | F | PMM 7840 | 29.02.2016 00:00:00 | - | - | - | CTES DE 150 HILOS CON 5 KG DE PESO, EMB. ITALIANAS, TENSION 3.5, BALANCIN 10, REPARTIDOR 2.3 (100 VUELTAS), POLEA "V", POLEA DE ENTRADA,BALANCIN Y POLEA DE ENTRADA DE REPARTIDOR EN "H", 18 RPM LUBRICACION, TIEMPO 2 HRS APX, CTE NATURAL CRELLIN | NYLON 6.12 NEGRO 925 CAL. 0.003" EN CARRETE DE 150 HILOS
B&B COMPANY CO., LTD. | 50 | KG | 0.004" | NEGRO 925 | NYLON 6.12 | E0007055 | CARRETE DE 100 HILOS | 0 | 0 | PMM 7840 | 29.02.2016 00:00:00 | HUECO | - | - | - | NYLON 6.12 HUECO NEGRO 925 CAL. 0.004" EN CARRETE DE 100 HILOS
B&B COMPANY CO., LTD. | 100 | KG | 0.005" | NEGRO 925 | NYLON 6.12 | E0007059 | CARRETE DE 75 HILOS | 0 | 0 | PMM 7840 | 29.02.2016 00:00:00 | HUECO | - | - | - | NYLON 6.12 HUECO NEGRO 925 CAL. 0.005" EN CARRETE DE 75 HILOS
MAGNOLIA BRUSH MFRS., LTD. | 6000 | LB | 0.016" | VERDE 357 | NYLON 6.12 "R" | E0198001 | 5 7/8" | LUBAN 100% | T | PMM 7841 | 04.02.2016 00:00:00 | CRUZ | POLIETILENO | - | CRUZ , DADO DE 111 X CRUZ, CON 80G DE POLIETILENO X KILO DE RESINA, EN MAZO DE FIERRO, TEMPLE VAPOR X 1 HR. | NYLON 6.12 "R" PERFIL EN CRUZ VERDE 357 CAL. 0.016" CORTE: 5 7/8"
GRUPO MAVIC, S. A. DE C. V. | 50 | KG | 0.020" | NEGRO 996 | POLIESTER | POL99620 | EN MAZO | LUBAN | F | PMM 7842 | 04.02.2016 00:00:00 | - | - | - | EN MAZO CON EXTENSION INVERTIDA | POLIESTER NEGRO 996 CAL. 0.020" EN MAZO
P&G MANUFACTURING IRELAND LTD. | 40 | KG | 0.007" | AZUL INDICATOR | NYLON 6.12 | -64717251 | 31 MM | LUBAN 50% | 0 | PMM 7843 | 21.01.2016 00:00:00 | - | - | - | - | NYLON 6.12 AZUL INDICATOR CAL.0.007" CORTE: 31 MM
POGLIANI S.R.L. | 150 | KG | 0.005" | NEGRO 925 | NYLON 6.12 | SNP0006 | EN MAZO | SIL. AMERICANO 100% | F | PMM 7844 | 24.02.2016 00:00:00 | HUECO | - | - | HUECO, DADO No. 3, EN MAZO CHICO DE ALUMINIO, DELGADO Y MAROMEADO (1.05 M DE LARGO Y 45 MM DE DIÁMETRO) | NYLON 6.12 HUECO NEGRO 925 CAL. 0.005" EN MAZO
MORALES CIBRIAN JOSE LUIS | 9.6 | KG | 0.022" | NATURAL | NYLON 6 | N0070053 | EN MAZO | 0 | 0 | PMM 7845 | 15.01.2016 00:00:00 | - | - | - | - | NYLON 6 NATURAL CAL. 0.022" EN MAZO
MORALES CIBRIAN JOSE LUIS | 4.8 | KG | 0.010" | NEGRO 921 | NYLON 6 | N0070089 | EN MAZO | 0 | 0 | PMM 7845 | 15.01.2016 00:00:00 | - | - | - | - | NYLON 6 NEGRO 921 CAL.0.010" CORTE: EN MAZO
MORALES CIBRIAN JOSE LUIS | 2.4 | KG | 0.010" | NATURAL | NYLON 6 | N0070033 | EN MAZO | LUBAN | T | PMM 7845 | 15.01.2016 00:00:00 | - | - | - | - | NYLON 6 NATURAL CAL. 0.010" EN MAZO
MORALES CIBRIAN JOSE LUIS | 2.4 | KG | 0.017" | NATURAL | NYLON 6 | N0070006 | EN MAZO | LUBAN | S | PMM 7845 | 15.01.2016 00:00:00 | - | - | - | - | NYLON 6 NATURAL CAL. 0.017" EN MAZO
MORALES CIBRIAN JOSE LUIS | 7.2 | KG | 0.045" | NATURAL | NYLON 6.12 | N0070092 | EN MAZO | 0 | 0 | PMM 7845 | 15.01.2016 00:00:00 | - | - | - | - | NYLON 6.12 NATURAL CAL. 0.045" EN MAZO
MORALES CIBRIAN JOSE LUIS | 3.6 | KG | 0.032" | NEGRO 921 | POLIPROPILENO | N0070041 | EN MAZO | 0 | 0 | PMM 7845 | 15.01.2016 00:00:00 | RIZADO | - | - | - | POLIPROPILENO RIZADO NEGRO 921 CAL. 0.032" EN MAZO
MORALES CIBRIAN JOSE LUIS | 4 | KG | 0.060" | NEGRO 921 | POLIPROPILENO | N0070083 | EN MAZO | 0 | 0 | PMM 7845 | 15.01.2016 00:00:00 | - | - | - | - | POLIPROPILENO NEGRO 921 CAL. 0.060" EN MAZO
MORALES CIBRIAN JOSE LUIS | 3.6 | KG | 0.016" | NEGRO 921 | POLIPROPILENO | N0070056 | EN MAZO | 0 | 0 | PMM 7845 | 15.01.2016 00:00:00 | - | - | - | RIZADO | POLIPROPILENO RIZADO NEGRO 921 CAL. 0.016" EN MAZO
PORTILLO MARTINEZ ERNESTO | 233 | KG | 0.013" | AZUL 458 | POLIETILENO | N0130100 | 2 1/2" | LUBAN 100% | T | PMM 7847 | 03.02.2016 00:00:00 | - | - | - | CON POLIETILENO 100% BAJA DENSIDAD, VEL. 130-680-620-620 RPM | POLIETILENO AZUL 458 CAL. 0.013" CORTE: 2 1/2"
PORTILLO MARTINEZ ERNESTO | 234 | KG | 0.015" | AZUL 458 | POLIETILENO | N0130081 | 2 15/16" | LUBAN 100% | T | PMM 7847 | 03.02.2016 00:00:00 | - | - | - | FABRICAR CON POLIETILENO DE BAJA DENSIDAD, MAZO NORMAL CON EXTENSION. | POLIETILENO AZUL 458 CAL. 0.015" CORTE: 2 15/16"

## Hoja1
Nombre del Cliente | Cantidad_Kg | Unidad_Original | Calibre | Color | Material | Resina | Clave | Corte | Lubricante | Orientación | No pedido | Fecha Entrega | ESP_SAE | Rizado | Perfil | Aditivos | Tipo de Mazo | Bastón_Espejo_Tina | Herramental | Fabricar | Temple | Horno | Teñido | Enfundado | Esp_Carretes
Morales Cibrian José Luis | 2.4 |  | 0.017 pulg | Natural | Nylon 6 |  | N0070006 | Mazo | Lubán 100%, | S | PMM 7845 | 2016-01-15 | - | [5 empty] | Dado de 30 barrenos, 25 mallas de 100 mesh, |  | Agua, mínimo 90°C / 120 min +/- 10 min, | 80°C +/- 5°C / 3hrs, |  | Forrar con funda de polietileno y papel kraft café,
Morales Cibrian José Luis | 4 |  | 0.060 pulg | Negro 921 | Polipropileno | 50 % Polipropileno HL002D y 50 % Polipropileno HP423M, | N0070083 | Mazo | Silicón americano 375 ml por 19 lts de agua, | S | PMM 7845 | 2016-01-15 | - |  |  |  |  | Utilizar tina de doble viaje, | Dado de 2 barrenos, 1 malla de 100 mesh, |  | Agua, mínimo 90°C / 120 min +/- 10 min, |  |  | Forrar con funda de polietileno y papel kraft café,
Morales Cibrian José Luis | 7.2 |  | 0.045 pulg | Natural | Nylon 6.12 |  | N0070092 | Mazo | Lubán 100%, | T | PMM 7845 | 2016-01-15 | - |  |  |  |  | Utilizar tina de doble viaje, | Dado de 4 barrenos, 25 mallas de 100 mesh, |  | Agua, mínimo 90°C / 120 min +/- 10 min, | 80°C +/- 5°C / 1hr, |  | Forrar con funda de polietileno y papel kraft blanco,
P&G Manufacturing Ireland Ltd. | 40 | 60 | 0.1778 mm (0.007 pulg) | Azul Indicator | Nylon 6.12 | Fabricar con resinas DuPont (Zytel FG 158), | -64717251 | 31 mm | Lubán 50%, DESPUÉS DEL TEMPLADO Y PEINADO (ANTES DE LUBRICAR), DEJAR SECAR EL MATERIAL MÍNIMO 12 HORAS. YA SECO, LUBRICAR. Cada mazo se sumergirá dentro de la solución de lubricante durante 3 min. Después peinar el material como es acostumbrado., | T | PMM 7843 | 2016-01-21 | Dado de 130 ó 177 barrenos, 25 mallas de 100 mesh, |  |  |  |  | Bastón 3 mm - 5 mm, Espejo 50 cm, | Dado de 130 ó 177 barrenos, 25 mallas de 100 mesh, | Embobinar en carretes. No desembobinar los carretes en caso de rechazo por calibre., |  | Después del lubricado, cuando el material esté seco y antes de hornear, mandar un mechón de los mazos mitad y último de CADA LOTE a Laboratorio para prueba de contenido de humedad. Especificación de humedad antes de hornear: menor o igual a 3%. Si el res |  | Después del horneado, mandar un mechón de los mazos mitad y último de CADA LOTE a Laboratorio para prueba de contenido de humedad. Especificación de humedad después de hornear: entre 0.5% y 2%. Enfundar si el resultado de humedad cumple con la especifica | Embobinadoras italianas, 5.5, 10. Polea de entrada en H, polea de salida en V., 51 min, 4, Crellin Natural,
Portillo Martínez Ernesto | 233 | 255 | 0.013 pulg | Azul 458 | Polietileno | 100% de Polietileno de baja densidad. Se puede utilizar fibra de PE, con una proporción de 80% PE virgen y 20% fibra., | N0130100 | 2 1/2 pulg | Silicón americano 375 ml por 19 lts de agua, | T | PMM 7847 | 2016-02-03 | Dado de 80 barrenos, 1 malla de 100 mesh,, VEL. 130-680-620-620 RPM |  |  |  | Mazo normal, | Bastón 2 cm, Espejo 35 cm, | Dado de 80 barrenos, 1 malla de 100 mesh, |  | Agua, mínimo 90°C / 10 min + 0 /- 2 min, |  |  | Forrar con funda de polietileno y papel kraft café,
Portillo Martínez Ernesto | 234 | 255 | 0.015 pulg | Azul 458 | Polietileno | 100% de Polietileno de baja densidad. Se puede utilizar fibra de PE, con una proporción de 80% PE virgen y 20% fibra., | N0130081 | 2 15/16 pulg | Silicón americano 375 ml por 19 lts de agua, | T | PMM 7847 | 2016-02-03 | Dado de 70 barrenos, 1 malla de 100 mesh,, MAZO NORMAL CON EXTENSION. |  |  |  | Mazo normal, Con extensión, | Bastón 2 cm, Espejo 35 cm, | Dado de 70 barrenos, 1 malla de 100 mesh, |  | Agua, mínimo 90°C / 10 min + 0 /- 2 min, |  |  | Forrar con funda de polietileno y papel kraft café,
Magnolia Brush Mfrs., Ltd. | 2724 | 3000 | 0.016 pulg | Verde 357 | Nylon 6.12 R | Molino: Moler el Polietileno con criba de 3 mm. Materiales: Fabricar el N6.12 R con Nylon 6.12 R Natural. Se puede utilizar natural amarillento., Polietileno (80 g / kg de resina), El tono cambia con la altura del espejo, | E0198001 | 5 7/8 pulg | Lubán 100%, | T | PMM 7841 | 2016-02-04 | CRUZ , Dado de 111 x Cruz, 25 mallas de 100 mesh,, CON 80G DE POLIETILENO X KILO DE RESINA, EN MAZO DE FIERRO, TEMPLE VAPOR X 1 HR. |  | Cruz | Polietileno (80 g / kg de resina), | Mazo de fierro, | Bastón 9 mm, Espejo 36.6 cm, | Dado de 111 x Cruz, 25 mallas de 100 mesh, |  | Vapor, mínimo 90°C / 60 min + 5 /- 0 min, |  |  | Forrar sólo con película estirable de polietileno.,
Grupo Mavic, S.A. de C.V. | 50 | 60 | 0.020 pulg | Negro 996 | Poliéster PBT |  | POL99620 | Mazo | Lubán 100%, | (F) | PMM 7842 | 2016-02-04 | Dado de 20 barrenos, 10 mallas de 100 mesh,Mazo normal, Con extensión invertida para encoger, |  |  |  | Mazo normal, Con extensión invertida para encoger, |  | Dado de 20 barrenos, 10 mallas de 100 mesh, | Pasar los filamentos por todos los rodillos del 3er. tren. Realizar 5 amarres al mazo para evitar que el filamento se cuelgue al aflojar la extensión: 1 amarre por fuera de los cuernos, 2 amarres a la mitad del mazo y 2 amarres en los extremos del mazo., | Agua, mínimo 90°C / 120 min +/- 10 min, |  |  | Forrar con funda de polietileno y papel kraft blanco,
Pogliani S.R.L. | 150 | 170 | 0.005 pulg | Negro 925 | Nylon 6.12 | El tono cambia con temperaturas de extrusión. Con temperaturas altas se hace un tono más claro (gris). Con temperaturas bajas se hace un tono más oscuro (negro)., | SNP0006 | Mazo | Silicón americano 100%, 1. Sumergir los mazos durante 3 minutos en la tina con lubricante. 2. Separar el mazo en 2 partes para peinarlo y peinar cada parte con el peine de diente fino. 3. Juntar las 2 partes y peinar para emparejar el mazo. 4. Colocar un | (F) | PMM 7844 | 2016-02-24 | HUECO,Dado 3 201 x Hueco, 30 mallas de 100 mesh,, EN MAZO CHICO DE ALUMINIO, DELGADO Y MAROMEADO (1.05 M DE LARGO Y 45 MM DE DIÁMETRO) |  | Hueco |  | Mazo chico de aluminio, |  | Dado 3 201 x Hueco, 30 mallas de 100 mesh, | Pasar los filamentos por todos los rodillos del 3er. tren. Fabricar mazos delgados, | Vapor, mínimo 90°C / 120 min +/- 10 min, |  |  | Forrar con funda de polietileno y papel kraft blanco. Usar funda de 66 mm.,
B&B Company Co., Ltd. | 50 | 70 | 0.0025 pulg | Natural | Nylon 6.12 | Usar resina Vestamid D16 como primera opción, | E0007042 | Carrete 200 Hilos | Lubricar en línea, Templar en línea a 200ºC y una velocidad del ventilador de 786 RPM, Silicón 365 50 ml por 1 litro de agua, 18 rpm, | T | PMM 7840 | 2016-02-29 | CTES 150 HILOS C/5 KG ,Dado de 600 barrenos como primera opción, 40 mallas de 100 mesh y 2 mallas de 200 mesh, Embobinadoras italianas, Sin planchador, 2.5, 10. Polea de entrada, polea en balancín, polea de entrada de repartidor, polea de salida de repartidor en H., 1 hr 26 min, 5, 5 +/- 0.5 Kg, 75, Crellin Natural, | [5 empty] | Dado de 600 barrenos como primera opción, 40 mallas de 100 mesh y 2 mallas de 200 mesh, | Fabricar como calibre 0.00275 pulg. en la línea de extrusión. Ajuste de calibre con micrómetro hasta que se escuche un clic y medir como 0.0025 pulg., |  |  |  |  | Embobinadoras italianas, Sin planchador, 2.5, 10. Polea de entrada, polea en balancín, polea de entrada de repartidor, polea de salida de repartidor en H., 1 hr 26 min, 5, 5 +/- 0.5 Kg, 75, Crellin Natural,
B&B Company Co., Ltd. | 50 | 70 | 0.0025 pulg | Negro 925 | Nylon 6.12 | Usar resina Vestamid D16 como primera opción, El tono cambia con temperaturas de extrusión. Con temperaturas altas se hace un tono más claro (gris). Con temperaturas bajas se hace un tono más oscuro (negro)., | E0007052 | Carrete 100 Hilos | Lubricar en línea, Templar en línea a 200ºC y una velocidad del ventilador de 786 RPM, Silicón 365 50 ml por 1 litro de agua, 18 rpm, | T | PMM 7840 | 2016-02-29 | Dado 205, 600 x 0.011" (como primera opción), 40 mallas de 100 mesh y 2 mallas de 200 mesh,Embobinadoras italianas, Sin planchador, 3.5, 10. Polea de entrada, polea en balancín y polea de entrada de repartidor en H, polea de salida de repartidor en V., 2 hrs 45 min, 2.5, 5 +/- 0.5 Kg, 100, Crellin Natural, |  |  |  |  | Bastón 4 mm, | Dado 205, 600 x 0.011" (como primera opción), 40 mallas de 100 mesh y 2 mallas de 200 mesh, | Fabricar como calibre 0.00275 pulg. en la línea de extrusión. Ajuste de calibre con micrómetro hasta que se escuche un clic y medir como 0.0025 pulg., |  |  |  |  | Embobinadoras italianas, Sin planchador, 3.5, 10. Polea de entrada, polea en balancín y polea de entrada de repartidor en H, polea de salida de repartidor en V., 2 hrs 45 min, 2.5, 5 +/- 0.5 Kg, 100, Crellin Natural,
B&B Company Co., Ltd. | 50 | 70 | 0.003 pulg | Negro 925 | Nylon 6.12 | Usar resina Vestamid D16 como primera opción, El tono cambia con temperaturas de extrusión. Con temperaturas altas se hace un tono más claro (gris). Con temperaturas bajas se hace un tono más oscuro (negro)., | E0007035 | Carrete 150 hilos | Lubricar en línea, Templar en línea a 200ºC y una velocidad del ventilador de 786 RPM, Silicón 365 50 ml por 1 litro de agua, 18 rpm, | T | PMM 7840 | 2016-02-29 | CTES DE 150 HILOS CON 5 KG DE PESO, Dado no. 205 de 600 barrenos como primera opción, 20 mallas de 100 mesh (arriba), 2 mallas de 200 mesh (enmedio) y 20 mallas de 100 mesh (abajo),Embobinadoras italianas, 3.5, 10. Polea de entrada, polea en balancín, polea de entrada de repartidor, polea de salida de repartidor en H., 1 hr 27 min, Embobinadora 4: 2.2 Embobinadora 8: 2.0, 5 +/- 0.5 Kg, 100, Crellin Natural, |  |  |  |  | Bastón 0.5 cm, Espejo 40 cm, | Dado no. 205 de 600 barrenos como primera opción, 20 mallas de 100 mesh (arriba), 2 mallas de 200 mesh (enmedio) y 20 mallas de 100 mesh (abajo), | Fabricar como calibre 0.00325 pulg. en la línea de extrusión. Ajuste de calibre con micrómetro hasta que se escuche un clic y medir como 0.003 pulg., |  |  |  |  | Embobinadoras italianas, 3.5, 10. Polea de entrada, polea en balancín, polea de entrada de repartidor, polea de salida de repartidor en H., 1 hr 27 min, Embobinadora 4: 2.2 Embobinadora 8: 2.0, 5 +/- 0.5 Kg, 100, Crellin Natural,
B&B Company Co., Ltd. | 50 | 70 | 0.004 pulg | Negro 925 | Nylon 6.12 | Usar resina Vestamid D16 como primera opción, El tono cambia con temperaturas de extrusión. Con temperaturas altas se hace un tono más claro (gris). Con temperaturas bajas se hace un tono más oscuro (negro)., | E0007055 | Carrete 100 hilos | Lubricar en línea, Silicón 365 50 ml por 1 litro de agua, 18 rpm, | F | PMM 7840 | 2016-02-29 | Hueco Usar preferentemente dados 8 ó 6 de 201 x Hueco, 25 mallas de 100 mesh,Embobinadoras italianas, 10 mechones, 5 mm, 2.2, 10. Polea de entrada ranurada, polea en balancín ranurada, peine 4 agujas, 1 hr 45 min, 5, 5 +/- 0.5 Kg, 40, Crellin Natural, |  | Hueco |  |  | Bastón 13 mm, Espejo 47 cm, | Usar preferentemente dados 8 ó 6 de 201 x Hueco, 25 mallas de 100 mesh, | Fabricar como 0.0045 pulg. Mediciones hechas con equipo láser. Utilizar agua de cisterna no. 1., |  |  |  |  | Embobinadoras italianas, 10 mechones, 5 mm, 2.2, 10. Polea de entrada ranurada, polea en balancín ranurada, peine 4 agujas, 1 hr 45 min, 5, 5 +/- 0.5 Kg, 40, Crellin Natural,
B&B Company Co., Ltd. | 100 | 150 | 0.005 pulg | Negro 925 | Nylon 6.12 | Usar resina Vestamid D16 como primera opción, El tono cambia con temperaturas de extrusión. Con temperaturas altas se hace un tono más claro (gris). Con temperaturas bajas se hace un tono más oscuro (negro)., | E0007059 | Carrete 75 hilos | Lubricar en línea, Silicón 365 50 ml por 1 litro de agua, 18 rpm, | F | PMM 7840 | 2016-02-29 | Hueco Usar preferentemente dados 8 ó 6 de 201 x Hueco, 25 mallas de 100 mesh,Embobinadoras italianas, 10 mechones, 4 mm, 2, 10. Polea de entrada ranurada, polea en balancín ranurada, peine 4 agujas, 1 hr 10 min, 3.9, 5 +/- 0.5 Kg, 50, Crellin Natural, |  | Hueco |  |  | Bastón 1 cm, Espejo 45 cm, | 30 mallas de 100 mesh, | Fabricar como 0.0055 pulg. Mediciones hechas con equipo láser., |  |  |  |  | Embobinadoras italianas, 10 mechones, 4 mm, 2, 10. Polea de entrada ranurada, polea en balancín ranurada, peine 4 agujas, 1 hr 10 min, 3.9, 5 +/- 0.5 Kg, 50, Crellin Natural,