## Cristobal
Nombre del Cliente | Cantidad | Unidad | Calibre | Color | Material | Clave | Corte | Lubricación | Orientación | No pedido | Fecha Entrega | Perfil | Aditivo | Otros | Especificaciones | Descripcion
ORAL-B LABORATORIES | 840 | KG | 0.007" | INDICATOR | NYLON 6.12 | .96630844 | 10.5 FT | SIL. AME. 20MLX19LTA | T | PMM 7848 | 19.01.2016 00:00:00 | - | - | - | CTS 65 HILOS PARA TEÑIR EMB. ITAL. DIAMETRO MAZO 31 +/- 0.5 MM GROSOR SELLADO 1.10+/- 0.5 MM LONGITUD 3048 +/-152 MM FUNDA 71 MM SIN FRANJA DADO 130 B FAB. CHORIZOS DE 7 VUELTAS CON 7 CTS TEMP. PEINADO Y LUB. STD ARMAR A DIAMETRO 31MM ANTES HORNEAR | NYLON 6.12 INDICATOR CAL. 0.007" CORTE: 10.5 FT
ORAL-B LABORATORIES | 340 | KG | 0.006" | NATURAL | POLIESTER SATINTONE | .96630845 | 10.5 FT | 0 | F | PMM 7848 | 19.01.2016 00:00:00 | - | CAOLIN | - | 200 G MB CAOLIN EN 800 G DE PBT DIAMETRO MAZO: 31 +/- 0.5 MM FUNDA 71 MM FRANJA ROJA GROSOR SELLADO 1.10+/- 0.5 MM LONGITUD: 3048 +/-152 MM DADO 250 B FAB C/ CHORIZOS DE 15 VUELTAS C/U TEMP. PEINADO Y LUB STD ARMAR A DIAMETRO 31MM ANTES HORNEAR | POLIESTER SATINTONE NATURAL CAL. 0.006" CORTE: 10.5 FT
ORAL-B LABORATORIES | 450 | KG | 0.006" | AZUL 324 | POLIESTER SATINTONE | .96630846 | 10.5 FT | SIL. AME 650MLX19LTA | F | PMM 7848 | 19.01.2016 00:00:00 | - | CAOLIN | - | 200 G MB CAOLIN EN 800 G DE PBT DIAMETRO MAZO: 31 +/- 0.5 MM FUNDA 71 MM FRANJA ROJA GROSOR SELLADO 1.10+/- 0.5 MM LONGITUD: 3048 +/-152 MM DADO 250 B FAB C/ CHORIZOS DE 15 VUELTAS C/U TEMP. PEINADO Y LUB STD ARMAR A DIAMETRO 31MM ANTES HORNEAR | POLIESTER SATINTONE AZUL 324 CAL. 0.006" CORTE: 10.5 FT
ORAL-B LABORATORIES | 340 | KG | 0.006" | AZUL 32 | POLIESTER | .96747988 | 10.5 FT. | SIL. AMERICANO 650ML | F | PMM 7848 | 19.01.2016 00:00:00 | - | - | - | PBT CAOLIN CHORIZOS DADO 250 BARRENOS 4 CHORIZOS DELGADOS 15 VUELTAS C/U VEL. 160-800-690 MAZO DE CHORIZOS C/EXT. P/ENCOGER, AUTOCLAVE 135°C X10MIN CAL. NOMINAL EN LINEA 0.0058" ARMAR A DIAMETRO 31 MM ANTES DE HORNEAR 80% PBT+20% MB CAOLIN | POLIESTER SATINTONE AZUL 323 CAL. 0.006" CORTE: 10.5 FT.
ORAL-B LABORATORIES | 75 | KG | 0.006" | VERDE 321 | POLIESTER | .96747998 | 10.5 FT. | SIL. AMERICANO 650ML | F | PMM 7848 | 19.01.2016 00:00:00 | - | AB | - | AB, PBT CAOLIN CHORIZOS DADO DE 250 B, P/ 1KG UTILIZAR 80% DE PBT 12.5% MB CAOLIN 7.5% MB AB 7000, 4 CH DE 15 VUELTAS VEL 160-800-690 MAZO CHORIZOS C/EXT. P/ENC. AUTOCLAVE 135°C X10 MIN CAL. NOM. LINEA 0.0058" DIAMETRO31MM ANTES HORNEAR SOLO BASF | POLIESTER SATINTONE "AB" VERDE 321 CAL. 0.006" CORTE: 10.5 FT.
ORAL-B LABORATORIES | 340 | KG | 0.006" | VERDE 734 | POLIESTER | .96748002 | 10.5 FT | SIL. AMERICANO 650ML | F | PMM 7848 | 19.01.2016 00:00:00 | - | - | - | PBT CAOLIN CHORIZOS DADO 250 BARRENOS 4 CHORIZOS DELGADOS 15 VUELTAS C/U VEL. 160-800-690 MAZO DE CHORIZOS C/EXT. P/ENCOGER, AUTOCLAVE 135°C X10MIN CAL. NOMINAL EN LINEA 0.0058" ARMAR A DIAMETRO 31 MM ANTES DE HORNEAR 80% PBT+20% MB CAOLIN | POLIESTER SATINTONE VERDE 734 CAL. 0.006" CORTE: 10.5 FT
ORAL-B LABORATORIES | 225 | KG | 0.006" | NATURAL 396 | POLIESTER | .96748005 | 10.5 FT. | SIL. AMERICANO 170ML | F | PMM 7849 | 19.01.2016 00:00:00 | - | - | - | PBT CHORIZOS DADO 250 BARRENOS FABRICAR 4 CHORIZOS DELGADOS 15 VUELTAS C/U VEL160-800-690 MAZO DE CHORIZOS C/ EXTENSION P/ ENCOGER AUTOCLAVE 135°C X 10 MIN CAL. NOMINAL EN LINEA 0.0058" ARMAR A DIAMETRO DE 31 MM ANTES DE HORNEAR, SOLO RESINA BASF | POLIESTER NATURAL 396 CAL. 0.006" CORTE: 10.5 FT.
ORAL-B LABORATORIES | 75 | KG | 0.007" | NATURAL 396 | POLIESTER | .96748006 | 10.5 FT. | SIL. AMERICANO 170ML | F | PMM 7849 | 19.01.2016 00:00:00 | - | - | - | PBT CHORIZOS DADO130 BARRENOS 4 CHORIZOS DELGADOS 21 VUELTAS C/U VEL160-800-690 MAZO DE CHORIZOS C/ EXTENSION P/ ENCOGER AUTOCLAVE 135°C X 10 MIN CAL. NOMINAL EN LINEA 0.0068" ARMAR A DIAMETRO DE 31 MM ANTES DE HORNEAR, FABRICAR SOLO CON RESINA BASF | POLIESTER NATURAL 396 CAL. 0.007" CORTE: 10.5 FT.
ORAL-B LABORATORIES | 115 | KG | 0.006" | AZUL 452 | POLIESTER | .96748007 | 10.5 FT. | SIL. AMERICANO 170ML | F | PMM 7849 | 19.01.2016 00:00:00 | - | - | - | PBT CHORIZOS DADO 250 BARRENOS FABRICAR 4 CHORIZOS DELGADOS 15 VUELTAS C/U VEL160-800-690 MAZO DE CHORIZOS C/ EXTENSION P/ ENCOGER AUTOCLAVE 135°C X 10 MIN CAL. NOMINAL EN LINEA 0.0058" ARMAR A DIAMETRO DE 31 MM ANTES DE HORNEAR, SOLO RESINA BASF | POLIESTER AZUL 452 CAL. 0.006" CORTE: 10.5 FT.
ORAL-B LABORATORIES | 115 | KG | 0.007" | AZUL 451 | POLIESTER | .96748009 | 10.5 FT. | SIL. AMERICANO 170ML | F | PMM 7849 | 19.01.2016 00:00:00 | - | - | - | PBT CHORIZOS DADO130 BARRENOS 4 CHORIZOS DELGADOS 21 VUELTAS C/U VEL160-800-690 MAZO DE CHORIZOS C/ EXTENSION P/ ENCOGER AUTOCLAVE 135°C X 10 MIN CAL. NOMINAL EN LINEA 0.0068" ARMAR A DIAMETRO DE 31 MM ANTES DE HORNEAR,FABRICAR SOLO CON RESINA BASF | POLIESTER AZUL 451 CAL. 0.007" CORTE: 10.5 FT.
ORAL-B LABORATORIES | 230 | KG | 0.006" | AZUL 545 | POLIESTER SATINTON | .97121039 | 10.5 FT | 0 | 0 | PMM 7849 | 19.01.2016 00:00:00 | - | - | - | - | POLIESTER SATINTONE AZUL 545 CAL. 0.006" CORTE: 10.5 FT
ORAL-B LABORATORIES | 115 | KG | 0.006" | LILA 546 | POLIESTER SATINTONE | .97121042 | 10.5 FT | 0 | 0 | PMM 7849 | 19.01.2016 00:00:00 | - | - | - | - | POLIESTER SATINTONE LILA 546 CAL. 0.006" CORTE: 10.5 FT
ORAL-B LABORATORIES | 510 | KG | 0.007" | VERDE 854 | NYLON 6.12 | .60880072 | 36 MM | SIL. AMERICANO 25ML | T | PMM 7850 | 19.01.2016 00:00:00 | - | - | - | TOLERANCIA CALIBRE PROMEDIO: +/- 0.00021 PULG. CALIBRACION EN MICROMETRO / FORRO SOLO CON FUNDA | NYLON 6.12 VERDE 854 CAL. 0.007" CORTE: 36 MM
ORAL-B LABORATORIES | 170 | KG | 0.008" | AZUL INDICATOR | NYLON 6.12 | .60880498 | 1 1/4" | SIL. AMERICANO 25ML | T | PMM 7850 | 19.01.2016 00:00:00 | - | - | - | TOLERANCIA CALIBRE PROMEDIO: +/- 0.00024 PULG CALIBRACION EN MICROMETRO CTES DE 50 HILOS /FORRO SOLO FUNDA | NYLON 6.12 AZUL INDICATOR CAL. 0.008" CORTE: 1 1/4"
ORAL-B LABORATORIES | 170 | KG | 0.007" | AZUL INDICATOR | NYLON 6.12 | .60880499 | 1 1/8" | SIL. AMERICANO 25ML | T | PMM 7850 | 19.01.2016 00:00:00 | - | - | - | TOLERANCIA CALIBRE PROMEDIO: +/- 0.00021 PULGCALIBRACION EN MICROMETRO CTES DE 50 HILOS /FORRO SOLO FUNDA | NYLON 6.12 AZUL INDICATOR CAL. 0.007" CORTE: 1 1/8"
ORAL-B LABORATORIES | 85 | KG | 0.006" | AZUL INDICATOR | NYLON 6.12 | .60880501 | 1 7/64" | SIL. AMERICANO 20ML | T | PMM 7850 | 19.01.2016 00:00:00 | - | - | 35gr AZUL2 3lts ACIDO REC 6/1 | TOLERANCIA CALIBRE PROMEDIO: +/- 0.00018 PULG. CALIBRACION EN MICROMETRO CTES DE 50 HILOS /FORRO SOLO FUNDA | NYLON 6.12 AZUL INDICATOR CAL. 0.006" CORTE: 1 7/64"
ORAL-B LABORATORIES | 85 | KG | 0.008" | AZUL 349 | NYLON 6.12 | .92202017 | 32 MM | SIL. AME. 25 ML | F | PMM 7850 | 19.01.2016 00:00:00 | - | - | - | TOLERANCIA CALIBRE PROMEDIO: +/- 0.00024 PULG TOL. CAL. IND. +/- 0.0006", DIAMETRO DE MAZO 50 +/- 2 MM (2"), FORRO SOLO FUNDA DE P.E. 7.5 A 7.8 CM, EN CAJAS DE 10 LBS. VEL. 150-690-590 | NYLON 6.12 AZUL 349 CAL. 0.008" CORTE: 32 MM
ORAL-B LABORATORIES | 170 | KG | 0.008" | AZUL 367 | NYLON 6.12 | .97400713 | 34 MM | 0 | 0 | PMM 7851 | 19.01.2016 00:00:00 | - | - | - | - | NYLON 6.12 AZUL 367 CAL. 0.008" CORTE: 34 MM
ORAL-B LABORATORIES | 170 | KG | 0.009" | AZUL 367 | NYLON 6.12 | .97400722 | 34 MM | 0 | 0 | PMM 7851 | 19.01.2016 00:00:00 | - | - | - | - | NYLON 6.12 AZUL 367 CAL. 0.009" CORTE: 34 MM
ORAL-B LABORATORIES | 85 | KG | 0.007" | AZUL 838 | NYLON 6.12 | .97400727 | 32 MM | 0 | 0 | PMM 7851 | 19.01.2016 00:00:00 | - | - | - | - | NYLON 6.12 AZUL 838 CAL. 0.007" CORTE: 32 MM
ORAL-B LABORATORIES | 170 | KG | 0.007" | AZUL 169 | NYLON 6.12 | .97400728 | 32 MM | 0 | 0 | PMM 7851 | 19.01.2016 00:00:00 | - | - | - | - | NYLON 6.12 AZUL 169 CAL. 0.007" CORTE: 32 MM
ORAL-B LABORATORIES | 85 | KG | 0.007" | AZUL 839 | NYLON 6.12 | .97400729 | 32 MM | 0 | 0 | PMM 7851 | 19.01.2016 00:00:00 | - | - | - | - | NYLON 6.12 AZUL 839 CAL. 0.007" CORTE: 32 MM
ORAL-B LABORATORIES | 85 | KG | 0.007" | AZUL 976 | NYLON 6.12 | .99761613 | 32 MM | SIL. AMERICANO 25ML | T | PMM 7851 | 19.01.2016 00:00:00 | - | - | - | TOLERANCIA CALIBRE PROMEDIO: +/- 0.00021 PULG CALIBRACION EN MICROMETRO, FORRO SOLO FUNDA P.E. 7.6 A 7.8 CM., DIAMETRO DE MAZO 50 +/- 2 MM EN CAJAS DE 10 LBS. | NYLON 6.12 AZUL 976 CAL. 0.007" CORTE: 32 MM
DUSTY STRINGS | 50 | LB | 0.050" | NATURAL | NYLON 6.12 | E0102003 | 52.5" | LUBAN | S | PMM 7852 | 04.02.2016 00:00:00 | - | - | - | CON POLEAS DE 13" EN 1° Y 2° TREN, R.O. 4.3, FAB. MAZOS DELGADOS, TEMPLAR EN AUTOCLAVE A 135° C X 10 MIN. CON TINA PASAR EL FILAMENTO UN SOLO VIAJE, NUMERAR MAZOS, OVALIDAD MAX. 0.0015" MARCAR EN LOS N6.12S-B UNA LINEA Y EN OTRA EL N° DE MAZO | NYLON 6.12 "S" - B NATURAL CAL. 0.050" CORTE: 52.5"
INDUSTRIAL BRUSH CORP. | 1000 | LB | 0.010" | NEGRO 921 | NYLON 6.6 | -8244128 | EN MAZO | LUBAN 100% | 0 | PMM 7853 | 04.02.2016 00:00:00 | RIZADO | - | - | RIZ 6.5-O AMP. 0.018" ENG. "D80", DIAM. MAZO 2 1/4 A 2 3/8", FORRO CON PELICULA ESTIRABLE, LARGO DE CORTE 54" | NYLON 6.6 RIZADO NEGRO 921 CAL. 0.010" EN MAZO
INTERPLAST, S.A | 300 | KG | 0.003" | NATURAL | NYLON 6 | E0038001 | 13 MM | 0 | 0 | PMM 7854 | 05.02.2016 00:00:00 | - | - | - | - | NYLON 6 NATURAL CAL. 0.003" CORTE: 13 MM
PLASTICOS PLASA DE GUADALAJARA, S.A. DE C.V. | 92.5 | KG | 0.0025" | NEGRO 925 | NYLON 6.12 | NP1 | 1 3/4" | 0 | 0 | PMM 7855 | 01.03.2016 00:00:00 | - | - | - | EN MAZO CHICO DE ALUMINIO, DELGADO Y MAROMEADO (1.05 M DE LARGO Y 45 MM DE DIÁMETRO) | NYLON 6.12 NEGRO 925 CAL. 0.0025" CORTE: 1 3/4"
COSMETICOS INTEGRADOS, S. A. DE C. V. | 100 | KG | 0.017" | NATURAL | NYLON 6 | N0025012 | 52 MM | 0 | 0 | PMM 7856 | 04.02.2016 00:00:00 | - | - | - | - | NYLON 6 NATURAL CAL.0.017" CORTE:52 MM
COSMETICOS INTEGRADOS, S. A. DE C. V. | 250 | KG | 0.017" | NATURAL | NYLON 6 | N0025012 | 52 MM | 0 | 0 | PMM 7856 | 12.02.2016 00:00:00 | - | - | - | - | NYLON 6 NATURAL CAL.0.017" CORTE:52 MM
0 | 1.6 | KG | 0.040" | ABRASIVO | NYLON 6.12 | N0544001 | EN MAZO | 0 | 0 | PMM 7857 | 18.01.2016 00:00:00 | - | - | - | - | NYLON 6.12 ABRASIVO CAL.0.040" CORTE:EN MAZO

## Hoja1
Nombre del Cliente | Cantidad_Kg | Unidad_Original | Calibre | Color | Material | Resina | Clave | Corte | Lubricante | Orientación | No pedido | Fecha Entrega | ESP_SAE | Rizado | Perfil | Aditivos | Tipo de Mazo | Bastón_Espejo_Tina | Herramental | Fabricar | Temple | Horno | Teñido | Enfundado | Esp_Carretes
González Martínez María Luisa | 1.6 | 0 | 0.040 pulg |  | Nylon 6.12 Abrasivo | Fabricar con resinas DuPont, | N0544001 | Mazo |  | N.A. | PMM 7857 | 2016-01-18 | -
Oral-B Laboratories | 840 | 0 | 0.1778 mm (0.007 pulg) | Azul Indicator | Nylon 6.12 | Fabricar sólo con resina de Dupont, | .96630844 | Chorizo | Silicón americano 20 ml. por 19 lts. de agua, Para la preparación del lubricante: utilizar 70% de agua destilada y 30% de agua filtrada. Peinar mazos delgados., | T | PMM 7848 | 2016-01-19 | CTS 65 HILOS PARA TEÑIR EMB. ITAL. DIAMETRO MAZO 31 +/- 0.5 MM GROSOR SELLADO 1.10+/- 0.5 MM LONGITUD 3048 +/-152 MM FUNDA 71 MM SIN FRANJA DADO 130 B FAB. CHORIZOS DE 7 VUELTAS CON 7 CTS TEMP. PEINADO Y LUB. STD ARMAR A DIAMETRO 31MM ANTES HORNEAR |  |  |  |  | Bastón 3 mm - 5 mm, Espejo 50 cm, | Dado de 177 ó 195 barrenos, 25 mallas de 100 mesh, | Embobinar en carretes de 59 hilos (dado de 177 barrenos) ó de 65 hilos (dado de 195 barrenos). Inspección en proceso de calibre: Medir con micrómetro. Calibrar con nominal de 0.1750 mm. (0.00689") Inspección final de calibre: Medir con láser. Calibrar con |  |  | Teñir en línea. Utilizar fórmula de teñido de acuerdo a la AV. 149 Fabricar 10 chorizos delgados de 6 vueltas con 7 carretes de 65 hilos, ó de 7 vueltas con 6 carretes de 65 hilos. O fabricar 12 chorizos delgados de 5 vueltas con 8 carretes de 59 hilos (d | Grosor del sellado: 1.10 +/- 0.5 mm Longitud del mazo: 3048 +/- 152 mm Ancho de la funda: 71 mm, sin franja. Calibre: 0.004", | Embobinadoras italianas, 5.5, 10. Polea de entrada en H, polea de salida en V., 51 min, 4, H&K Negro Alemán,
Oral-B Laboratories | 340 | 0 | 0.1524 mm (0.006 pulg) | Natural | PBT Satintone | Para preparar 1 kg de material, utilizar 800 g de Poliéster PBT y 200 g de Masterbatch con caolín PBT COMPR-20. Se puede utilizar resina Ultradur B4500 o Crastin., | .96630845 | Chorizo | Silicón americano 650 ml. por 19 lts. de agua, Peinar mazos delgados, | (F) | PMM 7848 | 2016-01-19 | 200 G MB CAOLIN EN 800 G DE PBT DIAMETRO MAZO: 31 +/- 0.5 MM FUNDA 71 MM FRANJA ROJA GROSOR SELLADO 1.10+/- 0.5 MM LONGITUD: 3048 +/-152 MM DADO 250 B FAB C/ CHORIZOS DE 15 VUELTAS C/U TEMP. PEINADO Y LUB STD ARMAR A DIAMETRO 31MM ANTES HORNEAR |  |  |  | Mazo de chorizos, Con extensión para encoger, | Espejo mínimo 50 cm, | Dado de 250 ó 300 barrenos, 10 mallas de 100 mesh, | Pasar los filamentos por todos los rodillos del 3er. tren. Para dado de 250 barrenos: Fabricar 6 chorizos delgados, 15 vueltas cada uno. Peinar saliendo de la tina de enfriamiento en 26 mechones de 5 hilos y 20 mechones de 6 hilos. Para dado de 300 barren | Autoclave, 135°C / 10 min +/- 0 min, |  |  | Grosor del sellado: 1.10 +/- 0.5 mm Longitud del mazo: 3048 +/- 152 mm Ancho de la funda: 71 mm, con franja roja. Calibre: 0.004",
Oral-B Laboratories | 450 | 0 | 0.1524 mm (0.006 pulg) | Azul 324 | PBT Satintone | Para preparar 1 kg de material, utilizar 800 g de Poliéster PBT y 200 g de Masterbatch con caolín PBT COMPR-20. Se puede utilizar resina Ultradur B4500 o Crastin. Utilizar bolsas nuevas para cada pesada. , Manejar pesadas en botes de plástico. El color su | .96630846 | Chorizo | Silicón americano 650 ml. por 19 lts. de agua, Peinar mazos delgados, | (F) | PMM 7848 | 2016-01-19 | 200 G MB CAOLIN EN 800 G DE PBT DIAMETRO MAZO: 31 +/- 0.5 MM FUNDA 71 MM FRANJA ROJA GROSOR SELLADO 1.10+/- 0.5 MM LONGITUD: 3048 +/-152 MM DADO 250 B FAB C/ CHORIZOS DE 15 VUELTAS C/U TEMP. PEINADO Y LUB STD ARMAR A DIAMETRO 31MM ANTES HORNEAR |  |  |  | Mazo de chorizos, Con extensión para encoger, | Bastón 1 cm, Espejo mínimo 50 cm, | Dado de 250 ó 300 barrenos, 10 mallas de 100 mesh, | Pasar los filamentos por todos los rodillos del 3er. tren. Orientar en vapor. Enumerar todos los mazos. Para dado de 250 barrenos: Fabricar 6 chorizos delgados, 15 vueltas cada uno. Peinar saliendo de la tina de enfriamiento en 26 mechones de 5 hilos y 2 | Autoclave, 135°C / 10 min +/- 0 min, |  |  | Grosor del sellado: 1.10 +/- 0.5 mm Longitud del mazo: 3048 +/- 152 mm Ancho de la funda: 71 mm, con franja roja. Calibre: 0.004",
Oral-B Laboratories | 340 | 0 | 0.1524 mm (0.006 pulg) | Azul 323 | PBT Satintone | Para preparar 1 kg de material, utilizar 800 g de Poliéster PBT y 200 g de Masterbatch con caolín PBT COMPR-20. Se puede utilizar resina Ultradur B4500 o Crastin., | .96747988 | Chorizo | Silicón americano 650 ml. por 19 lts. de agua, Peinar mazos delgados, | (F) | PMM 7848 | 2016-01-19 | PBT CAOLIN CHORIZOS DADO 250 BARRENOS 4 CHORIZOS DELGADOS 15 VUELTAS C/U VEL. 160-800-690 MAZO DE CHORIZOS C/EXT. P/ENCOGER, AUTOCLAVE 135°C X10MIN CAL. NOMINAL EN LINEA 0.0058" ARMAR A DIAMETRO 31 MM ANTES DE HORNEAR 80% PBT+20% MB CAOLIN |  |  |  | Mazo de chorizos, Con extensión para encoger, | Espejo mínimo 50 cm, | Dado de 250 ó 300 barrenos, 10 mallas de 100 mesh, | Pasar los filamentos por todos los rodillos del 3er. tren. Para dado de 250 barrenos: Fabricar 6 chorizos delgados, 15 vueltas cada uno. Peinar saliendo de la tina de enfriamiento en 26 mechones de 5 hilos y 20 mechones de 6 hilos. Para dado de 300 barren | Autoclave, 135°C / 10 min +/- 0 min, |  |  | Grosor del sellado: 1.10 +/- 0.5 mm Longitud del mazo: 3048 +/- 152 mm Ancho de la funda: 71 mm, con franja roja. Calibre: 0.004",
Oral-B Laboratories | 75 | 0 | 0.1524 mm (0.006 pulg) | Verde 321 | PBT Satintone AB | Poliéster PBT y Caolín. Utilizar únicamente resina Ultradur B4500., Para preparar 1 kg de material, utilizar 800 g de Poliéster PBT, 75 g de Masterbatch Antimicrobial B-7000 PBT "ARX V 13/282 AM-PBT" y 125 g Masterbatch con caolín PBT COMPR-20., | .96747998 | Chorizo | Silicón americano 650 ml. por 19 lts. de agua, Peinar mazos delgados, | (F) | PMM 7848 | 2016-01-19 | AB, PBT CAOLIN CHORIZOS DADO DE 250 B, P/ 1KG UTILIZAR 80% DE PBT 12.5% MB CAOLIN 7.5% MB AB 7000, 4 CH DE 15 VUELTAS VEL 160-800-690 MAZO CHORIZOS C/EXT. P/ENC. AUTOCLAVE 135°C X10 MIN CAL. NOM. LINEA 0.0058" DIAMETRO31MM ANTES HORNEAR SOLO BASF |  |  | Para preparar 1 kg de material, utilizar 800 g de Poliéster PBT, 75 g de Masterbatch Antimicrobial B-7000 PBT "ARX V 13/282 AM-PBT" y 125 g Masterbatch con caolín PBT COMPR-20., | Mazo de chorizos, Con extensión para encoger, | Espejo mínimo 50 cm, | Dado de 250 ó 300 barrenos, 10 mallas de 100 mesh, | Pasar los filamentos por todos los rodillos del 3er. tren. Para dado de 250 barrenos: Fabricar 6 chorizos delgados, 15 vueltas cada uno. Peinar saliendo de la tina de enfriamiento en 26 mechones de 5 hilos y 20 mechones de 6 hilos. Para dado de 300 barren | Autoclave, 135°C / 10 min +/- 0 min, |  |  | Grosor del sellado: 1.10 +/- 0.5 mm Longitud del mazo: 3048 +/- 152 mm Ancho de la funda: 71 mm, con franja roja. Calibre: 0.004",
Oral-B Laboratories | 340 | 0 | 0.1524 mm (0.006 pulg) | Verde 734 | PBT Satintone | Para preparar 1 kg de material, utilizar 800 g de Poliéster PBT y 200 g de Masterbatch con caolín PBT COMPR-20. Se puede utilizar resina Ultradur B4500 o Crastin., | .96748002 | Chorizo | Silicón americano 650 ml. por 19 lts. de agua, Peinar mazos delgados, | (F) | PMM 7848 | 2016-01-19 | PBT CAOLIN CHORIZOS DADO 250 BARRENOS 4 CHORIZOS DELGADOS 15 VUELTAS C/U VEL. 160-800-690 MAZO DE CHORIZOS C/EXT. P/ENCOGER, AUTOCLAVE 135°C X10MIN CAL. NOMINAL EN LINEA 0.0058" ARMAR A DIAMETRO 31 MM ANTES DE HORNEAR 80% PBT+20% MB CAOLIN |  |  |  | Mazo de chorizos, Con extensión para encoger, | Espejo mínimo 50 cm, | Dado de 250 ó 300 barrenos, 10 mallas de 100 mesh, | Pasar los filamentos por todos los rodillos del 3er. tren. Para dado de 250 barrenos: Fabricar 6 chorizos delgados, 15 vueltas cada uno. Peinar saliendo de la tina de enfriamiento en 26 mechones de 5 hilos y 20 mechones de 6 hilos. Para dado de 300 barren | Autoclave, 135°C / 10 min +/- 0 min, |  |  | Grosor del sellado: 1.10 +/- 0.5 mm Longitud del mazo: 3048 +/- 152 mm Ancho de la funda: 71 mm, con franja roja. Calibre: 0.004",
Oral-B Laboratories | 225 | 0 | 0.1524 mm (0.006 pulg) | Natural 396 | Polyester PBT | Utilizar únicamente resina Ultradur B4500., Sin Caolin, | .96748005 | Chorizo | Silicón americano 170 ml por 19 lts de agua, Para la preparación del lubricante: utilizar 70% de agua destilada y 30% de agua filtrada. Peinar mazos delgados., | (F) | PMM 7849 | 2016-01-19 | PBT CHORIZOS DADO 250 BARRENOS FABRICAR 4 CHORIZOS DELGADOS 15 VUELTAS C/U VEL160-800-690 MAZO DE CHORIZOS C/ EXTENSION P/ ENCOGER AUTOCLAVE 135°C X 10 MIN CAL. NOMINAL EN LINEA 0.0058" ARMAR A DIAMETRO DE 31 MM ANTES DE HORNEAR, SOLO RESINA BASF |  |  | Sin Caolin, | Mazo de chorizos, Con extensión para encoger, | Espejo mínimo 50 cm, | Dado de 250 ó 300 barrenos, 10 mallas de 100 mesh, | Pasar los filamentos por todos los rodillos del 3er. tren. Para dado de 250 barrenos: Fabricar 6 chorizos delgados, 15 vueltas cada uno. Peinar saliendo de la tina de enfriamiento en 26 mechones de 5 hilos y 20 mechones de 6 hilos. Para dado de 300 barren | Autoclave, 135°C / 10 min +/- 0 min, |  |  | Grosor del sellado: 1.10 +/- 0.5 mm Longitud del mazo: 3048 +/- 152 mm Ancho de la funda: 71 mm, con franja roja. Calibre: 0.004",
Oral-B Laboratories | 75 | 0 | 0.1778 mm (0.007 pulg) | Natural 396 | Polyester PBT | Utilizar únicamente resina Ultradur B4500., Sin Caolin, | .96748006 | Chorizo | Silicón americano 170 ml por 19 lts de agua, Para la preparación del lubricante: utilizar 70% de agua destilada y 30% de agua filtrada. Peinar mazos delgados., | (F) | PMM 7849 | 2016-01-19 | PBT CHORIZOS DADO130 BARRENOS 4 CHORIZOS DELGADOS 21 VUELTAS C/U VEL160-800-690 MAZO DE CHORIZOS C/ EXTENSION P/ ENCOGER AUTOCLAVE 135°C X 10 MIN CAL. NOMINAL EN LINEA 0.0068" ARMAR A DIAMETRO DE 31 MM ANTES DE HORNEAR, FABRICAR SOLO CON RESINA BASF |  |  | Sin Caolin, | Mazo de chorizos, Con extensión para encoger, | Espejo mínimo 50 cm, | Dado de 250 barrenos, 10 mallas de 100 mesh, | Pasar los filamentos por todos los rodillos del 3er. tren. Fabricar 6 chorizos delgados de 10 vueltas cada uno. Peinar saliendo de la tina de enfriamiento en 26 mechones de 5 hilos y 20 mechones de 6 hilos. Inspección en proceso de calibre: Calibrar con n | Autoclave, 135°C / 10 min +/- 0 min, |  |  | Grosor del sellado: 1.10 +/- 0.5 mm Longitud del mazo: 3048 +/- 152 mm Ancho de la funda: 71 mm, sin franja. Calibre: 0.004",
Oral-B Laboratories | 115 | 0 | 0.1524 mm (0.006 pulg) | Azul 452 | Polyester PBT | Utilizar únicamente resina Ultradur B4500., Sin Caolin, | .96748007 | Chorizo | Silicón americano 170 ml por 19 lts de agua, Para la preparación del lubricante: utilizar 70% de agua destilada y 30% de agua filtrada. Peinar mazos delgados., | (F) | PMM 7849 | 2016-01-19 | PBT CHORIZOS DADO 250 BARRENOS FABRICAR 4 CHORIZOS DELGADOS 15 VUELTAS C/U VEL160-800-690 MAZO DE CHORIZOS C/ EXTENSION P/ ENCOGER AUTOCLAVE 135°C X 10 MIN CAL. NOMINAL EN LINEA 0.0058" ARMAR A DIAMETRO DE 31 MM ANTES DE HORNEAR, SOLO RESINA BASF |  |  | Sin Caolin, | Mazo de chorizos, Con extensión para encoger, | Espejo mínimo 50 cm, | Dado de 250 ó 300 barrenos, 10 mallas de 100 mesh, | Pasar los filamentos por todos los rodillos del 3er. tren. Para dado de 250 barrenos: Fabricar 6 chorizos delgados, 15 vueltas cada uno. Peinar saliendo de la tina de enfriamiento en 26 mechones de 5 hilos y 20 mechones de 6 hilos. Para dado de 300 barren | Autoclave, 135°C / 10 min +/- 0 min, |  |  | Grosor del sellado: 1.10 +/- 0.5 mm Longitud del mazo: 3048 +/- 152 mm Ancho de la funda: 71 mm, con franja roja. Calibre: 0.004",
Oral-B Laboratories | 115 | 0 | 0.1778 mm (0.007 pulg) | Azul 451 | Polyester PBT | Utilizar únicamente resina Ultradur B4500., Sin Caolin, | .96748009 | Chorizo | Silicón americano 170 ml por 19 lts de agua, Para la preparación del lubricante: utilizar 70% de agua destilada y 30% de agua filtrada. Peinar mazos delgados., | (F) | PMM 7849 | 2016-01-19 | PBT CHORIZOS DADO130 BARRENOS 4 CHORIZOS DELGADOS 21 VUELTAS C/U VEL160-800-690 MAZO DE CHORIZOS C/ EXTENSION P/ ENCOGER AUTOCLAVE 135°C X 10 MIN CAL. NOMINAL EN LINEA 0.0068" ARMAR A DIAMETRO DE 31 MM ANTES DE HORNEAR,FABRICAR SOLO CON RESINA BASF |  |  | Sin Caolin, | Mazo de chorizos, Con extensión para encoger, | Espejo mínimo 50 cm, | Dado de 250 barrenos, 10 mallas de 100 mesh, | Pasar los filamentos por todos los rodillos del 3er. tren. Fabricar 6 chorizos delgados de 10 vueltas cada uno. Peinar saliendo de la tina de enfriamiento en 26 mechones de 5 hilos y 20 mechones de 6 hilos. Inspección en proceso de calibre: Calibrar con n | Autoclave, 135°C / 10 min +/- 0 min, |  |  | Grosor del sellado: 1.10 +/- 0.5 mm Longitud del mazo: 3048 +/- 152 mm Ancho de la funda: 71 mm, sin franja. Calibre: 0.004",
Oral-B Laboratories | 230 | 0 | 0.1524 mm (0.006 pulg) | Azul 545 | PBT Satintone | Para preparar 1 kg de material, utilizar 800 g de Poliéster PBT y 200 g de Masterbatch con caolín PBT COMPR-20. Se puede utilizar resina Ultradur B4500 o Crastin., | .97121039 | Chorizo | Silicón americano 650 ml. por 19 lts. de agua, Peinar mazos delgados, | (F) | PMM 7849 | 2016-01-19 | - |  |  |  | Mazo de chorizos, Con extensión para encoger, | Bastón 1 cm, Espejo 50 cm, | Dado de 300 barrenos, 10 mallas de 100 mesh, | Pasar los filamentos por todos los rodillos del 3er. tren. Para dado de 300 barrenos: Fabricar 6 chorizos delgados, 13 vueltas cada uno. Peinar saliendo de la tina de enfriamiento en 24 mechones de 7 hilos y 22 mechones de 6 hilos. Inspección en proceso d | Autoclave, 135°C / 10 min +/- 0 min, | 80°C / 1 hr (carga de 10 mazos), |  | Grosor del sellado: 1.10 +/- 0.5 mm Longitud del mazo: 3048 +/- 152 mm Ancho de la funda: 71 mm, con franja roja. Calibre: 0.004",
Oral-B Laboratories | 115 | 0 | 0.1524 mm (0.006 pulg) | Lila 546 | PBT Satintone | Para preparar 1 kg de material, utilizar 800 g de Poliéster PBT y 200 g de Masterbatch con caolín PBT COMPR-20. Se puede utilizar resina Ultradur B4500 o Crastin., | .97121042 | Chorizo | Silicón americano 650 ml. por 19 lts. de agua, Peinar mazos delgados, | (F) | PMM 7849 | 2016-01-19 | - |  |  |  | Mazo de chorizos, Con extensión para encoger, | Bastón 1 cm, Espejo 50 cm, | Dado de 300 barrenos, 10 mallas de 100 mesh, | Pasar los filamentos por todos los rodillos del 3er. tren. Para dado de 300 barrenos: Fabricar 6 chorizos delgados, 13 vueltas cada uno. Peinar saliendo de la tina de enfriamiento en 24 mechones de 7 hilos y 22 mechones de 6 hilos. Inspección en proceso d | Autoclave, 135°C / 10 min +/- 0 min, | 80°C / 1 hr (carga de 10 mazos), |  | Grosor del sellado: 1.10 +/- 0.5 mm Longitud del mazo: 3048 +/- 152 mm Ancho de la funda: 71 mm, con franja roja. Calibre: 0.004",
Oral-B Laboratories | 510 | 0 | 0.178 mm (0.007 pulg) | Verde 854 | Nylon 6.12 | Cambia con temperaturas de extrusión y templado. En extrusión: Con temperaturas bajas se hace un tono claro o amarillento. Con temperaturas altas se hace un tono fuerte o azulado. En templado: Se hace un tono más amarillento., | .60880072 | 36 mm | Silicón americano 25 ml por 19 lts de agua, | T | PMM 7850 | 2016-01-19 | TOLERANCIA CALIBRE PROMEDIO: +/- 0.00021 PULG. CALIBRACION EN MICROMETRO / FORRO SOLO CON FUNDA |  |  |  |  | Bastón 3 mm - 5 mm, Espejo 50 cm, | Dado de 130 ó 177 barrenos, 25 mallas de 100 mesh, | Inspección en proceso de calibre: Medir con micrómetro. Calibrar en mm con nominal de 0.175 mm Inspección final de calibre: Medir con láser. Calibrar en mm con nominal de 0.178 mm (0.007 pulg), | Vapor, mínimo 90°C / 120 min +/- 10 min, |  |  | Forrar sólo con funda de polietileno de 7.5 a 7.8 cm.,
Oral-B Laboratories | 170 | 0 | 0.203 mm (0.008 pulg) | Azul Indicator | Nylon 6.12 | Fabricar con resinas DuPont (Zytel FG 158), | .60880498 | 1 1/4 pulg | Silicón americano 18 ml por 19 lts de agua, DESPUÉS DEL TEMPLADO Y PEINADO (ANTES DE LUBRICAR), DEJAR SECAR EL MATERIAL MÍNIMO 12 HORAS. YA SECO, LUBRICAR. Cada mazo se sumergirá dentro de la solución de lubricante durante 3 min. Después peinar el materi | T | PMM 7850 | 2016-01-19 | TOLERANCIA CALIBRE PROMEDIO: +/- 0.00024 PULG CALIBRACION EN MICROMETRO CTES DE 50 HILOS /FORRO SOLO FUNDA |  |  |  |  | Bastón 3 mm - 5 mm, Espejo 50 cm, | Dado de 130 ó 177 barrenos, 25 mallas de 100 mesh, | Inspección en proceso de calibre: Medir con micrómetro. Calibrar en mm con nominal de 0.200 mm Inspección final de calibre: Medir con láser. Calibrar en mm con nominal de 0.203 mm (0.008 pulg) Embobinar en carretes., |  |  | Teñir en línea. Utilizar fórmula de teñido de acuerdo a la AV. 149, | Forrar sólo con funda de polietileno de 7.5 a 7.8 cm., | Embobinadoras italianas, 5.5, 10. Polea de entrada en H, polea de salida en V., 1 hr, 4, Crellin Natural,
Oral-B Laboratories | 170 | 0 | 0.178 mm (0.007 pulg) | Azul Indicator | Nylon 6.12 | Fabricar con resinas DuPont (Zytel FG 158), | .60880499 | 1 1/8 pulg | Silicón americano 18 ml por 19 lts de agua, DESPUÉS DEL TEMPLADO Y PEINADO (ANTES DE LUBRICAR), DEJAR SECAR EL MATERIAL MÍNIMO 12 HORAS. YA SECO, LUBRICAR. Cada mazo se sumergirá dentro de la solución de lubricante durante 3 min. Después peinar el materi | T | PMM 7850 | 2016-01-19 | TOLERANCIA CALIBRE PROMEDIO: +/- 0.00021 PULGCALIBRACION EN MICROMETRO CTES DE 50 HILOS /FORRO SOLO FUNDA |  |  |  |  | Bastón 3 mm - 5 mm, Espejo 50 cm, | Dado de 130 ó 177 barrenos, 25 mallas de 100 mesh, | Inspección en proceso de calibre: Medir con micrómetro. Calibrar en mm con nominal de 0.175 mm Inspección final de calibre: Medir con láser. Calibrar en mm con nominal de 0.178 mm (0.007 pulg) Embobinar en carretes., |  |  | Teñir en línea. Utilizar fórmula de teñido de acuerdo a la AV. 149. Embobinado en mazo normal (AL-60)., | Forrar sólo con funda de polietileno de 7.5 a 7.8 cm., | Embobinadoras italianas, 5.5, 10. Polea de entrada en H, polea de salida en V., 51 min, 4, Crellin Natural,
Oral-B Laboratories | 85 | 0 | 0.152 mm (0.006 pulg) | Azul Indicator | Nylon 6.12 | Fabricar con resinas DuPont (Zytel FG 158), | .60880501 | 1 7/64 pulg | Silicón americano 15 ml por 19 lts de agua, DESPUÉS DEL TEMPLADO Y PEINADO (ANTES DE LUBRICAR), DEJAR SECAR EL MATERIAL MÍNIMO 12 HORAS. YA SECO, LUBRICAR. Cada mazo se sumergirá dentro de la solución de lubricante durante 3 min. Después peinar el materi | T | PMM 7850 | 2016-01-19 | TOLERANCIA CALIBRE PROMEDIO: +/- 0.00018 PULG. CALIBRACION EN MICROMETRO CTES DE 50 HILOS /FORRO SOLO FUNDA |  |  |  |  | Bastón 3 mm - 5 mm, Espejo 50 cm, | Dado de 215 barrenos, 25 mallas de 100 mesh, | Inspección en proceso de calibre: Medir con micrómetro. Calibrar en mm con nominal de 0.149 mm Inspección final de calibre: Medir con láser. Calibrar en mm con nominal de 0.152 mm (0.006 pulg) Embobinar en carretes., |  |  | Teñir en línea. Utilizar fórmula de teñido de acuerdo a la AV. 149, | Forrar sólo con funda de polietileno de 7.5 a 7.8 cm., | Embobinadoras italianas, 5.5, 10. Polea de entrada en H, polea de salida en V., 1 hr, 4, Crellin Natural,
Oral-B Laboratories | 85 | 0 | 0.203 mm (0.008 pulg) | Azul 349 | Nylon 6.12 |  | .92202017 | 32 mm | Silicón americano 25 ml por 19 lts de agua, | (F) | PMM 7850 | 2016-01-19 | TOLERANCIA CALIBRE PROMEDIO: +/- 0.00024 PULG TOL. CAL. IND. +/- 0.0006", DIAMETRO DE MAZO 50 +/- 2 MM (2"), FORRO SOLO FUNDA DE P.E. 7.5 A 7.8 CM, EN CAJAS DE 10 LBS. VEL. 150-690-590 |  |  |  |  | Bastón 3 mm - 5 mm, Espejo 50 cm, | Dado de 130 ó 177 barrenos, 25 mallas de 100 mesh, | Pasar los filamentos por todos los rodillos del 3er. tren Inspección en proceso de calibre: Medir con micrómetro. Calibrar en mm con nominal de 0.200 mm Inspección final de calibre: Medir con láser. Calibrar en mm con nominal de 0.203 mm (0.008 pulg), | Vapor, mínimo 90°C / 120 min +/- 10 min, |  |  | Forrar sólo con funda de polietileno de 7.5 a 7.8 cm.,
Oral-B Laboratories | 170 | 0 | 0.203 mm (0.008 pulg) | Azul 367 | Nylon 6.12 |  | .97400713 | 34 mm | Silicón americano 28 ml por 19 lts de agua, | (F) | PMM 7851 | 2016-01-19 | - |  |  |  |  | Bastón 3 mm - 5 mm, Espejo 50 cm, | Dado de 177 barrenos, 25 mallas de 100 mesh, | Pasar los filamentos por todos los rodillos del 3er. tren. Medir calibre con equipo láser directo (sin ajuste)., | Vapor, 90°C / 2hrs, |  |  | Forrar sólo con funda de polietileno de 7.5 a 7.8 cm.,
Oral-B Laboratories | 170 | 0 | 0.229 mm (0.009 pulg) | Azul 367 | Nylon 6.12 |  | .97400722 | 34 mm | Silicón americano 35 ml por 19 lts de agua, | (F) | PMM 7851 | 2016-01-19 | - |  |  |  |  | Bastón 3 mm - 5 mm, Espejo 50 cm, | Dado de 110 barrenos, 25 mallas de 100 mesh, | Pasar los filamentos por todos los rodillos del 3er. tren. Medir calibre con equipo láser directo (sin ajuste)., | Vapor, 90°C / 2hrs, |  |  | Forrar sólo con funda de polietileno de 7.5 a 7.8 cm.,
Oral-B Laboratories | 85 | 0 | 0.178 mm (0.007 pulg) | Azul 838 | Nylon 6.12 |  | .97400727 | 32 mm | Silicón americano 27 ml por 19 lts de agua, | (F) | PMM 7851 | 2016-01-19 | - |  |  |  |  | Bastón 3 mm - 5 mm, Espejo 50 cm, | Dado de 177 barrenos, 25 mallas de 100 mesh, | Pasar los filamentos por todos los rodillos del 3er. tren. Medir calibre con equipo láser directo (sin ajuste)., | Vapor, 90°C / 2hrs, |  |  | Forrar sólo con funda de polietileno de 7.5 a 7.8 cm.,
Oral-B Laboratories | 170 | 0 | 0.178 mm (0.007 pulg) | Azul 169 | Nylon 6.12 |  | .97400728 | 32 mm | Silicón americano 27 ml por 19 lts de agua, | (F) | PMM 7851 | 2016-01-19 | - |  |  |  |  | Bastón 3 mm - 5 mm, Espejo 50 cm, | Dado de 177 barrenos, 25 mallas de 100 mesh, | Pasar los filamentos por todos los rodillos del 3er. tren. Medir calibre con equipo láser directo (sin ajuste)., | Vapor, 90°C / 2hrs, |  |  | Forrar sólo con funda de polietileno de 7.5 a 7.8 cm.,
Oral-B Laboratories | 85 | 0 | 0.178 mm (0.007 pulg) | Azul 839 | Nylon 6.12 |  | .97400729 | 32 mm | Silicón americano 27 ml por 19 lts de agua, | (F) | PMM 7851 | 2016-01-19 | - |  |  |  |  | Bastón 3 mm - 5 mm, Espejo 50 cm, | Dado de 130 barrenos, 25 mallas de 100 mesh, | Pasar los filamentos por todos los rodillos del 3er. tren. Medir calibre con equipo láser directo (sin ajuste)., | Vapor, 90°C / 2hrs, |  |  | Forrar sólo con funda de polietileno de 7.5 a 7.8 cm.,
Oral-B Laboratories | 85 | 0 | 0.178 mm (0.007 pulg) | Azul 976 | Nylon 6.12 |  | .99761613 | 32 mm | Silicón americano 25 ml por 19 lts de agua, | T | PMM 7851 | 2016-01-19 | TOLERANCIA CALIBRE PROMEDIO: +/- 0.00021 PULG CALIBRACION EN MICROMETRO, FORRO SOLO FUNDA P.E. 7.6 A 7.8 CM., DIAMETRO DE MAZO 50 +/- 2 MM EN CAJAS DE 10 LBS. |  |  |  |  | Bastón 3 mm - 5 mm, Espejo 50 cm, | Dado de 130 ó 177 barrenos, 25 mallas de 100 mesh, | Avisar al departamento de Aseguramiento de Calidad cuando se esté fabricando. Inspección en proceso de calibre: Medir con micrómetro. Calibrar en mm con nominal de 0.175 mm Inspección final de calibre: Medir con láser. Calibrar en mm con nominal de 0.178 | Vapor, mínimo 90°C / 120 min +/- 10 min, |  |  | Forrar sólo con funda de polietileno de 7.5 a 7.8 cm.,
Dusty Strings | 22.7 | 30 | 0.050 pulg | Natural | Nylon 6.12 S - B | Usar resina Vestamid D16 como primera opción, | E0102003 | 52.5 pulg | Lubán 100%, | S | PMM 7852 | 2016-02-04 | Dado 2 x 0.156" como primera opción, 25 mallas de 100 mesh,Bastón 7 cm, Espejo 35 cm, Utilizar agua caliente en la tina de doble viaje, los filamentos sólo deben dar un viaje (por arriba).,Mazos delgados.Temple en Autoclave, 135ºC /10 min,Numerar mazos desde extrusión. Tiempo de embobinado: 9 min. Realizar ensayos de tensión. Fuerza mínima de ruptura: 28 kg. Realizar pruebas a un hilo de adentro y un hilo de afuera del mazo cada 5 mazos después de templado. Cuidar que el maMARCAR EN LOS N6.12S-B UNA LINEA Y EN OTRA EL N° DE MAZO |  |  |  | Mazo normal, | Bastón 7 cm, Espejo 35 cm, Utilizar agua caliente en la tina de doble viaje, los filamentos sólo deben dar un viaje (por arriba)., | Dado 2 x 0.156" como primera opción, 25 mallas de 100 mesh, | Mazos delgados. Numerar mazos desde extrusión. Tiempo de embobinado: 9 min. Realizar ensayos de tensión. Fuerza mínima de ruptura: 28 kg. Realizar pruebas a un hilo de adentro y un hilo de afuera del mazo cada 5 mazos después de templado. Cuidar que el ma | Autoclave, 135ºC /10 min, | 80ºC 60 min, |  | Forrar con funda de polietileno y papel kraft blanco,
Industrial Brush Corp. | 454 | 525 | 0.010 pulg | Negro 921 | Nylon 6.6 |  | -8244128 | Mazo 55 pulg | Lubán 100%, | (F) | PMM 7853 | 2016-02-04 | RIZ 6.5-O AMP. 0.018" ENG. De 80 Dientes, DIAM. MAZO 2 1/4 A 2 3/8", Forrar sólo con película estirable de polietileno, Dado de 90 barrenos, 10 mallas de 100 mesh, | 6.5, 0.018 pulg, SERIE A80, | Rizado |  | Mazo normal, | Bastón 3 mm - 5 mm, Espejo 50 cm, | Dado de 90 barrenos, 10 mallas de 100 mesh, | Pasar los filamentos por todos los rodillos del 3er. tren, | Agua, Máx. 10°C, | 125°C +/- 5°C / 2hrs, |  | Forrar sólo con película estirable de polietileno,
Cosméticos Integrados, S.A. de C.V. | 100 | 115 | 0.017 pulg | Natural | Nylon 6 |  | N0025012 | 52 mm | Lubán 100%, | S | PMM 7856 | 2016-02-04 | Mazo normal, Con extensión,Dado de 30 barrenos, 25 mallas de 100 mesh, |  |  |  | Mazo normal, Con extensión, |  | Dado de 30 barrenos, 25 mallas de 100 mesh, |  | Agua, mínimo 90°C / 120 min +/- 10 min, | 80°C +/- 5°C / 3hrs, |  | Forrar con funda de polietileno y papel kraft café,
Interplast, S.A. | 300 | 345 | 0.003 pulg | Natural | Nylon 6 |  | E0038001 | 13 mm | Silicón americano 400 ml por 19 lts de agua, 1. Sumergir los mazos durante 3 minutos en la tina con lubricante. 2. Separar el mazo en 2 partes para peinarlo y peinar cada parte con el peine de diente fino. 3. Juntar las 2 partes y peinar para emparejar e | F | PMM 7854 | 2016-02-05 | Mazo chico de aluminio. Se puede utilizar mazo pequeño de aluminio con el objetivo de diferenciar el material de otros con calibres similares.,Dado de 400 barrenos, Utilizar 35 mallas de 100 mesh,Forrar con funda de polietileno y papel kraft café. Usar funda de 66 mm., |  |  |  | Mazo chico de aluminio. Se puede utilizar mazo pequeño de aluminio con el objetivo de diferenciar el material de otros con calibres similares., | Bastón 3 mm - 5 mm, Espejo 50 cm, | Dado de 400 barrenos, Utilizar 35 mallas de 100 mesh, | Fabricar mazos delgados, | Agua, mínimo 90°C / 120 min +/- 10 min, |  |  | Forrar con funda de polietileno y papel kraft café. Usar funda de 66 mm.,
Cosméticos Integrados, S.A. de C.V. | 250 | 285 | 0.017 pulg | Natural | Nylon 6 |  | N0025012 | 52 mm | Lubán 100%, | S | PMM 7856 | 2016-02-12 | Mazo normal, Con extensión,Dado de 30 barrenos, 25 mallas de 100 mesh, |  |  |  | Mazo normal, Con extensión, |  | Dado de 30 barrenos, 25 mallas de 100 mesh, |  | Agua, mínimo 90°C / 120 min +/- 10 min, | 80°C +/- 5°C / 3hrs, |  | Forrar con funda de polietileno y papel kraft café,
Luis Plascencia Plascencia | 92.5 | 110 | 0.0025 pulg | Negro 925 | Nylon 6.12 | El tono cambia con temperaturas de extrusión. Con temperaturas altas se hace un tono más claro (gris). Con temperaturas bajas se hace un tono más oscuro (negro)., | NP1 | 1 3/4 pulg | Silicón americano 650 ml. por 19 lts. de agua, 1. Sumergir los mazos durante 3 minutos en la tina con lubricante. 2. Separar el mazo en 2 partes para peinarlo y peinar cada parte con el peine de diente fino. 3. Juntar las 2 partes y peinar para emparejar | T | PMM 7855 | 2016-03-01 | con horno de Temple en lineaEN MAZO CHICO DE ALUMINIO, Utilizar dado de 440 como 1ra. opción y de 400 como 2da opción., Utilizar 40 mallas de 100 mesh y 2 mallas de 200 mesh,Forrar con funda de polietileno y papel kraft blanco. Usar funda de 66 mm., |  |  |  | Mazo chico de aluminio, | Bastón 3 mm - 5 mm, Espejo 50 cm, | Utilizar dado de 440 como 1ra. opción y de 400 como 2da opción., Utilizar 40 mallas de 100 mesh y 2 mallas de 200 mesh, | Fabricar mazos delgados, | Vapor, mínimo 90°C / 120 min +/- 10 min, |  |  | Forrar con funda de polietileno y papel kraft blanco. Usar funda de 66 mm.,