## Cristobal
Nombre del Cliente | Cantidad | Unidad | Calibre | Color | Material | Clave | Corte | Lubricación | Orientación | No pedido | Fecha Entrega | Perfil | Aditivo | Otros | Especificaciones | Descripcion
FRAMESI COSMETICS, S.A. DE C. V. | 100 | KG | 0.006" | NEGRO 925 | NYLON 6 | N0535001 | 14 MM | 0 | 0 | PMM 7861 | 10.02.2016 00:00:00 | - | - | - | - | NYLON 6 NEGRO 925 CAL. 0.006" CORTE: 14 MM
P&G MANUFACTURING IRELAND LTD. | 400 | KG | 0.007" | AZUL INDICATOR | NYLON 6.12 | -98723706 | CARRETES DE 41 HILOS | SILICON 365 | T | PMM 7862 | 11.02.2016 00:00:00 | - | - | - | CTES. CON 5 MECHONES DE 7 HILOS Y UNO DE 6 HILOS USAR CARRETES H&K. EN EMBOBINADORAS ITALIANAS, TENSION 0.6, SIN BALANCIN, REPARTIDOR 7, TIEMPO APROX. 2 HRS 30 MIN. PLANCHADOR 8 MM | NYLON 6.12 AZUL INDICATOR CAL. 0.007" EN CARRETES DE 41 HILOS
P&G MANUFACTURING IRELAND LTD. | 500 | KG | 0.006" | AZUL 837 | NYLON 6.12 | -92059999 | 34 MM | SIL. AME. 20 ML | F | PMM 7862 | 11.02.2016 00:00:00 | - | - | - | TOL. CAL. IND. +/- 0.0006", TOL. CAL. PROM. +/- 0.00018", VEL. 150-690-590 SOLO FUNDA DE P.E. DE 7.5 A 7.8 CM, DIAMETRO DE MAZO 50 +/- 2 MM | NYLON 6.12 AZUL 837 CAL. 0.006" CORTE: 34 MM
P&G MANUFACTURING IRELAND LTD. | 133 | KG | 0.0065" | ROSA 356 | NYLON 6.12 | -92060789 | 35 MM | SIL. AME. 20 ML | F | PMM 7862 | 11.02.2016 00:00:00 | - | - | - | TOL. CAL. IND. +/- 0.0006", TOL. CAL. PROM. +/- 0.00020", VEL. 150-690-590 SOLO FUNDA DE P.E. DE 7.5 A 7.8 CM, DIAMETRO DE MAZO 50 +/- 2 MM, ROCIAR ULTRASPRAY EN LA BOLSA DEL MATERIAL PARA EVITAR QUE EL M.B. NO SE MEZCLE BIEN. | NYLON 6.12 ROSA 356 CAL. 0.0065" CORTE: 35 MM
P&G MANUFACTURING IRELAND LTD. | 398 | KG | 0.0065" | VERDE 126 | NYLON 6.12 | -92059993 | 35 MM | SIL. AME. 20 ML | F | PMM 7863 | 04.02.2016 00:00:00 | - | - | - | TOL. CAL. IND. +/- 0.0006", TOL. CAL. PROM. +/- 0.00020", VEL. 150-690-590 SOLO FUNDA DE P.E. DE 7.5 A 7.8 CM, DIAMETRO DE MAZO 50 +/- 2 MM | NYLON 6.12 VERDE 126 CAL. 0.0065" CORTE: 35 MM
P&G MANUFACTURING IRELAND LTD. | 260 | KG | 0.0065" | AZUL 349 | NYLON 6.12 | -92059997 | 32 MM | SIL. AME. 20 ML | F | PMM 7863 | 04.02.2016 00:00:00 | - | - | - | TOL. CAL. IND. +/- 0.0006", TOL. CAL. PROM. +/- 0.00020", VEL. 150-690-590 SOLO FUNDA DE P.E. DE 7.5 A 7.8 CM, DIAMETRO DE MAZO 50 +/- 2 MM | NYLON 6.12 AZUL 349 CAL. 0.0065" CORTE: 32 MM
D.P.L. ENTERPRISES INC. / AIR CARE | 60 | LB | 0.045" | NEGRO 921 | NYLON 6 PLUS | BA0005 | 36" | LUBAN | S | PMM 7864 | 10.02.2016 00:00:00 | - | - | - | - | NYLON 6 PLUS NEGRO 921 CAL. 0.045" CORTE: 36"
D.P.L. ENTERPRISES INC. / AIR CARE | 50 | LB | 0.021" | NEGRO 921 | NYLON 6 PLUS | BA0006 | 18" | LUBAN | F | PMM 7864 | 10.02.2016 00:00:00 | RIZADO | - | - | R-7 X 0.026" ENG A75 | NYLON 6 PLUS RIZADO NEGRO 921 CAL. 0.021" CORTE: 18"
S.M. ARNOLD INC. | 5000 | LB | 0.012" | VERDE 357 | NYLON 6.12 | E0129001 | 6" | LUBAN | T | PMM 7865 | 10.02.2016 00:00:00 | CRUZ | POLIETILENO | - | NYLON 6.12 R NATURAL SIQA CON 80 GRS. DE POLIETILENO POR KILO TEMPLAR EN AGUA 1 HORA | NYLON 6.12 "R" PERFIL EN CRUZ VERDE 357 CAL. 0.012" CORTE: 6"
S.M. ARNOLD INC. | 1000 | LB | 0.020" | NATURAL | NYLON 6 | E0129004 | 2.25" | LUBAN 100% | F | PMM 7865 | 10.02.2016 00:00:00 | RIZADO | - | - | 7 O-AMP. 0.030" ENG. "A80" | NYLON 6 RIZADO NATURAL CAL. 0.020" CORTE: 2.25"
WEST COAST BRUSH MFG. INC. | 500 | LB | 0.025" | AZUL 991 | NYLON 6.12 | E0074014 | MAZO | LUBAN 100% | F | PMM 7866 | 09.02.2016 00:00:00 | - | - | - | R-7 X 0.037" ENG A75 | NYLON 6.12 RIZADO AZUL 991 CAL. 0.025" EN MAZO
WEST COAST BRUSH MFG. INC. | 400 | LB | 0.032" | NEGRO 921 | NYLON 6.12 | E0074010 | MAZO | LUBAN 100% | T | PMM 7866 | 09.02.2016 00:00:00 | - | - | - | - | NYLON 6.12 NEGRO 921 CAL. 0.032" EN MAZO
WEST COAST BRUSH MFG. INC. | 300 | LB | 0.022" | NEGRO 921 | NYLON 6.12 | E0074007 | MAZO | LUBAN 100% | T | PMM 7866 | 09.02.2016 00:00:00 | - | - | - | - | NYLON 6.12 NEGRO 921 CAL. 0.022" EN MAZO
ANDERSON BRIGHTON DE MEXICO, S.A. DE C.V. | 220 | LB | 0.005" | NEGRO 921 | NYLON 6.12 | C-200512 | MAZO | LUBAN | T | PMM 7867 | 09.02.2016 00:00:00 | - | - | - | - | NYLON 6.12 NEGRO 921 CAL. 0.005" EN MAZO
ANDERSON BRIGHTON DE MEXICO, S.A. DE C.V. | 110 | LB | 0.008" | NEGRO 921 | NYLON 6 PLUS | C-100822-7/8 | 7/8" | LUBAN | F | PMM 7867 | 09.02.2016 00:00:00 | RIZADO | - | - | RIZ 6-O AMP 0.018" ENG. 75 DIENTES | NYLON 6 PLUS RIZADO NEGRO 921 CAL. 0.008" CORTE: 7/8"
HAYCO MANUFACTURING LIMITED | 150 | KG | 0.005" | LILA 521 | NYLON 6.12 | RFN0150Q20N0 | EN MAZO | SIL. AME. 10 ML | T | PMM 7869 | 12.02.2016 00:00:00 | - | - | - | CALIBRE EN LASSER COMO BRAUN GMBH, FORRO SOLO FUNDA P.E. | NYLON 6.12 LILA 521 CAL. 0.005" EN MAZO
HAYCO MANUFACTURING LIMITED | 80 | KG | 0.006" | BLANCO 945 | NYLON 6.12 | RFN0150W00N0 | EN MAZO | SIL. AME. 20 ML | T | PMM 7869 | 12.02.2016 00:00:00 | "3D" | - | - | 3D, ESP. DE CALIBRE COMO BRAUN GMBH, FORRO SOLO FUNDA P.E. | NYLON 6.12 TRIFINGER BLANCO 945 CAL. 0.006" EN MAZO
HAYCO MANUFACTURING LIMITED | 75 | KG | 0.006" | MORADO 527 | NYLON 6.12 | RFN0150PA0N0 | EN MAZO | SIL. AME. 20 ML | T | PMM 7869 | 12.02.2016 00:00:00 | "3D" | - | - | 3D, ESP. DE CALIBRE COMO BRAUN GMBH, FORRO SOLO FUNDA DE P.E. | NYLON 6.12 TRIFINGER MORADO 527 CAL. 0.006" EN MAZO
TANIS FDL | 500 | LB | 0.014"+ 0.010" | AZUL 605 | N 6.12 R | RM17223 | 4.75" | 0 | 0 | PMM 7870 | 17.02.2016 00:00:00 | CRUZ | - | - | - | NYLON 6.12 "R" EN CRUZ MEZCLA AZUL 605 CAL. 0.014"+0.010" CORTE: 4.75"
TANIS FDL | 500 | LB | 0.014"+0.010" | ROJO 606 | NYLON 6.12 "R" | RM17224 | 4.75" | 0 | 0 | PMM 7870 | 17.02.2016 00:00:00 | - | - | - | - | NYLON 6.12 "R" EN CRUZ MEZCLA ROJO 606 CAL. 0.014"+0.010" CORTE: 4.75"
TANIS FDL | 250 | LB | 0.012" +0.006" | ROJO 606 | NYLON 6.12 "R" | RM17226 | 3" | 0 | 0 | PMM 7870 | 17.02.2016 00:00:00 | CRUZ | - | - | - | NYLON 6.12 "R" EN CRUZ MEZCLA ROJO 606 CAL. 0.012" + 0.006" CORTE: 3"
SUNSTAR AMERICAS, INC. | 500 | LB | 0.008" | NATURAL | NYLON 6.12 | FIL08002SNT | 34 MM | SIL. AMERICANO 25ML | T | PMM 7871 | 02.02.2016 00:00:00 | - | - | - | TOL. CAL. +/- 0.0006", FORRO SOLO FUNDA, DIAM. MAZO 50 MM - 2 MM + 1 MM, EN CAJAS DE 10 LBS UTILIZAR FUNDA 7.6 A 7.7 CM | NYLON 6.12 NATURAL CAL. 0.008" CORTE: 34 MM
SUNSTAR AMERICAS, INC. | 250 | LB | 0.008" | BLANCO 945 | NYLON 6.12 | FIL08002SWT | 34 MM | SIL. AMERICANO 25ML | T | PMM 7871 | 02.02.2016 00:00:00 | - | - | - | TOL. CAL. +/- 0.0006", FORRO SOLO FUNDA, DIAM. MAZO 50 +/- 2 MM EN CAJAS DE 10 LBS. | NYLON 6.12 BLANCO 945 CAL. 0.008" CORTE: 34 MM
PROCTER & GAMBLE INTERNATIONAL OPERATIONS, S.A. | 38 | KG | 0.008" | BLANCO 945 | NYLON 6.12 | .69852306 | 33 MM | SIL. AMERICANO 25ML | T | PMM 7872 | 04.02.2016 00:00:00 | - | - | - | CAJAS DE 19 KGS MARCAR LA CLAVE EN EL MAZO | NYLON 6.12 BLANCO 945 CAL. 0.008" CORTE: 33 MM
PROCTER & GAMBLE INTERNATIONAL OPERATIONS, S.A. | 40 | KG | 0.012" | VERDE 973 | NYLON 6.12 | .69852304 | 33 MM | SIL. AMERICANO 25ML | T | PMM 7872 | 04.02.2016 00:00:00 | - | - | - | CAJAS DE 20 KG MARCAR LA CLAVE EN EL MAZO | NYLON 6.12 VERDE 973 CAL. 0.012" CORTE: 33 MM
PROCTER & GAMBLE INTERNATIONAL OPERATIONS, S.A. | 133 | KG | 0.009" | NATURAL | NYLON 6.12 | .60880478 | 33 MM | SIL. AMERICANO 25ML | T | PMM 7872 | 04.02.2016 00:00:00 | - | - | - | CAJAS DE 19 KGS MARCAR LA CLAVE EN EL MAZO | NYLON 6.12 NATURAL CAL. 0.009" CORTE: 33 MM
PROCTER & GAMBLE INTERNATIONAL OPERATIONS, S.A. | 95 | KG | 0.008" | AZUL 354 | NYLON 6.12 | .98948139 | 35 MM | SIL. AMERICANO 25ML | T | PMM 7872 | 04.02.2016 00:00:00 | - | AB | - | CAJAS DE 19 KG. AB AGREGAR 25.6 G. DE MB AB 5000 NY605510-08 POR KG DE N6.12 | NYLON 6.12 "AB" AZUL 354 CAL. 0.008" CORTE: 35 MM
PROCTER & GAMBLE INTERNATIONAL OPERATIONS, S.A. | 37.5 | KG | 0.009" | NARANJA 820 | NYLON 6.12 | .60880050 | 32 MM | SIL. AMERICANO 25ML | T | PMM 7873 | 04.02.2016 00:00:00 | - | - | - | CAJAS DE 7.5 KGS. MARCAR LA CLAVE EN EL MAZO | NYLON 6.12 NARANJA 820 CAL. 0.009" CORTE: 32 MM
PROCTER & GAMBLE INTERNATIONAL OPERATIONS, S.A. | 37.5 | KG | 0.0075" | BLANCO 945 | NYLON 6.12 | .60880048 | 34 MM | SIL. AMERICANO 25ML | T | PMM 7873 | 04.02.2016 00:00:00 | - | - | - | CAJAS DE 7.5 KGS MARCAR LA CLAVE EN EL MAZO | NYLON 6.12 BLANCO 945 CAL. 0.0075" CORTE: 34 MM
PROCTER & GAMBLE INTERNATIONAL OPERATIONS, S.A. | 90 | KG | 0.008" | VERDE 148 | NYLON 6.12 | .98819421 | 36 MM | SIL. AMERICANO 25ML | T | PMM 7873 | 04.02.2016 00:00:00 | - | - | - | CAJAS DE 7.5 KG. MARCAR LA CLAVE EN EL MAZO | NYLON 6.12 VERDE 148 CAL. 0.008" CORTE: 36 MM
LEE'S ICON BRUSH LTD. | 60 | LB | 0 | 0 | 0 | E0045051 | 0 | 0 | 0 | PMM 7874 | 05.02.2016 00:00:00 | #N/A | #N/A | #N/A | #N/A | NYLON 6 PLUS NATURAL CAL. 0.023" CORTE: 51"
FAIRFORM MFG. CO. LTD. | 25 | KG | 0.005" | ROJO 970 | NYLON 6.12 | .17A55102J0 | EN MAZO | LUBAN 50% | T | PMM 7875 | 10.02.2016 00:00:00 | - | - | - | CALIBRACION EN LASER COMO BRAUN GMBH, DIAMENTRO DE MAZO 50 MM+/- 2 MM. | NYLON 6.12 ROJO 970 CAL. 0.005" EN MAZO
FAIRFORM MFG. CO. LTD. | 125 | KG | 0.005" | BLANCO 945 | NYLON 6.12 | .17A55104E0 | EN MAZO | LUBAN 50% | T | PMM 7875 | 10.02.2016 00:00:00 | - | - | - | CALIBRACION EN LASER COMO BRAUN GMBH, DIAMENTRO DE MAZO 50 MM +/- 2 MM. | NYLON 6.12 BLANCO 945 CAL. 0.005" EN MAZO
FAIRFORM MFG. CO. LTD. | 50 | KG | 0.005" | AZUL 398 | NYLON 6.12 | .17A55104Q0 | EN MAZO | LUBAN 50% | T | PMM 7875 | 10.02.2016 00:00:00 | - | - | - | CALIBRACION EN LASSER COMO BRAUN, DIAMENTRO DE MAZO 50 MM +/- 2 MM. | NYLON 6.12 AZUL 398 CAL. 0.005" EN MAZO
FAIRFORM MFG. CO. LTD. | 25 | KG | 0.005" | AZUL 398 | NYLON 6.12 | .17A55104Q0 | EN MAZO | LUBAN 50% | T | PMM 7876 | 10.02.2016 00:00:00 | - | - | - | CALIBRACION EN LASSER COMO BRAUN, DIAMENTRO DE MAZO 50 MM +/- 2 MM. | NYLON 6.12 AZUL 398 CAL. 0.005" EN MAZO
FAIRFORM MFG. CO. LTD. | 25 | KG | 0.005" | ROSA 221 | NYLON 6.12 | .17A55104H0 | EN MAZO | LUBAN 50% | T | PMM 7877 | 10.02.2016 00:00:00 | - | - | - | CALIBRACION EN LASER COMO BRAUN GMBH, DIAMENTRO DE MAZO 50 MM+/- 2 MM. | NYLON 6.12 ROSA 221 CAL. 0.005" EN MAZO
FAIRFORM MFG. CO. LTD. | 25 | KG | 0.005" | NARANJA 819 | NYLON 6.12 | .17A55104K1 | EN MAZO | LUBAN 50% | T | PMM 7877 | 10.02.2016 00:00:00 | - | - | - | CALIBRACION EN LASSER COMO BRAUN, DIAMENTRO DE MAZO 50 MM +/- 2 MM. | NYLON 6.12 NARANJA 819 CAL. 0.005" EN MAZO
BRAUN BRUSH CO. | 50 | LB | 0.014" | NATURAL | NYLON 6.12 "R" | E00260015 | EN MAZO | SIL. AMERICANO 50% | T | PMM 7878 | 10.02.2016 00:00:00 | - | - | - | AGREGAR 2.5 G DE NYLUB POR KILOGRAMO DE RESINA FABRICAR COMO NYLON 6.12 REPELETIZADO NL.12 "R" | NYLON 6.12 "R" NATURAL CAL. 0.014" EN MAZO

## Hoja1
Nombre del Cliente | Cantidad_Kg | Unidad_Original | Calibre | Color | Material | Resina | Clave | Corte | Lubricante | Orientación | No pedido | Fecha Entrega | ESP_SAE | Rizado | Perfil | Aditivos | Tipo de Mazo | Bastón_Espejo_Tina | Herramental | Fabricar | Temple | Horno | Teñido | Enfundado | Esp_Carretes
Sunstar Americas Inc. | 227 | 260 | 0.008 pulg | Natural | Nylon 6.12 |  | FIL08002SNT | 34 mm | Silicón americano 25 ml por 19 lts de agua, | T | PMM 7871 | 2016-02-02 | TOL. CAL. +/- 0.0006",Dado de 177 barrenos como primera opción, dado de 130 barrenos como segunda opción, 25 mallas de 100 mesh, |  |  |  |  | Bastón 3 mm - 5 mm, Espejo 50 cm, | Dado de 177 barrenos como primera opción, dado de 130 barrenos como segunda opción, 25 mallas de 100 mesh, |  | Vapor, mínimo 90°C / 120 min +/- 10 min, |  |  | Forrar sólo con funda americana BLANCA de 7.4 a 7.7 cm,
Sunstar Americas Inc. | 113.5 | 135 | 0.008 pulg | Blanco 945 | Nylon 6.12 |  | FIL08002SWT | 34 mm | Silicón americano 25 ml por 19 lts de agua, | T | PMM 7871 | 2016-02-02 | TOL. CAL. +/- 0.0006", Dado de 177 barrenos como primera opción, dado de 130 barrenos como segunda opción, 25 mallas de 100 mesh, |  |  |  |  | Bastón 3 mm - 5 mm, Espejo 50 cm, | Dado de 177 barrenos como primera opción, dado de 130 barrenos como segunda opción, 25 mallas de 100 mesh, |  | Vapor, mínimo 90°C / 120 min +/- 10 min, |  |  | Forrar sólo con funda americana BLANCA de 7.4 a 7.7 cm,
P&G Manufacturing Ireland Ltd. | 398 | 435 | 0.165 mm (0.0065 pulg) | Verde 126 | Nylon 6.12 |  | -92059993 | 35 mm | Silicón americano 20 ml. por 19 lts. de agua, | (F) | PMM 7863 | 2016-02-04 | Dado de 130, 177 ó 215 barrenos, 25 mallas de 100 mesh,TOL. CAL. IND. +/- 0.0006", TOL. CAL. PROM. +/- 0.00020", VEL. 150-690-590 SOLO FUNDA DE P.E. DE 7.5 A 7.8 CM, DIAMETRO DE MAZO 50 +/- 2 MM |  |  |  |  | Bastón 3 mm - 5 mm, Espejo 50 cm, | Dado de 130, 177 ó 215 barrenos, 25 mallas de 100 mesh, | Pasar los filamentos por todos los rodillos del 3er. tren Inspección en proceso de calibre: Medir con micrómetro. Calibrar en mm con nominal de 0.162 mm Inspección final de calibre: Medir con láser. Calibrar en mm con nominal de 0.165 mm (0.0065 pulg), | Vapor, mínimo 90°C / 120 min +/- 10 min, |  |  | Forrar sólo con funda de polietileno de 7.5 a 7.8 cm.,
P&G Manufacturing Ireland Ltd. | 260 | 300 | 0.165 mm (0.0065 pulg) | Azul 349 | Nylon 6.12 |  | -92059997 | 32 mm | Silicón americano 20 ml. por 19 lts. de agua, | (F) | PMM 7863 | 2016-02-04 | Dado de 130, 177 ó 215 barrenos, 25 mallas de 100 mesh,TOL. CAL. IND. +/- 0.0006", TOL. CAL. PROM. +/- 0.00020", VEL. 150-690-590 SOLO FUNDA DE P.E. DE 7.5 A 7.8 CM, DIAMETRO DE MAZO 50 +/- 2 MM |  |  |  |  | Bastón 3 mm - 5 mm, Espejo 50 cm, | Dado de 130, 177 ó 215 barrenos, 25 mallas de 100 mesh, | Pasar los filamentos por todos los rodillos del 3er. tren Inspección en proceso de calibre: Medir con micrómetro. Calibrar en mm con nominal de 0.162 mm Inspección final de calibre: Medir con láser. Calibrar en mm con nominal de 0.165 mm (0.0065 pulg), | Vapor, mínimo 90°C / 120 min +/- 10 min, |  |  | Forrar sólo con funda de polietileno de 7.5 a 7.8 cm.,
Procter & Gamble International Operations, S.A. | 38 | 50 | 0.203 mm (0.008 pulg) | Blanco 945 | Nylon 6.12 |  | .69852306 | 33 mm | Silicón americano 25 ml por 19 L de agua, | T | PMM 7872 | 2016-02-04 | 2 CAJAS DE 19 KGS MARCAR LA CLAVE EN EL MAZODado de 177 barrenos como primera opción, dado de 130 barrenos como segunda opción, 25 mallas de 100 mesh, |  |  |  |  | Bastón 3 mm - 5 mm, Espejo 50 cm, | Dado de 177 barrenos como primera opción, dado de 130 barrenos como segunda opción, 25 mallas de 100 mesh, | Inspección en proceso de calibre: Medir con micrómetro. Calibrar en mm con nominal de 0.200 mm Inspección final de calibre: Medir con láser. Calibrar en mm con nominal de 0.203 mm (0.008 pulg), | Vapor, mínimo 90°C / 120 min +/- 10 min, |  |  | Forrar con funda de polietileno y papel kraft blanco,
Procter & Gamble International Operations, S.A. | 40 | 50 | 0.305 mm (0.012 pulg) | Verde 973 | Nylon 6.12 |  | .69852304 | 33 mm | Silicón americano 25 ml por 19 lts de agua, | T | PMM 7872 | 2016-02-04 | 2 CAJAS DE 20 KG MARCAR LA CLAVE EN EL MAZODado de 60 barrenos, 25 mallas de 100 mesh, | [5 empty] | Dado de 60 barrenos, 25 mallas de 100 mesh, | Inspección en proceso de calibre: Medir con micrómetro. Calibrar en mm con nominal de 0.302 mm Inspección final de calibre: Medir con láser. Calibrar en mm con nominal de 0.305 mm (0.012 pulg), | Vapor, mínimo 90°C / 120 min +/- 10 min, |  |  | Forrar con funda de polietileno y papel kraft blanco,
Procter & Gamble International Operations, S.A. | 133 | 155 | 0.229 mm (0.009 pulg) | Natural | Nylon 6.12 | Usar resina Grilon XE 3938 como primera opción, Vestamid D16 como segunda opción, | .60880478 | 33 mm | Silicón americano 25 ml por 19 lts de agua, | T | PMM 7872 | 2016-02-04 | 7 CAJAS DE 19 KGS MARCAR LA CLAVE EN EL MAZODado de 110 barrenos, 25 mallas de 100 mesh, |  |  |  |  | Bastón 3 mm - 5 mm, Espejo 50 cm, | Dado de 110 barrenos, 25 mallas de 100 mesh, | Inspección en proceso de calibre: Medir con micrómetro. Calibrar en mm con nominal de 0.226 mm Inspección final de calibre: Medir con láser. Calibrar en mm con nominal de 0.229 mm (0.009 pulg), | Vapor, mínimo 90°C / 120 min +/- 10 min, |  |  | Forrar sólo con funda de polietileno de 7.5 a 7.8 cm.,
Procter & Gamble International Operations, S.A. | 95 | 115 | 0.203 mm (0.008 pulg) | Azul 354 | Nylon 6.12 AB | Prolub Irganox B-215 (5 g / kg de resina). Masterbatch Antimicrobial B-5000 NYLON 6.12 "ARGUSAN AM 52 PA" (25.6 g / kg de resina)., | .98948139 | 35 mm | Silicón americano 25 ml por 19 lts de agua, | T | PMM 7872 | 2016-02-04 | 5 CAJAS DE 19 KG. Prolub Irganox B-215 (5 g / kg de resina). Masterbatch Antimicrobial B-5000 NYLON 6.12 "ARGUSAN AM 52 PA" (25.6 g / kg de resina).,Dado 130 ó 177 barrenos, 25 mallas de 100 mesh, |  |  | Prolub Irganox B-215 (5 g / kg de resina). Masterbatch Antimicrobial B-5000 NYLON 6.12 "ARGUSAN AM 52 PA" (25.6 g / kg de resina)., |  | Bastón 3 mm - 5 mm, Espejo 50 cm, | Dado 130 ó 177 barrenos, 25 mallas de 100 mesh, | Inspección en proceso de calibre: Medir con micrómetro. Calibrar en mm con nominal de 0.200 mm Inspección final de calibre: Medir con láser. Calibrar en mm con nominal de 0.203 mm (0.008 pulg), | Vapor, mínimo 90°C / 120 min +/- 10 min, |  |  | Forrar sólo con funda de polietileno de 7.5 a 7.8 cm.,
Procter & Gamble International Operations, S.A. | 37.5 | 50 | 0.229 mm (0.009 pulg) | Naranja 820 | Nylon 6.12 | Cambia con temperaturas de extrusión y templado. Cambia con la velocidad de salida de la extrusora. En extrusión: Con temperaturas altas se hace un tono más claro. Con temperaturas bajas se hace un tono más fuerte. En templado: El tono aumenta con el temp | .60880050 | 32 mm | Silicón americano 25 ml por 19 lts de agua, | T | PMM 7873 | 2016-02-04 | 5 CAJAS DE 7.5 KGS. MARCAR LA CLAVE EN EL MAZODado 80 x 0.024", 25 mallas de 100 mesh, |  |  |  |  | Bastón 3 mm - 5 mm, Espejo 50 cm, | Dado 80 x 0.024", 25 mallas de 100 mesh, | Inspección en proceso de calibre: Medir con micrómetro. Calibrar en mm con nominal de 0.226 mm Inspección final de calibre: Medir con láser. Calibrar en mm con nominal de 0.229 mm (0.009 pulg), | Vapor, mínimo 90°C / 120 min +/- 10 min, |  |  | Forrar con funda de polietileno y papel kraft blanco,
Procter & Gamble International Operations, S.A. | 37.5 | 50 | 0.190 mm (0.0075 pulg) | Blanco 945 | Nylon 6.12 |  | .60880048 | 34 mm | Silicón americano 25 ml por 19 lts de agua, | T | PMM 7873 | 2016-02-04 | 5 CAJAS DE 7.5 KGS MARCAR LA CLAVE EN EL MAZODado de 177 barrenos como primera opción, dado de 130 barrenos como segunda opción, 25 mallas de 100 mesh, |  |  |  |  | Bastón 3 mm - 5 mm, Espejo 50 cm, | Dado de 177 barrenos como primera opción, dado de 130 barrenos como segunda opción, 25 mallas de 100 mesh, | Inspección en proceso de calibre: Medir con micrómetro. Calibrar en mm con nominal de 0.187 mm Inspección final de calibre: Medir con láser. Calibrar en mm con nominal de 0.190 mm (0.0075 pulg), | Vapor, mínimo 90°C / 120 min +/- 10 min, |  |  | Forrar con funda de polietileno y papel kraft blanco,
Procter & Gamble International Operations, S.A. | 90 | 105 | 0.203 mm (0.008 pulg) | Verde 148 | Nylon 6.12 |  | .98819421 | 36 mm | Silicón americano 25 ml por 19 lts de agua, | T | PMM 7873 | 2016-02-04 | 12 CAJAS DE 7.5 KG. MARCAR LA CLAVE EN EL MAZODado 130 ó 177 barrenos, 25 mallas de 100 mesh, |  |  |  |  | Bastón 3 mm - 5 mm, Espejo 50 cm, | Dado 130 ó 177 barrenos, 25 mallas de 100 mesh, | Inspección en proceso de calibre: Medir con micrómetro. Calibrar en mm con nominal de 0.200 mm Inspección final de calibre: Medir con láser. Calibrar en mm con nominal de 0.203 mm (0.008 pulg), | Vapor, mínimo 90°C / 120 min +/- 10 min, |  |  | Forrar con funda de polietileno y papel kraft blanco,
Lee's Icon Brush Ltd. | 27.24 | 35 | 0.023 pulg | Natural | Nylon 6 Plus |  | E0045051 | 51 pulg |  |  | PMM 7874 | 2016-02-05 | #N/A
West Coast Brush Mfg. Inc. | 227 | 250 | 0.025 pulg | Azul 991 | Nylon 6.12 |  | E0074014 | Mazo | Lubán 100%, | (F) | PMM 7866 | 2016-02-09 | R-7 X 0.037" ENG A75Dado de 12 barrenos, 25 mallas de 100 mesh, | 7, 0.037 pulg, SERIE A75, | Rizado |  |  | Utilizar tina de doble viaje, | Dado de 12 barrenos, 25 mallas de 100 mesh, | Pasar los filamentos por todos los rodillos del 3er. tren, | Agua, Máx. 10°C, | 80°C +/- 5°C / 1hr, |  | Forrar con funda de polietileno y papel kraft blanco,
West Coast Brush Mfg. Inc. | 181.6 | 200 | 0.032 pulg | Negro 921 | Nylon 6.12 |  | E0074010 | Mazo | Lubán 100%, | T | PMM 7866 | 2016-02-09 | Dado de 8 barrenos, 25 mallas de 100 mesh, |  |  |  |  | Utilizar tina de doble viaje, | Dado de 8 barrenos, 25 mallas de 100 mesh, |  | Agua, mínimo 90°C / 120 min +/- 10 min, |  |  | Forrar con funda de polietileno y papel kraft blanco,
West Coast Brush Mfg. Inc. | 136.2 | 155 | 0.022 pulg | Negro 921 | Nylon 6.12 |  | E0074007 | Mazo | Lubán 100%, | T | PMM 7866 | 2016-02-09 | Dado de 20 barrenos, 25 mallas de 100 mesh, | [5 empty] | Dado de 20 barrenos, 25 mallas de 100 mesh, |  | Vapor, mínimo 90°C / 120 min +/- 10 min, |  |  | Forrar con funda de polietileno y papel kraft blanco,
Anderson Brighton de México, S.A. de C.V. | 99.88 | 115 | 0.005 pulg | Negro 921 | Nylon 6.12 | Fabricar con resinas DuPont (Zytel FG 158), | C-200512 AN | Mazo | Lubán 100%, 1. Sumergir los mazos durante 3 minutos en la tina con lubricante. 2. Separar el mazo en 2 partes para peinarlo y peinar cada parte con el peine de diente fino. 3. Juntar las 2 partes y peinar para emparejar el mazo. 4. Colocar un amarre en la | T | PMM 7867 | 2016-02-09 | Dado de 300 barrenos, 30 mallas de 100 mesh, |  |  |  | Mazo normal, | Bastón 3 mm - 5 mm, Espejo 50 cm, | Dado de 300 barrenos, 30 mallas de 100 mesh, |  | Vapor, mínimo 90°C / 120 min +/- 10 min, |  |  | Forrar con funda de polietileno y papel kraft blanco. Colocar una cinta adhesiva de color NARANJA a todo lo largo del mazo. Esta cinta sustituye uno de los dos masking tapes que normalmente se usan.,
Anderson Brighton de México, S.A. de C.V. | 49.94 | 55 | 0.008 pulg | Negro 921 | Nylon 6 Plus | Fabricar con resinas DuPont o resinas BASF, | C-100822-7/8 AN | 7/8 pulg | Lubán 100%, | (F) | PMM 7867 | 2016-02-09 | RIZ 5.5-O AMP 0.018" ENG. 75 DIENTESDado de 130 barrenos, 25 mallas de 100 mesh, | 5.5, 0.018 pulg, SERIE A75, | Rizado |  |  | Bastón 3 mm - 5 mm, Espejo 50 cm, | Dado de 130 barrenos, 25 mallas de 100 mesh, | Pasar los filamentos por todos los rodillos del 3er. tren, | Agua, Máx. 10°C, |  |  | Forrar con funda de polietileno y papel kraft café,
Framesi Cosmetics, S.A. de C.V. | 100 | 110 | 0.006 pulg | Negro 925 | Nylon 6 |  | N0535001 | 14 mm | Silicón americano 650 ml. por 19 lts. de agua, Maromear después de lubricar., | T | PMM 7861 | 2016-02-10 | Mazo chico de aluminio. Se puede utilizar mazo pequeño de aluminio con el objetivo de diferenciar el material de otros con calibres similares.,Dado de 252 barrenos, 25 mallas de 100 mesh, |  |  |  | Mazo chico de aluminio. Se puede utilizar mazo pequeño de aluminio con el objetivo de diferenciar el material de otros con calibres similares., | Bastón 3 mm - 5 mm, Espejo 50 cm, | Dado de 252 barrenos, 25 mallas de 100 mesh, | Fabricar mazos delgados, | Agua, mínimo 90°C / 120 min +/- 10 min, |  |  | Forrar con funda de polietileno y papel kraft café. Usar funda de 66 mm.,
D.P.L. Enterprises / Air Care | 27.24 | 40 | 0.045 pulg | Negro 921 | Nylon 6 Plus |  | BA0005 | 36 pulg | Lubán 100%, | S | PMM 7864 | 2016-02-10 | Mazo chico de aluminio,Utilizar tina de doble viaje,Dado de 4 barrenos, 15 mallas de 100 mesh, |  |  |  | Mazo chico de aluminio, | Utilizar tina de doble viaje, | Dado de 4 barrenos, 15 mallas de 100 mesh, |  | Agua, mínimo 90°C / 120 min (- 5 min + 30 min), | 105°C +/- 5°C / 3hrs, |  | Forrar con funda de polietileno y papel kraft café,
D.P.L. Enterprises / Air Care | 22.7 | 30 | 0.021 pulg | Negro 921 | Nylon 6 Plus |  | BA0006 | 18 pulg | Lubán 100%, | (F) | PMM 7864 | 2016-02-10 | R-7 X 0.026" ENG A75 Mazo normal, Con extensión,Dado de 20 barrenos, 25 mallas de 100 mesh, | 7, 0.026 pulg, SERIE A75, | Rizado |  | Mazo normal, Con extensión, |  | Dado de 20 barrenos, 25 mallas de 100 mesh, | Pasar los filamentos por todos los rodillos del 3er. tren, | Agua, Máx. 10°C, | 105°C +/- 5°C / 2hrs, |  | Forrar con funda de polietileno y papel kraft café,
S.M. Arnold Inc. | 2270 | 2350 | 0.012 pulg | Verde 357 | Nylon 6.12 R | Molino: Moler el Polietileno con criba de 3 mm. Materiales: Fabricar el N6.12 R con Nylon 6.12 R Natural. Se puede utilizar natural amarillento., Polietileno (80 g / kg de resina), El tono cambia con la altura del espejo, | E0129001 | 6 pulg | Lubán 100%, | T | PMM 7865 | 2016-02-10 | Cruz Dado de 111 x Cruz, 25 mallas de 100 mesh, NYLON 6.12 R NATURAL SIQA CON 80 GRS. DE POLIETILENO POR KILO TEMPLAR EN AGUA 1 HORA |  | Cruz | Polietileno (80 g / kg de resina), |  |  | Dado de 111 x Cruz, 25 mallas de 100 mesh, |  | Vapor, mínimo 90°C / 60 min + 5 /- 0 min, |  |  | Forrar con funda de polietileno y papel kraft blanco,
S.M. Arnold Inc. | 454 | 525 | 0.020 pulg | Natural | Nylon 6 |  | E0129004 | 2.25 pulg | Lubán 100%, | F | PMM 7865 | 2016-02-10 | 7 O-AMP. 0.030" ENG. "A80"Dado de 20 barrenos, 25 mallas de 100 mesh, | 7, 0.030 pulg, SERIE A80, | Rizado |  |  |  | Dado de 20 barrenos, 25 mallas de 100 mesh, |  | Agua, Máx. 10°C, | 80°C +/- 5°C / 2hrs, |  | Forrar con funda de polietileno y papel kraft café,
Fairform Mfg. Co. Ltd. | 25 | 30 | 0.1270 mm (0.005 pulg) | Rojo 970 | Nylon 6.12 |  | .17A55102J0 | Mazo | Lubán 50%, 1. Sumergir los mazos durante 3 minutos en la tina con lubricante. 2. Separar el mazo en 2 partes para peinarlo y peinar cada parte con el peine de diente fino. 3. Juntar las 2 partes y peinar para emparejar el mazo. 4. Colocar un amarre en la | T | PMM 7875 | 2016-02-10 | CALIBRACION EN LASER COMO BRAUN GMBH, DIAMENTRO DE MAZO 50 MM+/- 2 MM.Dado de 130 ó 195 barrenos, 30 mallas de 100 mesh, |  |  |  |  | Bastón 3 mm - 5 mm, Espejo 50 cm, | Dado de 130 ó 195 barrenos, 30 mallas de 100 mesh, |  | Vapor, mínimo 90°C / 120 min +/- 10 min, |  |  | Forrar con funda de polietileno y papel kraft blanco,
Fairform Mfg. Co. Ltd. | 125 | 140 | 0.1270 mm (0.005 pulg) | Blanco 945 | Nylon 6.12 |  | .17A55104E0 | Mazo | Lubán 50%, 1. Sumergir los mazos durante 3 minutos en la tina con lubricante. 2. Separar el mazo en 2 partes para peinarlo y peinar cada parte con el peine de diente fino. 3. Juntar las 2 partes y peinar para emparejar el mazo. 4. Colocar un amarre en la | T | PMM 7875 | 2016-02-10 | CALIBRACION EN LASER COMO BRAUN GMBH, DIAMENTRO DE MAZO 50 MM+/- 2 MM.Dado de 130 ó 195 barrenos, 30 mallas de 100 mesh, |  |  |  |  | Bastón 3 mm - 5 mm, Espejo 50 cm, | Dado de 130 ó 195 barrenos, 30 mallas de 100 mesh, |  | Vapor, mínimo 90°C / 120 min +/- 10 min, |  |  | Forrar con funda de polietileno y papel kraft blanco,
Fairform Mfg. Co. Ltd. | 50 | 60 | 0.1270 mm (0.005 pulg) | Azul 398 | Nylon 6.12 |  | .17A55104Q0 | Mazo | Lubán 50%, 1. Sumergir los mazos durante 3 minutos en la tina con lubricante. 2. Separar el mazo en 2 partes para peinarlo y peinar cada parte con el peine de diente fino. 3. Juntar las 2 partes y peinar para emparejar el mazo. 4. Colocar un amarre en la | T | PMM 7875 | 2016-02-10 | CALIBRACION EN LASER COMO BRAUN GMBH, DIAMENTRO DE MAZO 50 MM+/- 2 MM.Dado de 130 ó 195 barrenos, 30 mallas de 100 mesh, |  |  |  |  | Bastón 3 mm - 5 mm, Espejo 50 cm, | Dado de 130 ó 195 barrenos, 30 mallas de 100 mesh, |  | Vapor, mínimo 90°C / 120 min +/- 10 min, |  |  | Forrar con funda de polietileno y papel kraft blanco,
Fairform Mfg. Co. Ltd. | 25 | 30 | 0.1270 mm (0.005 pulg) | Azul 398 | Nylon 6.12 |  | .17A55104Q0 | Mazo | Lubán 50%, 1. Sumergir los mazos durante 3 minutos en la tina con lubricante. 2. Separar el mazo en 2 partes para peinarlo y peinar cada parte con el peine de diente fino. 3. Juntar las 2 partes y peinar para emparejar el mazo. 4. Colocar un amarre en la | T | PMM 7876 | 2016-02-10 | CALIBRACION EN LASER COMO BRAUN GMBH, DIAMENTRO DE MAZO 50 MM+/- 2 MM.Dado de 130 ó 195 barrenos, 30 mallas de 100 mesh, |  |  |  |  | Bastón 3 mm - 5 mm, Espejo 50 cm, | Dado de 130 ó 195 barrenos, 30 mallas de 100 mesh, |  | Vapor, mínimo 90°C / 120 min +/- 10 min, |  |  | Forrar con funda de polietileno y papel kraft blanco,
Fairform Mfg. Co. Ltd. | 25 | 30 | 0.1270 mm (0.005 pulg) | Rosa 221 | Nylon 6.12 |  | .17A55104H0 | Mazo | Lubán 50%, 1. Sumergir los mazos durante 3 minutos en la tina con lubricante. 2. Separar el mazo en 2 partes para peinarlo y peinar cada parte con el peine de diente fino. 3. Juntar las 2 partes y peinar para emparejar el mazo. 4. Colocar un amarre en la | T | PMM 7877 | 2016-02-10 | CALIBRACION EN LASER COMO BRAUN GMBH, DIAMENTRO DE MAZO 50 MM+/- 2 MM.Dado de 130 ó 195 barrenos, 30 mallas de 100 mesh, |  |  |  |  | Bastón 3 mm - 5 mm, Espejo 50 cm, | Dado de 130 ó 195 barrenos, 30 mallas de 100 mesh, |  | Vapor, mínimo 90°C / 120 min +/- 10 min, |  |  | Forrar con funda de polietileno y papel kraft blanco,
Fairform Mfg. Co. Ltd. | 25 | 30 | 0.1270 mm (0.005 pulg) | Naranja 819 | Nylon 6.12 | Cambia con temperaturas de extrusión y templado. En extrusión: Con temperaturas altas se hace un tono más claro. Con temperaturas bajas se hace un tono más fuerte. En templado: El tono aumenta con el temple, respecto al tono en madejera., | .17A55104K1 | Mazo | Lubán 50%, 1. Sumergir los mazos durante 3 minutos en la tina con lubricante. 2. Separar el mazo en 2 partes para peinarlo y peinar cada parte con el peine de diente fino. 3. Juntar las 2 partes y peinar para emparejar el mazo. 4. Colocar un amarre en la | T | PMM 7877 | 2016-02-10 | CALIBRACION EN LASER COMO BRAUN GMBH, DIAMENTRO DE MAZO 50 MM+/- 2 MM.Dado de 130 ó 195 barrenos, 30 mallas de 100 mesh, |  |  |  |  | Bastón 3 mm - 5 mm, Espejo 50 cm, | Dado de 130 ó 195 barrenos, 30 mallas de 100 mesh, |  | Vapor, mínimo 90°C / 120 min +/- 10 min, |  |  | Forrar con funda de polietileno y papel kraft blanco,
Custom Brush Co. Inc. | 22.7 | 30 | 0.014 pulg | Natural | Nylon 6.12 R | Nylon 6.12 R natural, Nylub (2.5 g / kg de resina), | E00260015 | Mazo | Silicón americano 50%, | T | PMM 7878 | 2016-02-10 | AGREGAR 2.5 G DE NYLUB POR KILOGRAMO DE RESINA FABRICAR COMO NYLON 6.12 REPELETIZADO NL.12 "R"Dado de 40 barrenos, 25 mallas de 100 mesh, |  |  | Nylub (2.5 g / kg de resina), |  |  | Dado de 40 barrenos, 25 mallas de 100 mesh, |  | Vapor, mínimo 90°C / 120 min +/- 10 min, |  |  | Forrar con funda de polietileno y papel kraft blanco,
P&G Manufacturing Ireland Ltd. | 400 | 500 | 0.1778 mm (0.007 pulg) | Azul Indicator | Nylon 6.12 |  | -98723706 | Carrete 41 Hilos | Silicón 365 250 ml. por 120 lts. agua., | T | PMM 7862 | 2016-02-11 | CTES. CON 5 MECHONES DE 7 HILOS Y UNO DE 6 HILOS USAR CARRETES H&K. EN EMBOBINADORAS ITALIANAS, TENSION 0.6, SIN BALANCIN, REPARTIDOR 7, TIEMPO APROX. 2 HRS 30 MIN. PLANCHADOR 8 MM |  |  |  |  | Bastón 8 mm, Espejo 51 cm, | 25 mallas de 100 mesh, | No desembobinar los carretes en caso de rechazo por calibre. Peso mínimo en extrusión: 8.5 kg. Condiciones de carretes en extrusión: 1ra. opción: embobinadoras nacionales, 2da. opción: embobinadoras italianas. / No. de mechones: 5 mechones de 7 hilos y 1 |  |  | Teñir en línea. Utilizar fórmula de teñido de acuerdo a la AV. 149. LAVADO: Utilizar cortina de aire a 120°C entre la 4ta. estiradora chica y la embobinadora., |  | TEÑIDO: embobinadoras normales con peines. Velocidades: Vel. Tren 1: 150 rpm Tren 2: 153 rpm Tren 3: 153 rpm Tren 4: 155 rpm. LAVADO: embobinadora italiana no.3. Velocidades: Vel. Tren 1: 350 rpm Tren 2: 350 rpm Tren 3: 350 rpm Tren 4: 350 rpm., TEÑIDO y
P&G Manufacturing Ireland Ltd. | 500 | 600 | 0.152 mm (0.006 pulg) | Azul 837 | Nylon 6.12 |  | -92059999 | 34 mm | Silicón americano 20 ml. por 19 lts. de agua, | (F) | PMM 7862 | 2016-02-11 | TOL. CAL. IND. +/- 0.0006", TOL. CAL. PROM. +/- 0.00018", VEL. 150-690-590 SOLO FUNDA DE P.E. DE 7.5 A 7.8 CM, DIAMETRO DE MAZO 50 +/- 2 MMDado de 215 barrenos, 25 mallas de 100 mesh, |  |  |  |  | Bastón 3 mm - 5 mm, Espejo 50 cm, | Dado de 215 barrenos, 25 mallas de 100 mesh, | Pasar los filamentos por todos los rodillos del 3er. tren Inspección en proceso de calibre: Medir con micrómetro. Calibrar en mm con nominal de 0.149 mm Inspección final de calibre: Medir con láser. Calibrar en mm con nominal de 0.152 mm (0.006 pulg), | Vapor, mínimo 90°C / 120 min +/- 10 min, |  |  | Forrar sólo con funda de polietileno de 7.5 a 7.8 cm.,
P&G Manufacturing Ireland Ltd. | 133 | 160 | 0.165 mm (0.0065 pulg) | Rosa 356 | Nylon 6.12 | Rociar Ultraspray en la bolsa del material para evitar que el masterbatch no se mezcle bien debido a la estática., | -92060789 | 35 mm | Silicón americano 20 ml. por 19 lts. de agua, | (F) | PMM 7862 | 2016-02-11 | TOL. CAL. IND. +/- 0.0006", TOL. CAL. PROM. +/- 0.00020", Dado de 130, 177 ó 215 barrenos, 25 mallas de 100 mesh,ROCIAR ULTRASPRAY EN LA BOLSA DEL MATERIAL PARA EVITAR QUE EL M.B. NO SE MEZCLE BIEN. |  |  | Rociar Ultraspray en la bolsa del material para evitar que el masterbatch no se mezcle bien debido a la estática., |  | Bastón 3 mm - 5 mm, Espejo 50 cm, | Dado de 130, 177 ó 215 barrenos, 25 mallas de 100 mesh, | Pasar los filamentos por todos los rodillos del 3er. tren Inspección en proceso de calibre: Medir con micrómetro. Calibrar en mm con nominal de 0.162 mm Inspección final de calibre: Medir con láser. Calibrar en mm con nominal de 0.165 mm (0.0065 pulg), | Vapor, mínimo 90°C / 120 min +/- 10 min, |  |  | Forrar sólo con funda de polietileno de 7.5 a 7.8 cm.,
Hayco Manufacturing Limited | 150 | 170 | 0.1270 mm (0.005 pulg) | Lila 521 | Nylon 6.12 |  | RFN0150Q20N0 | Mazo | Silicón americano 10 ml por 19 lts de agua, 1. Sumergir los mazos durante 3 minutos en la tina con lubricante. 2. Separar el mazo en 2 partes para peinarlo y peinar cada parte con el peine de diente fino. 3. Juntar las 2 partes y peinar para emparejar el | T | PMM 7869 | 2016-02-12 | CALIBRE EN LASSER COMO BRAUN GMBH, FORRO SOLO FUNDA P.E.Dado de 130 ó 195 barrenos, 30 mallas de 100 mesh, |  |  |  |  | Bastón 3 mm - 5 mm, Espejo 50 cm, | Dado de 130 ó 195 barrenos, 30 mallas de 100 mesh, |  | Vapor, mínimo 90°C / 120 min +/- 10 min, |  |  | Forrar sólo con funda de polietileno de 7.5 a 7.8 cm.,
Hayco Manufacturing Limited | 80 | 90 | 0.1524 mm (0.006 pulg) | Blanco 945 | Nylon 6.12 |  | RFN0150W00N0 | Mazo | Silicón americano 20 ml. por 19 lts. de agua, | T | PMM 7869 | 2016-02-12 | 3D, ESP. DE CALIBRE COMO BRAUN GMBH, FORRO SOLO FUNDA P.E.Dado 1, 3 o 4, 90 x 3D, 25 mallas de 100 mesh, |  | 3D |  |  | Bastón 3 mm - 5 mm, Espejo 50 cm, | Dado 1, 3 o 4, 90 x 3D, 25 mallas de 100 mesh, |  | Vapor, mínimo 90°C / 120 min +/- 10 min, |  |  | Forrar sólo con funda de polietileno de 7.5 a 7.8 cm.,
Hayco Manufacturing Limited | 75 | 85 | 0.1524 mm (0.006 pulg) | Morado 527 | Nylon 6.12 |  | RFN0150PA0N0 | Mazo | Silicón americano 20 ml. por 19 lts. de agua, | T | PMM 7869 | 2016-02-12 | 3D, ESP. DE CALIBRE COMO BRAUN GMBH, FORRO SOLO FUNDA DE P.E.Dado 1, 3 o 4, 90 x 3D, 25 mallas de 100 mesh, |  | 3D |  |  | Bastón 3 mm - 5 mm, Espejo 50 cm, | Dado 1, 3 o 4, 90 x 3D, 25 mallas de 100 mesh, |  | Vapor, mínimo 90°C / 120 min +/- 10 min, |  |  | Forrar sólo con funda de polietileno de 7.5 a 7.8 cm.,
Tanis Incorporated | 227 | 260 | 0.014 pulg + 0.010 pulg | Azul 605 + Negro 921 | Nylon 6.12 R + Nylon 6 |  | RM17223 | 4.75 pulg | Lubán 100%, | T + (F) | PMM 7870 | 2016-02-17 | Cruz + RizadoMazo de fierro grande (F-59),57% de Nylon 6.12 R perfil en cruz + 43% de Nylon 6 dimpled, |  | Cruz + Rizado |  | Mazo de fierro grande (F-59), |  | 25 mallas de 100 mesh, | 57% de Nylon 6.12 R perfil en cruz + 43% de Nylon 6 dimpled, | Agua, 93ºC / 1 hr, |  |  | Forrar con funda de polietileno y papel kraft blanco. Forrar con tensión de acuerdo a muestra de referencia. Velocidad de la forradora: 390 rpm.,
Tanis Incorporated | 227 | 155 | 0.014 pulg | Azul 605 | Nylon 6.12 R | Molino: Moler el Polietileno con criba de 3 mm. Materiales: Fabricar el N6.12 R con N6.12 R azul 352. , Agregar Polietileno (80 g / kg de resina), | RM17223 A | 4.75 pulg | Lubán 100%, | T | PMM 7870 | 2016-02-17 | Cruz Agregar Polietileno (80 g / kg de resina),Dado de 111 x Cruz, 25 mallas de 100 mesh, |  | Cruz | Agregar Polietileno (80 g / kg de resina), |  | Bastón 7 mm, Espejo 50 cm, | Dado de 111 x Cruz, 25 mallas de 100 mesh, | Utilizar agua limpia o fría en la tina de enfriamiento. Pasar los filamentos sin freno., | Agua, 93ºC / 1 hr, |  |  | Forrar con funda de polietileno y papel kraft blanco. Forrar con tensión de acuerdo a muestra de referencia. Velocidad de la forradora: 390 rpm.,
Tanis Incorporated | 227 | 105 | 0.010 pulg | Negro 921 | Nylon 6 |  | RM17223 B | 4.75 pulg | Lubán 100%, | (F) | PMM 7870 | 2016-02-17 | 19, 0.012 pulg, A200-6,Mazo de fierro grande (F-59),Dado de 90 barrenos, 25 mallas de 100 mesh, | 19, 0.012 pulg, A200-6, | Rizado |  |  | Bastón 3 mm - 5 mm, Espejo 50 cm, | Dado de 90 barrenos, 25 mallas de 100 mesh, | Pasar los filamentos por todos los rodillos del 3er. tren. En carretes con 10 mechones de 9 hilos para mezclar en mazo con Nylon 6.12 R cruz 0.014" Amplitud saliendo del engrane: 0.015 pulg. Embobinar en los carretes de forma tensa para facilitar el desem | Agua, 93ºC / 1 hr, |  |  | Forrar con funda de polietileno y papel kraft blanco. Forrar con tensión de acuerdo a muestra de referencia. Velocidad de la forradora: 390 rpm.,
Tanis Incorporated | 227 | 260 | 0.014 pulg + 0.010 pulg | Rojo 606 + Negro 921 | Nylon 6.12 R + Nylon 6 |  | RM17224 | 4.75 pulg | Lubán 100%, | T + (F) | PMM 7870 | 2016-02-17 | Cruz + RizadoMazo de fierro grande (F-59),57% de Nylon 6.12 R perfil en cruz + 43% de Nylon 6 dimpled, |  | Cruz + Rizado |  | Mazo de fierro grande (F-59), |  | 25 mallas de 100 mesh, | 57% de Nylon 6.12 R perfil en cruz + 43% de Nylon 6 dimpled, | Agua, 93ºC / 1 hr, |  |  | Forrar con funda de polietileno y papel kraft blanco. Forrar con tensión de acuerdo a muestra de referencia. Velocidad de la forradora: 390 rpm.,
Tanis Incorporated | 227 | 155 | 0.014 pulg | Rojo 606 | Nylon 6.12 R | Molino: Moler el Polietileno con criba de 3 mm. Materiales: Fabricar el N6.12 R con Nylon 6.12 R Natural., Agregar Polietileno (80 g / kg de resina), | RM17224 A | 4.75 pulg | Lubán 100%, | T | PMM 7870 | 2016-02-17 | Cruz Agregar Polietileno (80 g / kg de resina),Mazo de fierro grande (F-59),Dado de 111 x Cruz, 25 mallas de 100 mesh, |  | Cruz | Agregar Polietileno (80 g / kg de resina), |  |  | Dado de 111 x Cruz, 25 mallas de 100 mesh, | Utilizar agua limpia o fría en la tina de enfriamiento. Pasar los filamentos sin freno., | Agua, 93ºC / 1 hr, |  |  | Forrar con funda de polietileno y papel kraft blanco. Forrar con tensión de acuerdo a muestra de referencia. Velocidad de la forradora: 390 rpm.,
Tanis Incorporated | 227 | 105 | 0.010 pulg | Negro 921 | Nylon 6 |  | RM17224 B | 4.75 pulg | Lubán 100%, | (F) | PMM 7870 | 2016-02-17 | 19, 0.012 pulg, A200-6,Dado de 90 barrenos, 25 mallas de 100 mesh, | 19, 0.012 pulg, A200-6, | Rizado |  |  | Bastón 3 mm - 5 mm, Espejo 50 cm, | Dado de 90 barrenos, 25 mallas de 100 mesh, | Pasar los filamentos por todos los rodillos del 3er. tren. En carretes con 10 mechones de 9 hilos para mezclar en mazo con Nylon 6.12 R cruz 0.014" Amplitud saliendo del engrane: 0.015 pulg. Embobinar en los carretes de forma tensa para facilitar el desem | Agua, 93ºC / 1 hr, |  |  | Forrar con funda de polietileno y papel kraft blanco. Forrar con tensión de acuerdo a muestra de referencia. Velocidad de la forradora: 390 rpm.,
Tanis Incorporated | 113.5 | 140 | 0.012 pulg + 0.006 pulg | Rojo 606 + Negro 921 | Nylon 6.12 R + Nylon 6 |  | RM17226 | 3 pulg | Lubán 100%, | T + (F) | PMM 7870 | 2016-02-17 | Cruz + RizadoMazo normal,48% de Nylon 6.12 R perfil en cruz + 52% de Nylon 6 dimpled, |  | Cruz + Rizado |  | Mazo normal, |  | 25 mallas de 100 mesh, | 48% de Nylon 6.12 R perfil en cruz + 52% de Nylon 6 dimpled, | Agua, 93ºC / 1 hr, |  |  | Forrar con funda de polietileno y papel kraft blanco. Forrar con tensión de acuerdo a muestra de referencia. Velocidad de la forradora: 390 rpm.,
Tanis Incorporated | 113.5 | 70 | 0.012 pulg | Rojo 606 | Nylon 6.12 R | Molino: Moler el Polietileno con criba de 3 mm. Materiales: Fabricar el N6.12 R con Nylon 6.12 R Natural., Agregar Polietileno (80 g / kg de resina), | RM17226 A | 3 pulg | Lubán 100%, | T | PMM 7870 | 2016-02-17 | Cruz Agregar Polietileno (80 g / kg de resina),Mazo normal,Dado de 111 x Cruz, 25 mallas de 100 mesh, |  | Cruz | Agregar Polietileno (80 g / kg de resina), |  |  | Dado de 111 x Cruz, 25 mallas de 100 mesh, | Utilizar agua limpia o fría en la tina de enfriamiento. Pasar los filamentos sin freno., | Agua, 93ºC / 1 hr, |  |  | Forrar con funda de polietileno y papel kraft blanco. Forrar con tensión de acuerdo a muestra de referencia. Velocidad de la forradora: 390 rpm.,
Tanis Incorporated | 113.5 | 70 | 0.006 pulg | Negro 921 | Nylon 6 |  | RM17226 B | 3 pulg | Lubán 100%, | (F) | PMM 7870 | 2016-02-17 | 18, 0.009 pulg, A200-6,Dado de 120 barrenos, 25 mallas de 100 mesh, | 18, 0.009 pulg, A200-6, | Rizado |  |  | Bastón 3 mm - 5 mm, Espejo 50 cm, | Dado de 120 barrenos, 25 mallas de 100 mesh, | Pasar los filamentos por todos los rodillos del 3er. tren. Amplitud en rizadora: 0.010". En carretes para mezclar., | Agua, 93ºC / 1 hr, |  |  | Forrar con funda de polietileno y papel kraft blanco. Forrar con tensión de acuerdo a muestra de referencia. Velocidad de la forradora: 390 rpm.,