## Cristobal
Nombre del Cliente | Cantidad | Unidad | Calibre | Color | Material | Clave | Corte | Lubricación | Orientación | No pedido | Fecha Entrega | Perfil | Aditivo | Otros | Especificaciones | Descripcion
TOSCA MFG. CO. | 50 | LB | 0.045" | NATURAL | NYLON 6.12 | E0072003 | 7 1/2" | LUBAN 100% | T | PMM 7888 | 11.02.2016 00:00:00 | - | - | - | VEL 130,500,450, TINA DE DOBLE VIAJE | NYLON 6.12 "S" NATURAL CAL. 0.045" CORTE: 7 1/2"
TOSCA MFG. CO. | 50 | LB | 0.045" | NEGRO 921 | NYLON 6.12 "S" | E0072004 | 7 1/2" | LUBAN 100% | T | PMM 7888 | 11.02.2016 00:00:00 | - | - | - | TINA DE DOBLE VIAJE, VEL. 130-530-480, DADO 4 BARRENOS, TOL. CAL. IND. +/- 0.002" | NYLON 6.12 "S" NEGRO 921 CAL. 0.045" CORTE: 7 1/2"
PRODUCTOS PETIGON, S.A. DE C.V. | 80 | KG | 0.022" | NATURAL | NYLON 6 | .1480 | 2" | LUBAN | S | PMM 7889 | 12.02.2016 00:00:00 | - | - | - | - | NYLON 6 NATURAL CAL. 0.022" CORTE: 2"
PRODUCTOS PETIGON, S.A. DE C.V. | 65 | KG | 0.022" | NATURAL | NYLON 6 | .1480 | 2" | LUBAN | S | PMM 7890 | 19.02.2016 00:00:00 | - | - | - | - | NYLON 6 NATURAL CAL. 0.022" CORTE: 2"
PRODUCTOS PETIGON, S.A. DE C.V. | 160 | KG | 0.009" | ROJO 424+BLANCO 945 | NYLON 6.12 | .1558 | 2" | 0 | 0 | PMM 7891 | 19.02.2016 00:00:00 | RIZADO | - | - | - | NYLON 6.12 RIZADO MEZCLA ROJO 424+BLANCO 945 CAL. 0.009" X 2"
PRODUCTOS PETIGON, S.A. DE C.V. | 160 | KG | 0.009" | NATURAL | NYLON 6.12 | .1552 | 2" | LUBAN 100% | F | PMM 7892 | 04.03.2016 00:00:00 | RIZADO | - | - | RIZ 20 0-AMP. 0.012" ENG 200 DIENTES, HORNEAR 80°C X 1 HR, VEL. 170-770-660, DADO DE 110 BARRENOS TOL. LARGO DE CORTE: 0.5 MM/+ 1.0 MM | NYLON 6.12 RIZADO NATURAL CAL. 0.009" CORTE: 2"
PRODUCTOS PETIGON, S.A. DE C.V. | 130 | KG | 0.007" | ROSA 591 | NYLON 6.12 | .1551 | 2" | LUBAN 100% | F | PMM 7893 | 11.03.2016 00:00:00 | RIZADO | - | - | RIZ 20 O-AMP. 0.010" ENG 200 DIENTES, VEL. 170-770-660, DADO DE 150 BARRENOS | NYLON 6.12 RIZADO ROSA 591 CAL. 0.007" CORTE: 2"
POWER BRUSHES INC. | 300 | LB | 0.045" | NEGRO 921 | NYLON 6.12 R | .45NXBL45C4 | 12 3/8" | SIL. AMERICANO 100% | T | PMM 7894 | 11.02.2016 00:00:00 | - | - | - | DIAM. 2 1/4" A 2 3/8" | NYLON 6.12 "R" NEGRO 921 CAL. 0.045" CORTE: 12 3/8"
BRUSH FOR YOU | 100 | KG | 0.0025" | NATURAL | NYLON 6.12 | E0221005 | 11 MM | SIL. AME. 450MLX19LT | F | PMM 7895 | 12.02.2016 00:00:00 | - | - | - | MAZO CHICO DE ALUMINIO, DELGADO Y MAROMERADO. DADO 400,440 O 600 BARRENOS VEL. 200-860-740 DIAMETRO DE MAZO 45 MM. | NYLON 6.12 NATURAL CAL. 0.0025" CORTE: 11 MM
ORAL-B LABORATORIES | 340 | KG | 0.006" | NATURAL | POLIESTER SATINTONE | .96630845 | 10.5 FT | 0 | F | PMM 7896 | 26.01.2016 00:00:00 | - | CAOLIN | - | 200 G MB CAOLIN EN 800 G DE PBT DIAMETRO MAZO: 31 +/- 0.5 MM FUNDA 71 MM FRANJA ROJA GROSOR SELLADO 1.10+/- 0.5 MM LONGITUD: 3048 +/-152 MM DADO 250 B FAB C/ CHORIZOS DE 15 VUELTAS C/U TEMP. PEINADO Y LUB STD ARMAR A DIAMETRO 31MM ANTES HORNEAR | POLIESTER SATINTONE NATURAL CAL. 0.006" CORTE: 10.5 FT
ORAL-B LABORATORIES | 450 | KG | 0.006" | AZUL 324 | POLIESTER SATINTONE | .96630846 | 10.5 FT | SIL. AME 650MLX19LTA | F | PMM 7896 | 26.01.2016 00:00:00 | - | CAOLIN | - | 200 G MB CAOLIN EN 800 G DE PBT DIAMETRO MAZO: 31 +/- 0.5 MM FUNDA 71 MM FRANJA ROJA GROSOR SELLADO 1.10+/- 0.5 MM LONGITUD: 3048 +/-152 MM DADO 250 B FAB C/ CHORIZOS DE 15 VUELTAS C/U TEMP. PEINADO Y LUB STD ARMAR A DIAMETRO 31MM ANTES HORNEAR | POLIESTER SATINTONE AZUL 324 CAL. 0.006" CORTE: 10.5 FT
ORAL-B LABORATORIES | 150 | KG | 0.006" | AZUL 322 | POLIESTER | .96747979 | 10.5 FT | SIL. AMERICANO 650ML | F | PMM 7896 | 26.01.2016 00:00:00 | - | AB | - | AB, PBT CAOLIN CHORIZOS DADO DE 250 B, P/ 1KG UTILIZAR 80% DE PBT 12.5% MB CAOLIN 7.5% MB AB 7000, 4 CH DE 15 VUELTAS VEL 160-800-690 MAZO CHORIZOS C/EXT. P/ENC. AUTOCLAVE 135°C X10 MIN CAL. NOM. LINEA 0.0058" DIAMETRO 31MM ANTES HORNEAR SOLO BASF | POLIESTER SATINTONE "AB" AZUL 322 CAL. 0.006" CORTE: 10.5 FT
ORAL-B LABORATORIES | 340 | KG | 0.006" | AZUL 32 | POLIESTER | .96747988 | 10.5 FT. | SIL. AMERICANO 650ML | F | PMM 7896 | 26.01.2016 00:00:00 | - | - | - | PBT CAOLIN CHORIZOS DADO 250 BARRENOS 4 CHORIZOS DELGADOS 15 VUELTAS C/U VEL. 160-800-690 MAZO DE CHORIZOS C/EXT. P/ENCOGER, AUTOCLAVE 135°C X10MIN CAL. NOMINAL EN LINEA 0.0058" ARMAR A DIAMETRO 31 MM ANTES DE HORNEAR 80% PBT+20% MB CAOLIN | POLIESTER SATINTONE AZUL 323 CAL. 0.006" CORTE: 10.5 FT.
ORAL-B LABORATORIES | 340 | KG | 0.007" | AZUL 589 | POLIESTER | .96747989 | 10.5 FT. | SIL. AMERICANO 650ML | F | PMM 7896 | 26.01.2016 00:00:00 | - | - | - | PBT CAOLIN CHORIZOS DADO 130 BARRENOS 4 CHORIZOS DELGADOS 21 VUELTAS C/U VEL. 160-800-690 MAZO DE CHORIZOS C/EXT. P/ENCOGER, AUTOCLAVE 135°C X10MIN CAL. NOMINAL EN LINEA 0.0068" ARMAR A DIAMETRO 31 MM ANTES DE HORNEAR 80% PBT+20% MB CAOLIN,SOLO BASF | POLIESTER SATINTONE AZUL 589 CAL. 0.007" CORTE: 10.5 FT.
ORAL-B LABORATORIES | 115 | KG | 0.006" | AMARILLO 325 | POLIESTER | .96747999 | 10.5 FT | SIL. AMERICANO 650ML | F | PMM 7896 | 26.01.2016 00:00:00 | - | AB | - | AB, PBT CAOLIN CHORIZOS DADO DE 250 B, P/ 1KG UTILIZAR 80% DE PBT 12.5% MB CAOLIN 7.5% MB AB 7000, 4 CH DE 15 VUELTAS VEL 160-800-690 MAZO CHORIZOS C/EXT. P/ENC. AUTOCLAVE 135°C X10 MIN CAL. NOM. LINEA 0.0058" DIAMETRO 31MM ANTES HORNEAR SOLO BASF | POLIESTER SATINTONE "AB" AMARILLO 325 CAL. 0.006" CORTE: 10.5 FT
ORAL-B LABORATORIES | 75 | KG | 0.007" | NATURAL | POLIESTER | .96748000 | 10.5 FT. | SIL. AMERICANO 650ML | F | PMM 7896 | 26.01.2016 00:00:00 | - | - | - | PBT CAOLIN CHORIZOS DADO 130 BARRENOS 4 CHORIZOS DELGADOS 21 VUELTAS C/U VEL. 160-800-690 MAZO DE CHORIZOS C/EXT. P/ENCOGER, AUTOCLAVE 135°C X10MIN CAL. NOMINAL EN LINEA 0.0068" ARMAR A DIAMETRO 31 MM ANTES DE HORNEAR 80% PBT+20% MB CAOLIN,SOLO BASF | POLIESTER SATINTONE NATURAL CAL. 0.007" CORTE: 10.5 FT.
ORAL-B LABORATORIES | 75 | KG | 0.006" | VERDE 184 | POLIESTER | .96748001 | 10.5 FT | SIL. AMERICANO 650ML | F | PMM 7896 | 26.01.2016 00:00:00 | - | - | - | PBT CAOLIN CHORIZOS DADO 250 BARRENOS 4 CHORIZOS DELGADOS 15 VUELTAS C/U VEL. 160-800-690 MAZO DE CHORIZOS C/EXT. P/ENCOGER, AUTOCLAVE 135°C X10MIN CAL. NOMINAL EN LINEA 0.0058" ARMAR A DIAMETRO 31 MM ANTES DE HORNEAR 80% PBT+20% MB CAOLIN | POLIESTER SATINTONE VERDE 184 CAL. 0.006" CORTE: 10.5 FT
ORAL-B LABORATORIES | 225 | KG | 0.007" | VERDE 588 | POLIESTER | .96748004 | 10.5 FT. | SIL. AMERICANO 650ML | F | PMM 7897 | 26.01.2016 00:00:00 | - | - | - | PBT CAOLIN CHORIZOS DADO 130 BARRENOS 4 CHORIZOS DELGADOS 21 VUELTAS C/U VEL. 160-800-690 MAZO DE CHORIZOS C/EXT. P/ENCOGER, AUTOCLAVE 135°C X10MIN CAL. NOMINAL EN LINEA 0.0068" ARMAR A DIAMETRO 31 MM ANTES DE HORNEAR 80% PBT+20% MB CAOLIN,SOLO BASF | POLIESTER SATINTONE VERDE 588 CAL. 0.007" CORTE: 10.5 FT.
ORAL-B LABORATORIES | 225 | KG | 0.006" | NATURAL 396 | POLIESTER | .96748005 | 10.5 FT. | SIL. AMERICANO 170ML | F | PMM 7897 | 26.01.2016 00:00:00 | - | - | - | PBT CHORIZOS DADO 250 BARRENOS FABRICAR 4 CHORIZOS DELGADOS 15 VUELTAS C/U VEL160-800-690 MAZO DE CHORIZOS C/ EXTENSION P/ ENCOGER AUTOCLAVE 135°C X 10 MIN CAL. NOMINAL EN LINEA 0.0058" ARMAR A DIAMETRO DE 31 MM ANTES DE HORNEAR, SOLO RESINA BASF | POLIESTER NATURAL 396 CAL. 0.006" CORTE: 10.5 FT.
ORAL-B LABORATORIES | 75 | KG | 0.007" | NATURAL 396 | POLIESTER | .96748006 | 10.5 FT. | SIL. AMERICANO 170ML | F | PMM 7897 | 26.01.2016 00:00:00 | - | - | - | PBT CHORIZOS DADO130 BARRENOS 4 CHORIZOS DELGADOS 21 VUELTAS C/U VEL160-800-690 MAZO DE CHORIZOS C/ EXTENSION P/ ENCOGER AUTOCLAVE 135°C X 10 MIN CAL. NOMINAL EN LINEA 0.0068" ARMAR A DIAMETRO DE 31 MM ANTES DE HORNEAR, FABRICAR SOLO CON RESINA BASF | POLIESTER NATURAL 396 CAL. 0.007" CORTE: 10.5 FT.
ORAL-B LABORATORIES | 93 | KG | 0.007" | NATURAL 396 | NYLON 6.12 | .97031697 | 10.5 FT | 0 | 0 | PMM 7897 | 26.01.2016 00:00:00 | - | - | - | - | NYLON 6.12 NATURAL 396 CAL. 0.007" CORTE: 10.5 FT
ORAL-B LABORATORIES | 115 | KG | 0.006" | AZUL 545 | POLIESTER SATINTON | .97121039 | 10.5 FT | 0 | 0 | PMM 7897 | 26.01.2016 00:00:00 | - | - | - | - | POLIESTER SATINTONE AZUL 545 CAL. 0.006" CORTE: 10.5 FT
ORAL-B LABORATORIES | 230 | KG | 0.007" | AZUL 545 | POLIESTER SATINTONE | .97121041 | 10.5 FT | 0 | 0 | PMM 7897 | 26.01.2016 00:00:00 | - | - | - | - | POLIESTER SATINTONE AZUL 545 CAL. 0.007" CORTE: 10.5 FT
ORAL-B LABORATORIES | 115 | KG | 0.006" | LILA 546 | POLIESTER SATINTONE | .97121042 | 10.5 FT | 0 | 0 | PMM 7897 | 26.01.2016 00:00:00 | - | - | - | - | POLIESTER SATINTONE LILA 546 CAL. 0.006" CORTE: 10.5 FT
ORAL-B LABORATORIES | 170 | KG | 0.007" | VERDE 854 | NYLON 6.12 | .60880072 | 36 MM | SIL. AMERICANO 25ML | T | PMM 7898 | 26.01.2016 00:00:00 | - | - | - | TOLERANCIA CALIBRE PROMEDIO: +/- 0.00021 PULG. CALIBRACION EN MICROMETRO / FORRO SOLO CON FUNDA | NYLON 6.12 VERDE 854 CAL. 0.007" CORTE: 36 MM
ORAL-B LABORATORIES | 340 | KG | 0.008" | VERDE 854 | NYLON 6.12 | .60880073 | 36 MM | SIL. AMERICANO 25ML | T | PMM 7898 | 26.01.2016 00:00:00 | - | - | - | TOLERANCIA CALIBRE PROMEDIO: +/- 0.00024 PULG CALIBRACION EN MICROMETRO / FORRO SOLO CON FUNDA | NYLON 6.12 VERDE 854 CAL. 0.008" CORTE: 36 MM
ORAL-B LABORATORIES | 85 | KG | 0.008" | AZUL INDICATOR | NYLON 6.12 | .60880497 | 1 1/8" | SIL. AMERICANO 25ML | T | PMM 7898 | 26.01.2016 00:00:00 | - | - | - | TOLERANCIA CALIBRE PROMEDIO: +/- 0.00024 PULG CALIBRACION EN MICROMETRO CTES DE 50 HILOS FORRO SOLO FUNDA | NYLON 6.12 AZUL INDICATOR CAL. 0.008" CORTE: 1 1/8"
ORAL-B LABORATORIES | 170 | KG | 0.008" | AZUL INDICATOR | NYLON 6.12 | .60880498 | 1 1/4" | SIL. AMERICANO 25ML | T | PMM 7898 | 26.01.2016 00:00:00 | - | - | - | TOLERANCIA CALIBRE PROMEDIO: +/- 0.00024 PULG CALIBRACION EN MICROMETRO CTES DE 50 HILOS /FORRO SOLO FUNDA | NYLON 6.12 AZUL INDICATOR CAL. 0.008" CORTE: 1 1/4"
ORAL-B LABORATORIES | 85 | KG | 0.006" | AZUL INDICATOR | NYLON 6.12 | .60880501 | 1 7/64" | SIL. AMERICANO 20ML | T | PMM 7898 | 26.01.2016 00:00:00 | - | - | 35gr AZUL2 3lts ACIDO REC 6/1 | TOLERANCIA CALIBRE PROMEDIO: +/- 0.00018 PULG. CALIBRACION EN MICROMETRO CTES DE 50 HILOS /FORRO SOLO FUNDA | NYLON 6.12 AZUL INDICATOR CAL. 0.006" CORTE: 1 7/64"
ORAL-B LABORATORIES | 85 | KG | 0.0065" | VERDE 126 | NYLON 6.12 | .92059993 | 35 MM | SIL. AME. 20 ML | F | PMM 7898 | 26.01.2016 00:00:00 | - | - | - | TOLERANCIA CALIBRE PROMEDIO: +/- 0.00020 PULG.TOL. CAL. IND. +/- 0.0006", DIAMETRO DE MAZO 50 +/- 2 MM (2"), FORRO SOLO FUNDA DE P.E. 7.5 A 7.8 CM, EN CAJAS DE 10 LBS. VEL. 150-690-590. | NYLON 6.12 VERDE 126 CAL. 0.0065" CORTE: 35 MM
ORAL-B LABORATORIES | 85 | KG | 0.0065" | AZUL 349 | NYLON 6.12 | .92059997 | 32 MM | SIL. AME. 20 ML | F | PMM 7898 | 26.01.2016 00:00:00 | - | - | - | TOLERANCIA CALIBRE PROMEDIO: +/- 0.00020 PULG, TOL. CAL. IND. +/- 0.0006", DIAMETRO DE MAZO 50 +/- 2 MM (2") FORRO SOLO FUNDA P.E. 7.5 A 7.8 CM, EN CAJAS DE 10 LBS. VEL. 150-690-590 | NYLON 6.12 AZUL 349 CAL. 0.0065" CORTE: 32 MM
QINGDAO JINPUYUAN BRUSH CO., LTD | 50 | KG | 0 | 0 | 0 | E0253001 | 0 | 0 | 0 | PMM 7899 | 07.03.2016 00:00:00 | #N/A | #N/A | #N/A | #N/A | NYLON 6.12 BLANCO 945 CAL. 0.002" EN CARRETE DE 75 HILOS
QINGDAO JINPUYUAN BRUSH CO., LTD | 50 | KG | 0 | 0 | 0 | E0253002 | 0 | 0 | 0 | PMM 7899 | 07.03.2016 00:00:00 | #N/A | #N/A | #N/A | #N/A | NYLON 6.12 BLANCO 945 CAL. 0.002" EN CARRETE DE 100 HILOS
QINGDAO JINPUYUAN BRUSH CO., LTD | 75 | KG | 0 | 0 | 0 | E0253003 | 0 | 0 | 0 | PMM 7899 | 07.03.2016 00:00:00 | #N/A | #N/A | #N/A | #N/A | NYLON 6.12 BLANCO 945 CAL.0.0025" EN CARRETE DE 50 HILOS
QINGDAO JINPUYUAN BRUSH CO., LTD | 75 | KG | 0 | 0 | 0 | E0253004 | 0 | 0 | 0 | PMM 7899 | 07.03.2016 00:00:00 | #N/A | #N/A | #N/A | #N/A | NYLON 6.12 BLANCO 945 CAL.0.0025" EN CARRETE DE 60 HILOS
QINGDAO JINPUYUAN BRUSH CO., LTD | 75 | KG | 0 | 0 | 0 | E0253005 | 0 | 0 | 0 | PMM 7899 | 07.03.2016 00:00:00 | #N/A | #N/A | #N/A | #N/A | NYLON 6.12 BLANCO 945 CAL.0.0025" EN CARRETE DE 100 HILOS
ORAL-B LABORATORIES | 85 | KG | 0.006" | AZUL 837 | NYLON 6.12 | .92059999 | 34 MM | SIL. AME. 20 ML | F | PMM 7900 | 26.01.2016 00:00:00 | - | - | - | TOL. CAL. PROM +/- 0.00018" (0.00582"-0.00618") TOL. CAL. IND. +/- 0.0006", DIAMETRO DE MAZO 50 +/- 2 MM (2"), FORRO SOLO FUNDA DE P.E. 7.5 A 7.8 CM, EN CAJAS DE 10 LBS. VEL. 150-690-590 | NYLON 6.12 AZUL 837 CAL. 0.006" CORTE: 34 MM
ORAL-B LABORATORIES | 85 | KG | 0.007" | AZUL 837 | NYLON 6.12 | .92202019 | 34 MM | SIL. AME. 25 ML | F | PMM 7900 | 26.01.2016 00:00:00 | - | - | - | TOLERANCIA CALIBRE PROMEDIO: +/- 0.00021 PULG TOL. CAL. IND. +/- 0.0006", DIAMETRO DE MAZO 50 +/- 2 MM (2"), FORRO SOLO FUNDA DE P.E. 7.5 A 7.8 CM, EN CAJAS DE 10 LBS. VEL. 150-690-590 | NYLON 6.12 AZUL 837 CAL. 0.007" CORTE: 34 MM
ORAL-B LABORATORIES | 85 | KG | 0.007" | AZUL 838 | NYLON 6.12 | .97400727 | 32 MM | 0 | 0 | PMM 7900 | 26.01.2016 00:00:00 | - | - | - | - | NYLON 6.12 AZUL 838 CAL. 0.007" CORTE: 32 MM
ORAL-B LABORATORIES | 85 | KG | 0.007" | AZUL 839 | NYLON 6.12 | .97400729 | 32 MM | 0 | 0 | PMM 7900 | 26.01.2016 00:00:00 | - | - | - | - | NYLON 6.12 AZUL 839 CAL. 0.007" CORTE: 32 MM
ORAL-B LABORATORIES | 170 | KG | 0.007" | AZUL | NYLON 6.12 | .99390239 | 32 MM | SIL. AMERICANO 25ML | T | PMM 7900 | 26.01.2016 00:00:00 | - | - | - | EN CARRETES DE 55 HILOS, TOLERANCIA CALIBRE PROMEDIO: +/- 0.00021 PULG, CALIBRACION EN MICROMETRO, FORRO SOLO FUNDA PE 7.6 - 7.8 CM DIAM MAZO: 50 +/- 2 MM, CAJAS DE 10 LBS | NYLON 6.12 AZUL INDICATOR CAL. 0.007" CORTE: 32 MM
ORAL-B LABORATORIES | 170 | KG | 0.0062 | AZUL 399 | NYLON 6.12 | .99396504 | 34 MM | SIL. AMERICANO 20ML | F | PMM 7900 | 26.01.2016 00:00:00 | - | - | - | TOLERANCIA CALIBRE PROMEDIO: +/- 0.00018 PULG., FORRO SOLO FUNDA 7.6 A 7.8 CM, DIAM MAZO 50+/-2MM, EN CAJAS DE 10 LBS | NYLON 6.12 AZUL 399 CAL. 0.006" CORTE: 34 MM
ORAL-B LABORATORIES | 85 | KG | 0.007" | AZUL 976 | NYLON 6.12 | .99761613 | 32 MM | SIL. AMERICANO 25ML | T | PMM 7900 | 26.01.2016 00:00:00 | - | - | - | TOLERANCIA CALIBRE PROMEDIO: +/- 0.00021 PULG CALIBRACION EN MICROMETRO, FORRO SOLO FUNDA P.E. 7.6 A 7.8 CM., DIAMETRO DE MAZO 50 +/- 2 MM EN CAJAS DE 10 LBS. | NYLON 6.12 AZUL 976 CAL. 0.007" CORTE: 32 MM

## Hoja1
Nombre del Cliente | Cantidad_Kg | Unidad_Original | Calibre | Color | Material | Resina | Clave | Corte | Lubricante | Orientación | No pedido | Fecha Entrega | ESP_SAE | Rizado | Perfil | Aditivos | Tipo de Mazo | Bastón_Espejo_Tina | Herramental | Fabricar | Temple | Horno | Teñido | Enfundado | Esp_Carretes
Oral-B Laboratories | 340 |  | 0.1524 mm (0.006 pulg) | Natural | PBT Satintone | Para preparar 1 kg de material, utilizar 800 g de Poliéster PBT y 200 g de Masterbatch con caolín PBT COMPR-20. Se puede utilizar resina Ultradur B4500 o Crastin., | .96630845 | Chorizo | Silicón americano 650 ml. por 19 lts. de agua, Peinar mazos delgados, | (F) | PMM 7896 | 2016-01-26 | 200 G MB CAOLIN EN 800 G DE PBT DIAMETRO MAZO: 31 +/- 0.5 MM FUNDA 71 MM FRANJA ROJA GROSOR SELLADO 1.10+/- 0.5 MM LONGITUD: 3048 +/-152 MM DADO 250 B FAB C/ CHORIZOS DE 15 VUELTAS C/U TEMP. PEINADO Y LUB STD ARMAR A DIAMETRO 31MM ANTES HORNEAR |  |  |  | Mazo de chorizos, Con extensión para encoger, | Espejo mínimo 50 cm, | Dado de 250 ó 300 barrenos, 10 mallas de 100 mesh, | Pasar los filamentos por todos los rodillos del 3er. tren. Para dado de 250 barrenos: Fabricar 6 chorizos delgados, 15 vueltas cada uno. Peinar saliendo de la tina de enfriamiento en 26 mechones de 5 hilos y 20 mechones de 6 hilos. Para dado de 300 barren | Autoclave, 135°C / 10 min +/- 0 min, |  |  | Grosor del sellado: 1.10 +/- 0.5 mm Longitud del mazo: 3048 +/- 152 mm Ancho de la funda: 71 mm, con franja roja. Calibre: 0.004",
Oral-B Laboratories | 450 |  | 0.1524 mm (0.006 pulg) | Azul 324 | PBT Satintone | Para preparar 1 kg de material, utilizar 800 g de Poliéster PBT y 200 g de Masterbatch con caolín PBT COMPR-20. Se puede utilizar resina Ultradur B4500 o Crastin. Utilizar bolsas nuevas para cada pesada. , Manejar pesadas en botes de plástico. El color su | .96630846 | Chorizo | Silicón americano 650 ml. por 19 lts. de agua, Peinar mazos delgados, | (F) | PMM 7896 | 2016-01-26 | 200 G MB CAOLIN EN 800 G DE PBT DIAMETRO MAZO: 31 +/- 0.5 MM FUNDA 71 MM FRANJA ROJA GROSOR SELLADO 1.10+/- 0.5 MM LONGITUD: 3048 +/-152 MM DADO 250 B FAB C/ CHORIZOS DE 15 VUELTAS C/U TEMP. PEINADO Y LUB STD ARMAR A DIAMETRO 31MM ANTES HORNEAR |  |  |  | Mazo de chorizos, Con extensión para encoger, | Bastón 1 cm, Espejo mínimo 50 cm, | Dado de 250 ó 300 barrenos, 10 mallas de 100 mesh, | Pasar los filamentos por todos los rodillos del 3er. tren. Orientar en vapor. Enumerar todos los mazos. Para dado de 250 barrenos: Fabricar 6 chorizos delgados, 15 vueltas cada uno. Peinar saliendo de la tina de enfriamiento en 26 mechones de 5 hilos y 2 | Autoclave, 135°C / 10 min +/- 0 min, |  |  | Grosor del sellado: 1.10 +/- 0.5 mm Longitud del mazo: 3048 +/- 152 mm Ancho de la funda: 71 mm, con franja roja. Calibre: 0.004",
Oral-B Laboratories | 150 |  | 0.1524 mm (0.006 pulg) | Azul 322 | PBT Satintone AB | Poliéster PBT y Caolín. Utilizar únicamente resina Ultradur B4500., Para preparar 1 kg de material, utilizar 800 g de Poliéster PBT, 75 g de Masterbatch Antimicrobial B-7000 PBT "ARX V 13/282 AM-PBT" y 125 g Masterbatch con caolín PBT COMPR-20., | .96747979 | Chorizo | Silicón americano 650 ml. por 19 lts. de agua, Peinar mazos delgados, | (F) | PMM 7896 | 2016-01-26 | AB, PBT CAOLIN CHORIZOS DADO DE 250 B, P/ 1KG UTILIZAR 80% DE PBT 12.5% MB CAOLIN 7.5% MB AB 7000, 4 CH DE 15 VUELTAS VEL 160-800-690 MAZO CHORIZOS C/EXT. P/ENC. AUTOCLAVE 135°C X10 MIN CAL. NOM. LINEA 0.0058" DIAMETRO 31MM ANTES HORNEAR SOLO BASF |  |  | Para preparar 1 kg de material, utilizar 800 g de Poliéster PBT, 75 g de Masterbatch Antimicrobial B-7000 PBT "ARX V 13/282 AM-PBT" y 125 g Masterbatch con caolín PBT COMPR-20., | Mazo de chorizos, Con extensión para encoger, | Espejo mínimo 50 cm, | Dado de 250 ó 300 barrenos, 10 mallas de 100 mesh, | Pasar los filamentos por todos los rodillos del 3er. tren. Para dado de 250 barrenos: Fabricar 6 chorizos delgados, 15 vueltas cada uno. Peinar saliendo de la tina de enfriamiento en 26 mechones de 5 hilos y 20 mechones de 6 hilos. Para dado de 300 barren | Autoclave, 135°C / 10 min +/- 0 min, |  |  | Grosor del sellado: 1.10 +/- 0.5 mm Longitud del mazo: 3048 +/- 152 mm Ancho de la funda: 71 mm, con franja roja. Calibre: 0.004",
Oral-B Laboratories | 340 |  | 0.1524 mm (0.006 pulg) | Azul 323 | PBT Satintone | Para preparar 1 kg de material, utilizar 800 g de Poliéster PBT y 200 g de Masterbatch con caolín PBT COMPR-20. Se puede utilizar resina Ultradur B4500 o Crastin., | .96747988 | Chorizo | Silicón americano 650 ml. por 19 lts. de agua, Peinar mazos delgados, | (F) | PMM 7896 | 2016-01-26 | PBT CAOLIN CHORIZOS DADO 250 BARRENOS 4 CHORIZOS DELGADOS 15 VUELTAS C/U VEL. 160-800-690 MAZO DE CHORIZOS C/EXT. P/ENCOGER, AUTOCLAVE 135°C X10MIN CAL. NOMINAL EN LINEA 0.0058" ARMAR A DIAMETRO 31 MM ANTES DE HORNEAR 80% PBT+20% MB CAOLIN |  |  |  | Mazo de chorizos, Con extensión para encoger, | Espejo mínimo 50 cm, | Dado de 250 ó 300 barrenos, 10 mallas de 100 mesh, | Pasar los filamentos por todos los rodillos del 3er. tren. Para dado de 250 barrenos: Fabricar 6 chorizos delgados, 15 vueltas cada uno. Peinar saliendo de la tina de enfriamiento en 26 mechones de 5 hilos y 20 mechones de 6 hilos. Para dado de 300 barren | Autoclave, 135°C / 10 min +/- 0 min, |  |  | Grosor del sellado: 1.10 +/- 0.5 mm Longitud del mazo: 3048 +/- 152 mm Ancho de la funda: 71 mm, con franja roja. Calibre: 0.004",
Oral-B Laboratories | 340 |  | 0.1778 mm (0.007 pulg) | Azul 589 | PBT Satintone | Para preparar 1 kg de material, utilizar 800 g de Poliéster PBT y 200 g de Masterbatch con caolín PBT COMPR-20. Utilizar únicamente resina Ultradur B4500., Cambia con templado. El tono se hace más fuerte con el temple., | .96747989 | Chorizo | Silicón americano 650 ml. por 19 lts. de agua, Peinar mazos delgados, | (F) | PMM 7896 | 2016-01-26 | PBT CAOLIN CHORIZOS DADO 130 BARRENOS 4 CHORIZOS DELGADOS 21 VUELTAS C/U VEL. 160-800-690 MAZO DE CHORIZOS C/EXT. P/ENCOGER, AUTOCLAVE 135°C X10MIN CAL. NOMINAL EN LINEA 0.0068" ARMAR A DIAMETRO 31 MM ANTES DE HORNEAR 80% PBT+20% MB CAOLIN,SOLO BASF |  |  |  | Mazo de chorizos, Con extensión para encoger, | Espejo mínimo 50 cm, | Dado de 250 barrenos, 10 mallas de 100 mesh, | Pasar los filamentos por todos los rodillos del 3er. tren. Fabricar 6 chorizos delgados de 10 vueltas cada uno. Peinar saliendo de la tina de enfriamiento en 26 mechones de 5 hilos y 20 mechones de 6 hilos. Inspección en proceso de calibre: Calibrar con n | Autoclave, 135°C / 10 min +/- 0 min, |  |  | Grosor del sellado: 1.10 +/- 0.5 mm Longitud del mazo: 3048 +/- 152 mm Ancho de la funda: 71 mm, sin franja. Calibre: 0.004",
Oral-B Laboratories | 115 |  | 0.1524 mm (0.006 pulg) | Amarillo 325 | PBT Satintone AB | Poliéster PBT y Caolín. Utilizar únicamente resina Ultradur B4500., Para preparar 1 kg de material, utilizar 800 g de Poliéster PBT, 75 g de Masterbatch Antimicrobial B-7000 PBT "ARX V 13/282 AM-PBT" y 125 g Masterbatch con caolín PBT COMPR-20., | .96747999 | Chorizo | Silicón americano 650 ml. por 19 lts. de agua, Peinar mazos delgados, | (F) | PMM 7896 | 2016-01-26 | AB, PBT CAOLIN CHORIZOS DADO DE 250 B, P/ 1KG UTILIZAR 80% DE PBT 12.5% MB CAOLIN 7.5% MB AB 7000, 4 CH DE 15 VUELTAS VEL 160-800-690 MAZO CHORIZOS C/EXT. P/ENC. AUTOCLAVE 135°C X10 MIN CAL. NOM. LINEA 0.0058" DIAMETRO 31MM ANTES HORNEAR SOLO BASF |  |  | Para preparar 1 kg de material, utilizar 800 g de Poliéster PBT, 75 g de Masterbatch Antimicrobial B-7000 PBT "ARX V 13/282 AM-PBT" y 125 g Masterbatch con caolín PBT COMPR-20., | Mazo de chorizos, Con extensión para encoger, | Espejo mínimo 50 cm, | Dado de 250 ó 300 barrenos, 10 mallas de 100 mesh, | Pasar los filamentos por todos los rodillos del 3er. tren. Para dado de 250 barrenos: Fabricar 6 chorizos delgados, 15 vueltas cada uno. Peinar saliendo de la tina de enfriamiento en 26 mechones de 5 hilos y 20 mechones de 6 hilos. Para dado de 300 barren | Autoclave, 135°C / 10 min +/- 0 min, |  |  | Grosor del sellado: 1.10 +/- 0.5 mm Longitud del mazo: 3048 +/- 152 mm Ancho de la funda: 71 mm, con franja roja. Calibre: 0.004",
Oral-B Laboratories | 75 |  | 0.1778 mm (0.007 pulg) | Natural | PBT Satintone | Para preparar 1 kg de material, utilizar 800 g de Poliéster PBT y 200 g de Masterbatch con caolín PBT COMPR-20. Se puede utilizar resina Ultradur B4500 o Crastin., | .96748000 | Chorizo | Silicón americano 650 ml. por 19 lts. de agua, Peinar mazos delgados, | (F) | PMM 7896 | 2016-01-26 | PBT CAOLIN CHORIZOS DADO 130 BARRENOS 4 CHORIZOS DELGADOS 21 VUELTAS C/U VEL. 160-800-690 MAZO DE CHORIZOS C/EXT. P/ENCOGER, AUTOCLAVE 135°C X10MIN CAL. NOMINAL EN LINEA 0.0068" ARMAR A DIAMETRO 31 MM ANTES DE HORNEAR 80% PBT+20% MB CAOLIN,SOLO BASF |  |  |  | Mazo de chorizos, Con extensión para encoger, | Espejo mínimo 50 cm, | Dado de 250 barrenos, 10 mallas de 100 mesh, | Pasar los filamentos por todos los rodillos del 3er. tren. Fabricar 6 chorizos delgados de 10 vueltas cada uno. Peinar saliendo de la tina de enfriamiento en 26 mechones de 5 hilos y 20 mechones de 6 hilos. Inspección en proceso de calibre: Calibrar con n | Autoclave, 135°C / 10 min +/- 0 min, |  |  | Grosor del sellado: 1.10 +/- 0.5 mm Longitud del mazo: 3048 +/- 152 mm Ancho de la funda: 71 mm, sin franja. Calibre: 0.004",
Oral-B Laboratories | 75 |  | 0.1524 mm (0.006 pulg) | Verde 184 | PBT Satintone | Para preparar 1 kg de material, utilizar 800 g de Poliéster PBT y 200 g de Masterbatch con caolín PBT COMPR-20. Se puede utilizar resina Ultradur B4500 o Crastin., Rociar Ultraspray en la bolsa del material para evitar que el masterbatch no se mezcle bien | .96748001 | Chorizo | Silicón americano 650 ml. por 19 lts. de agua, Peinar mazos delgados, | (F) | PMM 7896 | 2016-01-26 | PBT CAOLIN CHORIZOS DADO 250 BARRENOS 4 CHORIZOS DELGADOS 15 VUELTAS C/U VEL. 160-800-690 MAZO DE CHORIZOS C/EXT. P/ENCOGER, AUTOCLAVE 135°C X10MIN CAL. NOMINAL EN LINEA 0.0058" ARMAR A DIAMETRO 31 MM ANTES DE HORNEAR 80% PBT+20% MB CAOLIN |  |  | Rociar Ultraspray en la bolsa del material para evitar que el masterbatch no se mezcle bien debido a la estática., | Mazo de chorizos, Con extensión para encoger, | Espejo mínimo 50 cm, | Dado de 250 ó 300 barrenos, 10 mallas de 100 mesh, | Pasar los filamentos por todos los rodillos del 3er. tren. Para dado de 250 barrenos: Fabricar 6 chorizos delgados, 15 vueltas cada uno. Peinar saliendo de la tina de enfriamiento en 26 mechones de 5 hilos y 20 mechones de 6 hilos. Para dado de 300 barren | Autoclave, 135°C / 10 min +/- 0 min, |  |  | Grosor del sellado: 1.10 +/- 0.5 mm Longitud del mazo: 3048 +/- 152 mm Ancho de la funda: 71 mm, con franja roja. Calibre: 0.004",
Oral-B Laboratories | 225 |  | 0.1778 mm (0.007 pulg) | Verde 588 | PBT Satintone | Para preparar 1 kg de material, utilizar 800 g de Poliéster PBT y 200 g de Masterbatch con caolín PBT COMPR-20. Utilizar únicamente resina Ultradur B4500., Cambia con templado. El tono se hace más fuerte con el temple., | .96748004 | Chorizo | Silicón americano 650 ml. por 19 lts. de agua, Peinar mazos delgados, | (F) | PMM 7897 | 2016-01-26 | PBT CAOLIN CHORIZOS DADO 130 BARRENOS 4 CHORIZOS DELGADOS 21 VUELTAS C/U VEL. 160-800-690 MAZO DE CHORIZOS C/EXT. P/ENCOGER, AUTOCLAVE 135°C X10MIN CAL. NOMINAL EN LINEA 0.0068" ARMAR A DIAMETRO 31 MM ANTES DE HORNEAR 80% PBT+20% MB CAOLIN,SOLO BASF |  |  |  | Mazo de chorizos, Con extensión para encoger, | Espejo mínimo 50 cm, | Dado de 250 barrenos, 10 mallas de 100 mesh, | Pasar los filamentos por todos los rodillos del 3er. tren. Fabricar 6 chorizos delgados de 10 vueltas cada uno. Peinar saliendo de la tina de enfriamiento en 26 mechones de 5 hilos y 20 mechones de 6 hilos. Inspección en proceso de calibre: Calibrar con n | Autoclave, 135°C / 10 min +/- 0 min, |  |  | Grosor del sellado: 1.10 +/- 0.5 mm Longitud del mazo: 3048 +/- 152 mm Ancho de la funda: 71 mm, sin franja. Calibre: 0.004",
Oral-B Laboratories | 225 |  | 0.1524 mm (0.006 pulg) | Natural 396 | Polyester PBT | Utilizar únicamente resina Ultradur B4500., Sin Caolin, | .96748005 | Chorizo | Silicón americano 170 ml por 19 lts de agua, Para la preparación del lubricante: utilizar 70% de agua destilada y 30% de agua filtrada. Peinar mazos delgados., | (F) | PMM 7897 | 2016-01-26 | PBT CHORIZOS DADO 250 BARRENOS FABRICAR 4 CHORIZOS DELGADOS 15 VUELTAS C/U VEL160-800-690 MAZO DE CHORIZOS C/ EXTENSION P/ ENCOGER AUTOCLAVE 135°C X 10 MIN CAL. NOMINAL EN LINEA 0.0058" ARMAR A DIAMETRO DE 31 MM ANTES DE HORNEAR, SOLO RESINA BASF |  |  | Sin Caolin, | Mazo de chorizos, Con extensión para encoger, | Espejo mínimo 50 cm, | Dado de 250 ó 300 barrenos, 10 mallas de 100 mesh, | Pasar los filamentos por todos los rodillos del 3er. tren. Para dado de 250 barrenos: Fabricar 6 chorizos delgados, 15 vueltas cada uno. Peinar saliendo de la tina de enfriamiento en 26 mechones de 5 hilos y 20 mechones de 6 hilos. Para dado de 300 barren | Autoclave, 135°C / 10 min +/- 0 min, |  |  | Grosor del sellado: 1.10 +/- 0.5 mm Longitud del mazo: 3048 +/- 152 mm Ancho de la funda: 71 mm, con franja roja. Calibre: 0.004",
Oral-B Laboratories | 75 |  | 0.1778 mm (0.007 pulg) | Natural 396 | Polyester PBT | Utilizar únicamente resina Ultradur B4500., Sin Caolin, | .96748006 | Chorizo | Silicón americano 170 ml por 19 lts de agua, Para la preparación del lubricante: utilizar 70% de agua destilada y 30% de agua filtrada. Peinar mazos delgados., | (F) | PMM 7897 | 2016-01-26 | PBT CHORIZOS DADO130 BARRENOS 4 CHORIZOS DELGADOS 21 VUELTAS C/U VEL160-800-690 MAZO DE CHORIZOS C/ EXTENSION P/ ENCOGER AUTOCLAVE 135°C X 10 MIN CAL. NOMINAL EN LINEA 0.0068" ARMAR A DIAMETRO DE 31 MM ANTES DE HORNEAR, FABRICAR SOLO CON RESINA BASF |  |  | Sin Caolin, | Mazo de chorizos, Con extensión para encoger, | Espejo mínimo 50 cm, | Dado de 250 barrenos, 10 mallas de 100 mesh, | Pasar los filamentos por todos los rodillos del 3er. tren. Fabricar 6 chorizos delgados de 10 vueltas cada uno. Peinar saliendo de la tina de enfriamiento en 26 mechones de 5 hilos y 20 mechones de 6 hilos. Inspección en proceso de calibre: Calibrar con n | Autoclave, 135°C / 10 min +/- 0 min, |  |  | Grosor del sellado: 1.10 +/- 0.5 mm Longitud del mazo: 3048 +/- 152 mm Ancho de la funda: 71 mm, sin franja. Calibre: 0.004",
Oral-B Laboratories | 93 |  | 0.1778 mm (0.007 pulg) | Natural 396 | Nylon 6.12 | Fabricar sólo con resina de Dupont, | .97031697 | Chorizo | Silicón americano 20 ml. por 19 lts. de agua, Para la preparación del lubricante: utilizar 70% de agua destilada y 30% de agua filtrada. Peinar mazos delgados., | (F) | PMM 7897 | 2016-01-26 | - |  |  |  | Mazo de chorizos, Con extensión hasta abajo, | Bastón 3 mm - 5 mm, Espejo 50 cm, | Dado 177 barrenos, 25 mallas de 100 mesh, | Pasar los filamentos por todos los rodillos del 3er. tren. Dado de 177 barrenos: Peinar saliendo de la tina de enfriamiento en 43 mechones de 4 hilos y 1 mechón de 5 hilos. Fabricar 6 chorizos delgados de 15 vueltas cada uno. Inspección en proceso de cali | Autoclave, 125°C / 10 min +/- 0 min, |  |  | Grosor del sellado: 1.10 +/- 0.5 mm Longitud del mazo: 3048 +/- 152 mm Ancho de la funda: 71 mm, con franja negra. Calibre: 0.004",
Oral-B Laboratories | 115 |  | 0.1524 mm (0.006 pulg) | Azul 545 | PBT Satintone | Para preparar 1 kg de material, utilizar 800 g de Poliéster PBT y 200 g de Masterbatch con caolín PBT COMPR-20. Se puede utilizar resina Ultradur B4500 o Crastin., | .97121039 | Chorizo | Silicón americano 650 ml. por 19 lts. de agua, Peinar mazos delgados, | (F) | PMM 7897 | 2016-01-26 | - |  |  |  | Mazo de chorizos, Con extensión para encoger, | Bastón 1 cm, Espejo 50 cm, | Dado de 300 barrenos, 10 mallas de 100 mesh, | Pasar los filamentos por todos los rodillos del 3er. tren. Para dado de 300 barrenos: Fabricar 6 chorizos delgados, 13 vueltas cada uno. Peinar saliendo de la tina de enfriamiento en 24 mechones de 7 hilos y 22 mechones de 6 hilos. Inspección en proceso d | Autoclave, 135°C / 10 min +/- 0 min, | 80°C / 1 hr (carga de 10 mazos), |  | Grosor del sellado: 1.10 +/- 0.5 mm Longitud del mazo: 3048 +/- 152 mm Ancho de la funda: 71 mm, con franja roja. Calibre: 0.004",
Oral-B Laboratories | 230 |  | 0.1778 mm (0.007 pulg) | Azul 545 | PBT Satintone | Para preparar 1 kg de material, utilizar 800 g de Poliéster PBT y 200 g de Masterbatch con caolín PBT COMPR-20. Se puede utilizar resina Ultradur B4500 o Crastin., | .97121041 | Chorizo | Silicón americano 650 ml. por 19 lts. de agua, Peinar mazos delgados, | T | PMM 7897 | 2016-01-26 | - |  |  |  | Mazo de chorizos, Con extensión para encoger, | Bastón 1 cm, Espejo 50 cm, | Dado de 250 barrenos, 10 mallas de 100 mesh, | Fabricar 6 chorizos delgados de 10 vueltas cada uno. Peinar saliendo de la tina de enfriamiento en 26 mechones de 5 hilos y 20 mechones de 6 hilos. Inspección en proceso de calibre: Calibrar con nominal de 0.0068" al utilizar calibrador de carátula. Calib | Autoclave, 155ºC /10 min, | 80°C / 1 hr (carga de 10 mazos), |  | Grosor del sellado: 1.10 +/- 0.5 mm Longitud del mazo: 3048 +/- 152 mm Ancho de la funda: 71 mm, sin franja. Calibre: 0.004",
Oral-B Laboratories | 115 |  | 0.1524 mm (0.006 pulg) | Lila 546 | PBT Satintone | Para preparar 1 kg de material, utilizar 800 g de Poliéster PBT y 200 g de Masterbatch con caolín PBT COMPR-20. Se puede utilizar resina Ultradur B4500 o Crastin., | .97121042 | Chorizo | Silicón americano 650 ml. por 19 lts. de agua, Peinar mazos delgados, | (F) | PMM 7897 | 2016-01-26 | - |  |  |  | Mazo de chorizos, Con extensión para encoger, | Bastón 1 cm, Espejo 50 cm, | Dado de 300 barrenos, 10 mallas de 100 mesh, | Pasar los filamentos por todos los rodillos del 3er. tren. Para dado de 300 barrenos: Fabricar 6 chorizos delgados, 13 vueltas cada uno. Peinar saliendo de la tina de enfriamiento en 24 mechones de 7 hilos y 22 mechones de 6 hilos. Inspección en proceso d | Autoclave, 135°C / 10 min +/- 0 min, | 80°C / 1 hr (carga de 10 mazos), |  | Grosor del sellado: 1.10 +/- 0.5 mm Longitud del mazo: 3048 +/- 152 mm Ancho de la funda: 71 mm, con franja roja. Calibre: 0.004",
Oral-B Laboratories | 170 |  | 0.178 mm (0.007 pulg) | Verde 854 | Nylon 6.12 | Cambia con temperaturas de extrusión y templado. En extrusión: Con temperaturas bajas se hace un tono claro o amarillento. Con temperaturas altas se hace un tono fuerte o azulado. En templado: Se hace un tono más amarillento., | .60880072 | 36 mm | Silicón americano 25 ml por 19 lts de agua, | T | PMM 7898 | 2016-01-26 | TOLERANCIA CALIBRE PROMEDIO: +/- 0.00021 PULG. CALIBRACION EN MICROMETRO / FORRO SOLO CON FUNDA |  |  |  |  | Bastón 3 mm - 5 mm, Espejo 50 cm, | Dado de 130 ó 177 barrenos, 25 mallas de 100 mesh, | Inspección en proceso de calibre: Medir con micrómetro. Calibrar en mm con nominal de 0.175 mm Inspección final de calibre: Medir con láser. Calibrar en mm con nominal de 0.178 mm (0.007 pulg), | Vapor, mínimo 90°C / 120 min +/- 10 min, |  |  | Forrar sólo con funda de polietileno de 7.5 a 7.8 cm.,
Oral-B Laboratories | 340 |  | 0.203 mm (0.008 pulg) | Verde 854 | Nylon 6.12 | Cambia con temperaturas de extrusión y templado. En extrusión: Con temperaturas bajas se hace un tono claro o amarillento. Con temperaturas altas se hace un tono fuerte o azulado. En templado: Se hace un tono más amarillento., | .60880073 | 36 mm | Silicón americano 25 ml por 19 lts de agua, | T | PMM 7898 | 2016-01-26 | TOLERANCIA CALIBRE PROMEDIO: +/- 0.00024 PULG CALIBRACION EN MICROMETRO / FORRO SOLO CON FUNDA |  |  |  |  | Bastón 3 mm - 5 mm, Espejo 50 cm, | Dado de 130 ó 177 barrenos, 25 mallas de 100 mesh, | Inspección en proceso de calibre: Medir con micrómetro. Calibrar en mm con nominal de 0.200 mm Inspección final de calibre: Medir con láser. Calibrar en mm con nominal de 0.203 mm (0.008 pulg), | Vapor, mínimo 90°C / 120 min +/- 10 min, |  |  | Forrar sólo con funda de polietileno de 7.5 a 7.8 cm.,
Oral-B Laboratories | 85 |  | 0.203 mm (0.008 pulg) | Azul Indicator | Nylon 6.12 | Fabricar con resinas DuPont (Zytel FG 158), | .60880497 | 1 1/8 pulg | Silicón americano 18 ml por 19 lts de agua, DESPUÉS DEL TEMPLADO Y PEINADO (ANTES DE LUBRICAR), DEJAR SECAR EL MATERIAL MÍNIMO 12 HORAS. YA SECO, LUBRICAR. Cada mazo se sumergirá dentro de la solución de lubricante durante 3 min. Después peinar el materi | T | PMM 7898 | 2016-01-26 | TOLERANCIA CALIBRE PROMEDIO: +/- 0.00024 PULG CALIBRACION EN MICROMETRO CTES DE 50 HILOS FORRO SOLO FUNDA |  |  |  |  | Bastón 3 mm - 5 mm, Espejo 50 cm, | Dado de 130 ó 177 barrenos, 25 mallas de 100 mesh, | Inspección en proceso de calibre: Medir con micrómetro. Calibrar en mm con nominal de 0.200 mm Inspección final de calibre: Medir con láser. Calibrar en mm con nominal de 0.203 mm (0.008 pulg) Embobinar en carretes de 65 hilos (dado de 130 barrenos) ó 59 |  |  | Teñir en línea con velocidades para trenes 1, 2 y 3: 260 rpm. Carretes para teñir: 6 carretes de 65 hilos ó 7 carretes de 59 hilos. Utilizar fórmula de teñido de acuerdo a la AV. 149. Embobinado en mazo normal (AL-60)., | Forrar sólo con funda de polietileno de 7.5 a 7.8 cm., | Usar embobinadoras nacionales como primera opción, embobinadoras italianas como segunda opción., 5.5, 10. Polea de entrada en H, polea de salida en V., 1 hr, 4, Crellin Natural,
Oral-B Laboratories | 170 |  | 0.203 mm (0.008 pulg) | Azul Indicator | Nylon 6.12 | Fabricar con resinas DuPont (Zytel FG 158), | .60880498 | 1 1/4 pulg | Silicón americano 18 ml por 19 lts de agua, DESPUÉS DEL TEMPLADO Y PEINADO (ANTES DE LUBRICAR), DEJAR SECAR EL MATERIAL MÍNIMO 12 HORAS. YA SECO, LUBRICAR. Cada mazo se sumergirá dentro de la solución de lubricante durante 3 min. Después peinar el materi | T | PMM 7898 | 2016-01-26 | TOLERANCIA CALIBRE PROMEDIO: +/- 0.00024 PULG CALIBRACION EN MICROMETRO CTES DE 50 HILOS /FORRO SOLO FUNDA |  |  |  |  | Bastón 3 mm - 5 mm, Espejo 50 cm, | Dado de 130 ó 177 barrenos, 25 mallas de 100 mesh, | Inspección en proceso de calibre: Medir con micrómetro. Calibrar en mm con nominal de 0.200 mm Inspección final de calibre: Medir con láser. Calibrar en mm con nominal de 0.203 mm (0.008 pulg) Embobinar en carretes de 65 hilos (dado de 130 barrenos) ó 59 |  |  | Teñir en línea con velocidades para trenes 1, 2 y 3: 260 rpm. Carretes para teñir: 6 carretes de 65 hilos ó 7 carretes de 59 hilos. Utilizar fórmula de teñido de acuerdo a la AV. 149., | Forrar sólo con funda de polietileno de 7.5 a 7.8 cm., | Usar embobinadoras nacionales como primera opción, embobinadoras italianas como segunda opción., 5.5, 10. Polea de entrada en H, polea de salida en V., 1 hr, 4, Crellin Natural,
Oral-B Laboratories | 85 |  | 0.152 mm (0.006 pulg) | Azul Indicator | Nylon 6.12 | Fabricar con resinas DuPont (Zytel FG 158), | .60880501 | 1 7/64 pulg | Silicón americano 15 ml por 19 lts de agua, DESPUÉS DEL TEMPLADO Y PEINADO (ANTES DE LUBRICAR), DEJAR SECAR EL MATERIAL MÍNIMO 12 HORAS. YA SECO, LUBRICAR. Cada mazo se sumergirá dentro de la solución de lubricante durante 3 min. Después peinar el materi | T | PMM 7898 | 2016-01-26 | TOLERANCIA CALIBRE PROMEDIO: +/- 0.00018 PULG. CALIBRACION EN MICROMETRO CTES DE 50 HILOS /FORRO SOLO FUNDA |  |  |  |  | Bastón 3 mm - 5 mm, Espejo 50 cm, | Dado de 215 barrenos, 25 mallas de 100 mesh, | Inspección en proceso de calibre: Medir con micrómetro. Calibrar en mm con nominal de 0.149 mm Inspección final de calibre: Medir con láser. Calibrar en mm con nominal de 0.152 mm (0.006 pulg) Embobinar en carretes de 71 y 72 hilos para teñir. No desembob |  |  | Teñir en línea con velocidades para trenes 1, 2 y 3: 260 rpm. Utilizar fórmula de teñido de acuerdo a la AV. 149. Carretes para teñir: 9 carretes de 71 y 72 hilos., | Forrar sólo con funda de polietileno de 7.5 a 7.8 cm., | Embobinadoras italianas, 5.5, 10. Polea de entrada en H, polea de salida en V., 1 hr, 4, Crellin Natural,
Oral-B Laboratories | 85 |  | 0.165 mm (0.0065 pulg) | Verde 126 | Nylon 6.12 |  | .92059993 | 35 mm | Silicón americano 20 ml. por 19 lts. de agua, | (F) | PMM 7898 | 2016-01-26 | TOLERANCIA CALIBRE PROMEDIO: +/- 0.00020 PULG.TOL. CAL. IND. +/- 0.0006", DIAMETRO DE MAZO 50 +/- 2 MM (2"), FORRO SOLO FUNDA DE P.E. 7.5 A 7.8 CM, EN CAJAS DE 10 LBS. VEL. 150-690-590. |  |  |  |  | Bastón 3 mm - 5 mm, Espejo 50 cm, | Dado de 130, 177 ó 215 barrenos, 25 mallas de 100 mesh, | Pasar los filamentos por todos los rodillos del 3er. tren Inspección en proceso de calibre: Medir con micrómetro. Calibrar en mm con nominal de 0.162 mm Inspección final de calibre: Medir con láser. Calibrar en mm con nominal de 0.165 mm (0.0065 pulg), | Vapor, mínimo 90°C / 120 min +/- 10 min, |  |  | Forrar sólo con funda de polietileno de 7.5 a 7.8 cm.,
Oral-B Laboratories | 85 |  | 0.165 mm (0.0065 pulg) | Azul 349 | Nylon 6.12 |  | .92059997 | 32 mm | Silicón americano 20 ml. por 19 lts. de agua, | (F) | PMM 7898 | 2016-01-26 | TOLERANCIA CALIBRE PROMEDIO: +/- 0.00020 PULG, TOL. CAL. IND. +/- 0.0006", DIAMETRO DE MAZO 50 +/- 2 MM (2") FORRO SOLO FUNDA P.E. 7.5 A 7.8 CM, EN CAJAS DE 10 LBS. VEL. 150-690-590 |  |  |  |  | Bastón 3 mm - 5 mm, Espejo 50 cm, | Dado de 130, 177 ó 215 barrenos, 25 mallas de 100 mesh, | Pasar los filamentos por todos los rodillos del 3er. tren Inspección en proceso de calibre: Medir con micrómetro. Calibrar en mm con nominal de 0.162 mm Inspección final de calibre: Medir con láser. Calibrar en mm con nominal de 0.165 mm (0.0065 pulg), | Vapor, mínimo 90°C / 120 min +/- 10 min, |  |  | Forrar sólo con funda de polietileno de 7.5 a 7.8 cm.,
Oral-B Laboratories | 85 |  | 0.152 mm (0.006 pulg) | Azul 837 | Nylon 6.12 |  | .92059999 | 34 mm | Silicón americano 20 ml. por 19 lts. de agua, | (F) | PMM 7900 | 2016-01-26 | TOL. CAL. PROM +/- 0.00018" (0.00582"-0.00618") TOL. CAL. IND. +/- 0.0006", DIAMETRO DE MAZO 50 +/- 2 MM (2"), FORRO SOLO FUNDA DE P.E. 7.5 A 7.8 CM, EN CAJAS DE 10 LBS. VEL. 150-690-590 |  |  |  |  | Bastón 3 mm - 5 mm, Espejo 50 cm, | Dado de 215 barrenos, 25 mallas de 100 mesh, | Pasar los filamentos por todos los rodillos del 3er. tren Inspección en proceso de calibre: Medir con micrómetro. Calibrar en mm con nominal de 0.149 mm Inspección final de calibre: Medir con láser. Calibrar en mm con nominal de 0.152 mm (0.006 pulg), | Vapor, mínimo 90°C / 120 min +/- 10 min, |  |  | Forrar sólo con funda de polietileno de 7.5 a 7.8 cm.,
Oral-B Laboratories | 85 |  | 0.178 mm (0.007 pulg) | Azul 837 | Nylon 6.12 |  | .92202019 | 34 mm | Silicón americano 25 ml por 19 lts de agua, | (F) | PMM 7900 | 2016-01-26 | TOLERANCIA CALIBRE PROMEDIO: +/- 0.00021 PULG TOL. CAL. IND. +/- 0.0006", DIAMETRO DE MAZO 50 +/- 2 MM (2"), FORRO SOLO FUNDA DE P.E. 7.5 A 7.8 CM, EN CAJAS DE 10 LBS. VEL. 150-690-590 |  |  |  |  | Bastón 3 mm - 5 mm, Espejo 50 cm, | Dado de 177 barrenos como primera opción, dado de 130 barrenos como segunda opción, 25 mallas de 100 mesh, | Pasar los filamentos por todos los rodillos del 3er. tren Inspección en proceso de calibre: Medir con micrómetro. Calibrar en mm con nominal de 0.175 mm Inspección final de calibre: Medir con láser. Calibrar en mm con nominal de 0.178 mm (0.007 pulg), | Vapor, mínimo 90°C / 120 min +/- 10 min, |  |  | Forrar sólo con funda de polietileno de 7.5 a 7.8 cm.,
Oral-B Laboratories | 85 |  | 0.178 mm (0.007 pulg) | Azul 838 | Nylon 6.12 |  | .97400727 | 32 mm | Silicón americano 27 ml por 19 lts de agua, | (F) | PMM 7900 | 2016-01-26 | - |  |  |  |  | Bastón 3 mm - 5 mm, Espejo 50 cm, | Dado de 177 barrenos, 25 mallas de 100 mesh, | Pasar los filamentos por todos los rodillos del 3er. tren. Medir calibre con equipo láser directo (sin ajuste)., | Vapor, 90°C / 2hrs, |  |  | Forrar sólo con funda de polietileno de 7.5 a 7.8 cm.,
Oral-B Laboratories | 85 |  | 0.178 mm (0.007 pulg) | Azul 839 | Nylon 6.12 |  | .97400729 | 32 mm | Silicón americano 27 ml por 19 lts de agua, | (F) | PMM 7900 | 2016-01-26 | - |  |  |  |  | Bastón 3 mm - 5 mm, Espejo 50 cm, | Dado de 130 barrenos, 25 mallas de 100 mesh, | Pasar los filamentos por todos los rodillos del 3er. tren. Medir calibre con equipo láser directo (sin ajuste)., | Vapor, 90°C / 2hrs, |  |  | Forrar sólo con funda de polietileno de 7.5 a 7.8 cm.,
Oral-B Laboratories | 170 |  | 0.178 mm (0.007 pulg) | Azul Indicator | Nylon 6.12 | Fabricar con resinas DuPont (Zytel FG 158), | .99390239 | 32 mm | Silicón americano 18 ml por 19 lts de agua, DESPUÉS DEL TEMPLADO Y PEINADO (ANTES DE LUBRICAR), DEJAR SECAR EL MATERIAL MÍNIMO 12 HORAS. YA SECO, LUBRICAR. Cada mazo se sumergirá dentro de la solución de lubricante durante 3 min. Después peinar el materi | T | PMM 7900 | 2016-01-26 | EN CARRETES DE 55 HILOS, TOLERANCIA CALIBRE PROMEDIO: +/- 0.00021 PULG, CALIBRACION EN MICROMETRO, FORRO SOLO FUNDA PE 7.6 - 7.8 CM DIAM MAZO: 50 +/- 2 MM, CAJAS DE 10 LBS |  |  |  |  | Bastón 3 mm - 5 mm, Espejo 50 cm, | Dado de 130 ó 177 barrenos, 25 mallas de 100 mesh, | Inspección en proceso de calibre: Medir con micrómetro. Calibrar en mm con nominal de 0.175 mm Inspección final de calibre: Medir con láser. Calibrar en mm con nominal de 0.178 mm (0.007 pulg) Embobinar en carretes de 65 hilos (dado de 130 barrenos) ó de |  |  | Teñir en línea con velocidades para trenes 1, 2 y 3: 260 rpm. Carretes para teñir: 7 carretes de 65 hilos ó 8 carretes de 59 hilos. Utilizar fórmula de teñido de acuerdo a la AV. 149., | Forrar sólo con funda de polietileno de 7.5 a 7.8 cm., | Usar embobinadoras nacionales como primera opción, embobinadoras italianas como segunda opción., 5.5, 10. Polea de entrada en H, polea de salida en V., 51 min, 4, Crellin Natural,
Oral-B Laboratories | 170 |  | 0.152 mm (0.006 pulg) | Azul 399 | Nylon 6.12 |  | .99396504 | 34 mm | Silicón americano 20 ml. por 19 lts. de agua, | (F) | PMM 7900 | 2016-01-26 | TOLERANCIA CALIBRE PROMEDIO: +/- 0.00018 PULG., FORRO SOLO FUNDA 7.6 A 7.8 CM, DIAM MAZO 50+/-2MM, EN CAJAS DE 10 LBS |  |  |  |  | Bastón 3 mm - 5 mm, Espejo 50 cm, | Dado de 215 barrenos, 25 mallas de 100 mesh, | Pasar los filamentos por todos los rodillos del 3er. tren Inspección en proceso de calibre: Medir con micrómetro. Calibrar en mm con nominal de 0.149 mm Inspección final de calibre: Medir con láser. Calibrar en mm con nominal de 0.152 mm (0.006 pulg), | Vapor, mínimo 90°C / 120 min +/- 10 min, |  |  | Forrar sólo con funda de polietileno de 7.5 a 7.8 cm.,
Oral-B Laboratories | 85 |  | 0.178 mm (0.007 pulg) | Azul 976 | Nylon 6.12 |  | .99761613 | 32 mm | Silicón americano 25 ml por 19 lts de agua, | T | PMM 7900 | 2016-01-26 | TOLERANCIA CALIBRE PROMEDIO: +/- 0.00021 PULG CALIBRACION EN MICROMETRO, FORRO SOLO FUNDA P.E. 7.6 A 7.8 CM., DIAMETRO DE MAZO 50 +/- 2 MM EN CAJAS DE 10 LBS. |  |  |  |  | Bastón 3 mm - 5 mm, Espejo 50 cm, | Dado de 130 ó 177 barrenos, 25 mallas de 100 mesh, | Avisar al departamento de Aseguramiento de Calidad cuando se esté fabricando. Inspección en proceso de calibre: Medir con micrómetro. Calibrar en mm con nominal de 0.175 mm Inspección final de calibre: Medir con láser. Calibrar en mm con nominal de 0.178 | Vapor, mínimo 90°C / 120 min +/- 10 min, |  |  | Forrar sólo con funda de polietileno de 7.5 a 7.8 cm.,
Tosca Mfg. Co. | 22.7 | 30 | 0.045 pulg | Natural | Nylon 6.12 S |  | E0072003 | 7 1/2 pulg | Lubán 100%, | T | PMM 7888 | 2016-02-11 | Utilizar tina de doble viaje,Dado de 4 barrenos, 25 mallas de 100 mesh, |  |  |  |  | Utilizar tina de doble viaje, | Dado de 4 barrenos, 25 mallas de 100 mesh, |  | Agua, mínimo 90°C / 120 min +/- 10 min, | 80°C +/- 5°C / 1hr, |  | Forrar con funda de polietileno y papel kraft blanco,
Tosca Mfg. Co. | 22.7 | 30 | 0.045 pulg | Negro 921 | Nylon 6.12 S |  | E0072004 | 7 1/2 pulg | Lubán 100%, | T | PMM 7888 | 2016-02-11 | Utilizar tina de doble viaje,Dado de 4 barrenos, 25 mallas de 100 mesh, |  |  |  |  | Utilizar tina de doble viaje, | Dado de 4 barrenos, 25 mallas de 100 mesh, |  | Agua, mínimo 90°C / 120 min +/- 10 min, | 80°C +/- 5°C / 1hr, |  | Forrar con funda de polietileno y papel kraft blanco,
Power Brushes Inc. | 136.2 | 175 | 0.045 pulg | Negro 921 | Nylon 6.12 R | Nylon 6.12 R Azul, Nylub (2 g / kg de resina), | .45NXBL45C4 | 12 3/8 pulg | Silicón americano 100%, | T | PMM 7894 | 2016-02-11 | DIAM. 2 1/4" A 2 3/8"Nylub (2 g / kg de resina),Mazo pequeño de aluminio, Con extensión invertida,Utilizar tina de doble viaje,Dado de 4 barrenos, 25 mallas de 100 mesh, |  |  | Nylub (2 g / kg de resina), | Mazo pequeño de aluminio, Con extensión invertida, | Utilizar tina de doble viaje, | Dado de 4 barrenos, 25 mallas de 100 mesh, |  | Agua, mínimo 90°C / 120 min +/- 10 min, | 80°C +/- 5°C / 1hr, |  | Forrar con funda de polietileno y papel kraft blanco. Verificar que el forrado de los mazos no sea ni muy flojo ni muy apretado y que sea uniforme. Ver cortes referencia.,
Productos Petigon, S.A. de C.V. | 80 | 90 | 0.022 pulg | Natural | Nylon 6 |  | .1480 | 2 pulg | Lubán 100%, | S | PMM 7889 | 2016-02-12 | Dado de 20 barrenos, 25 mallas de 100 mesh, | [5 empty] | Dado de 20 barrenos, 25 mallas de 100 mesh, |  | Agua, mínimo 90°C / 120 min +/- 10 min, | 80°C +/- 5°C / 3hrs, |  | Forrar con funda de polietileno y papel kraft café,
Brush For You | 100 | 125 | 0.0025 pulg | Natural | Nylon 6.12 |  | E0221005 | 11 mm | Silicón americano 450 ml por 19 lts de agua, 1. Sumergir los mazos durante 3 minutos en la tina con lubricante. 2. Separar el mazo en 2 partes para peinarlo y peinar cada parte con el peine de diente fino. 3. Juntar las 2 partes y peinar para emparejar el | (F) | PMM 7895 | 2016-02-12 | Dado de 400, 440 ó 600 barrenos, Utilizar 40 mallas de 100 mesh y 2 mallas de 200 mesh,Mazo chico de aluminio. Se puede utilizar mazo pequeño de aluminio con el objetivo de diferenciar el material de otros con calibres similares. DIAMETRO DE MAZO 45 MM. |  |  |  | Mazo chico de aluminio. Se puede utilizar mazo pequeño de aluminio con el objetivo de diferenciar el material de otros con calibres similares., | Bastón 3 mm - 5 mm, Espejo 50 cm, | Dado de 400, 440 ó 600 barrenos, Utilizar 40 mallas de 100 mesh y 2 mallas de 200 mesh, | Pasar los filamentos por todos los rodillos del 3er. tren Fabricar mazos delgados, | Vapor, mínimo 90°C / 120 min +/- 10 min, |  |  | Forrar con funda de polietileno y papel kraft blanco. Usar funda de 66 mm.,
Productos Petigon, S.A. de C.V. | 65 | 75 | 0.022 pulg | Natural | Nylon 6 |  | .1480 | 2 pulg | Lubán 100%, | S | PMM 7890 | 2016-02-19 | Dado de 20 barrenos, 25 mallas de 100 mesh, | [5 empty] | Dado de 20 barrenos, 25 mallas de 100 mesh, |  | Agua, mínimo 90°C / 120 min +/- 10 min, | 80°C +/- 5°C / 3hrs, |  | Forrar con funda de polietileno y papel kraft café,
Productos Petigon, S.A. de C.V. | 160 | 185 | 0.009 pulg | Rojo 424 + Blanco 945 | Nylon 6.12 |  | .1558 | 2 pulg | Lubán 100%, | (F) | PMM 7891 | 2016-02-19 | 19, 0.012 pulg, SERIE A200,MEZCLA 60% ROJO 424 + 40% BLANCO 945 | 19, 0.012 pulg, SERIE A200, | Rizado |  |  | Bastón 3 mm - 5 mm, Espejo 50 cm, | 25 mallas de 100 mesh, | MEZCLA 60% ROJO 424 + 40% BLANCO 945 Pasar los filamentos por todos los rodillos del 3er. tren Amplitud en rizadora: 0.014". Velocidad de la rizadora: 241 rpm., | Agua, Máx. 10°C, | 80°C / 60min, |  | Forrar con funda de polietileno y papel kraft blanco,
Productos Petigon, S.A. de C.V. | 160 | 75 | 0.009 pulg | Blanco 945 | Nylon 6.12 |  | .1558 B | 2 pulg | Lubán 100%, | (F) | PMM 7891 | 2016-02-19 | 19, 0.012 pulg, SERIE A200,Dado de 70 barrenos, 25 mallas de 100 mesh, | 19, 0.012 pulg, SERIE A200, | Rizado |  |  | Bastón 3 mm - 5 mm, Espejo 50 cm, | Dado de 70 barrenos, 25 mallas de 100 mesh, | MEZCLA 60% ROJO 424 + 40% BLANCO 945 Pasar los filamentos por todos los rodillos del 3er. tren Amplitud en rizadora: 0.014". Velocidad de la rizadora: 241 rpm., | Agua, Máx. 10°C, | 80°C / 60min, |  | Forrar con funda de polietileno y papel kraft blanco,
Productos Petigon, S.A. de C.V. | 160 | 110 | 0.009 pulg | Rojo 424 | Nylon 6.12 |  | .1558 A | 2 pulg | Lubán 100%, | (F) | PMM 7891 | 2016-02-19 | 19, 0.012 pulg, SERIE A200,Dado de 110 barrenos, 30 mallas de 100 mesh y 2 mallas de 200 mesh, | 19, 0.012 pulg, SERIE A200, | Rizado |  |  | Bastón 3 mm - 5 mm, Espejo 50 cm, | Dado de 110 barrenos, 30 mallas de 100 mesh y 2 mallas de 200 mesh, | MEZCLA 60% ROJO 424 + 40% BLANCO 945 Pasar los filamentos por todos los rodillos del 3er. tren Amplitud en rizadora: 0.014". Velocidad de la rizadora: 241 rpm., | Agua, Máx. 10°C, | 80°C / 60min, |  | Forrar con funda de polietileno y papel kraft blanco,
Productos Petigon, S.A. de C.V. | 160 | 175 | 0.009 pulg | Natural | Nylon 6.12 |  | .1552 | 2 pulg | Lubán 100%, | (F) | PMM 7892 | 2016-03-04 | RIZ 19 0-AMP. 0.012" ENG 200 DIENTES, HORNEAR 80°C X 1 HR, Dado de 110 barrenos, 25 mallas de 100 mesh, | 19, 0.012 pulg, SERIE A200, | Rizado |  |  | Bastón 3 mm - 5 mm, Espejo 50 cm, | Dado de 110 barrenos, 25 mallas de 100 mesh, | Pasar los filamentos por todos los rodillos del 3er. tren Velocidad de la rizadora: 241 rpm, | Agua, Máx. 10°C, | 80°C / 60min, |  | Forrar con funda de polietileno y papel kraft blanco,
Qingdao Jinpuyuan Brush Co., Ltd. | 50 | 75 | 0.002 pulg | Blanco 945 | Nylon 6.12 |  | E0253001 | Carrete 75 Hilos |  |  | PMM 7899 | 2016-03-07 | #N/A
Qingdao Jinpuyuan Brush Co., Ltd. | 50 | 75 | 0.002 pulg | Blanco 945 | Nylon 6.12 |  | E0253002 | Carrete 100 hilos |  |  | PMM 7899 | 2016-03-07 | #N/A
Qingdao Jinpuyuan Brush Co., Ltd. | 75 | 100 | 0.0025 pulg | Blanco 945 | Nylon 6.12 |  | E0253003 | Carrete 50 Hilos |  |  | PMM 7899 | 2016-03-07 | #N/A
Qingdao Jinpuyuan Brush Co., Ltd. | 75 | 100 | 0.0025 pulg | Blanco 945 | Nylon 6.12 |  | E0253004 | Carrete 60 Hilos |  |  | PMM 7899 | 2016-03-07 | #N/A
Qingdao Jinpuyuan Brush Co., Ltd. | 75 | 100 | 0.0025 pulg | Blanco 945 | Nylon 6.12 |  | E0253004 | Carrete 100 hilos |  |  | PMM 7899 | 2016-03-07 | #N/A
Productos Petigon, S.A. de C.V. | 130 | 145 | 0.007 pulg | Rosa 591 | Nylon 6.12 |  | .1551 | 2 pulg | Lubán 100%, | (F) | PMM 7893 | 2016-03-11 | RIZ 19 O-AMP. 0.010" ENG 200 DIENTESDado de 130 barrenos, 25 mallas de 100 mesh, | 19, 0.010 pulg, SERIE A200, | Rizado |  |  | Bastón 3 mm - 5 mm, Espejo 50 cm, | Dado de 130 barrenos, 25 mallas de 100 mesh, | Pasar los filamentos por todos los rodillos del 3er. tren Velocidad de la rizadora: 240 rpm, | Agua, Máx. 10°C, |  |  | Forrar con funda de polietileno y papel kraft blanco,