## Cristobal
Nombre del Cliente | Cantidad | Unidad | Calibre | Color | Material | Clave | Corte | Lubricación | Orientación | No pedido | Fecha Entrega | Perfil | Aditivo | Otros | Especificaciones | Descripcion
GARCIA GARCIA DANIEL | 100 | KG | 0.040" | AZUL 971 | POLIETILENO | N0296054 | MAZO DE 1.28 M | LUBAN 100% | T | PMM 7901 | 12.02.2016 00:00:00 | CRUZ | - | - | CRUZ, DADO DE 10 XCRUZ, MAZO PEQUEÑO DE ALUMINIO C/EXTENSION, TEMP. EN TINAS DE ORIENTACION 80° C, VEL. 130-680-620 | POLIETILENO EN CRUZ AZUL 971 CAL. 0.040" EN MAZO DE 1.28 M
GARCIA GARCIA DANIEL | 50 | KG | 0 | 0 | 0 | N0296084 | 0 | 0 | 0 | PMM 7901 | 12.02.2016 00:00:00 | #N/A | #N/A | #N/A | #N/A | POLIPROPILENO RIZADO BLANCO 945 CAL.0.014" EN MAZO
GONZALEZ MARTINEZ MARIA LUISA | 3.16 | KG | 0.040" | ABRASIVO | NYLON 6.12 | N0544001 | EN MAZO | 0 | 0 | PMM 7902 | 26.01.2016 00:00:00 | - | - | - | - | NYLON 6.12 ABRASIVO CAL.0.040" CORTE:EN MAZO
D. L. MEDICA, S. A. DE C. V. | 2000 | KG | 0.009 | NATURAL | NYLON 6.12 | FCDMBR04 | 33 MM | 0 | 0 | PMM 7903 | 22.02.2016 00:00:00 | - | - | - | - | NYLON 6.12 NATURAL CAL. 0.009" CORTE: 33 MM
ESCOBILLONES GEAR S. DE R.L. M.I. | 25 | KG | 0.007" | NEGRO 925 | NYLON 6 | N0244108 | 15 MM | SIL. AMERICANO 1.2LT | T | PMM 7904 | 22.02.2016 00:00:00 | - | - | - | MAZO CHICO, DELGADO Y MAROMEADO (45 MM Y 1.05M DE LARGO) | NYLON 6 NEGRO 925 CAL. 0.007" CORTE: 15 MM
ESCOBILLONES GEAR S. DE R.L. M.I. | 25 | KG | 0.007" | NEGRO 925 | NYLON 6 | N0244108 | 15 MM | SIL. AMERICANO 1.2LT | T | PMM 7905 | 15.02.2016 00:00:00 | - | - | - | MAZO CHICO, DELGADO Y MAROMEADO (45 MM Y 1.05M DE LARGO) | NYLON 6 NEGRO 925 CAL. 0.007" CORTE: 15 MM
IMPORTADORA WAN HI, S.A. DE C.V. | 75 | KG | 0.020" | 50 NATURAL Y 50%NEGRO 921 | NYLON 6 | N0081002 | 45 MM | LUBAN | S | PMM 7906 | 15.02.2016 00:00:00 | - | - | - | MEZCLA | NYLON 6 MEZCLA 50% NATURAL Y 50% NEGRO 921 CAL. 0.020" CORTE: 45 MM
ESCOBILLONES GEAR S. DE R.L. M.I. | 10 | CR | 0.00575" | NEGRO 925 | NYLON 6.12 | N0244080 | CARRETE 100 HILO | SIL. 365 520 MLXLT | F | PMM 7907 | 15.02.2016 00:00:00 | - | - | - | CTES DE 100 HILOS, EMB. ITALIANAS CON PLANCHADOR DE 6 MM, TENSION 3.9, BALANCIN 10, LUBRICACION EN LINEA14 RPM, TIEMPO DE EMB. 50 MIN APX. SEPARAR EN 10 MECHONES, REPARTIDOR 6.1, CON POLEAS RANURADAS. TOL. CAL. IND. +/- 10% | NYLON 6.12 NEGRO 925 CAL. 0.00575" EN CARRETE DE 100 HILOS
ESCOBILLONES GEAR S. DE R.L. M.I. | 10 | CR | 0.00575" | NEGRO 925 | NYLON 6.12 | N0244080 | CARRETE 100 HILO | SIL. 365 520 MLXLT | F | PMM 7908 | 29.02.2016 00:00:00 | - | - | - | CTES DE 100 HILOS, EMB. ITALIANAS CON PLANCHADOR DE 6 MM, TENSION 3.9, BALANCIN 10, LUBRICACION EN LINEA14 RPM, TIEMPO DE EMB. 50 MIN APX. SEPARAR EN 10 MECHONES, REPARTIDOR 6.1, CON POLEAS RANURADAS. TOL. CAL. IND. +/- 10% | NYLON 6.12 NEGRO 925 CAL. 0.00575" EN CARRETE DE 100 HILOS
ESCOBILLONES GEAR S. DE R.L. M.I. | 10 | CR | 0.00575" | NEGRO 925 | NYLON 6.12 | N0244080 | CARRETE 100 HILO | SIL. 365 520 MLXLT | F | PMM 7909 | 22.02.2016 00:00:00 | - | - | - | CTES DE 100 HILOS, EMB. ITALIANAS CON PLANCHADOR DE 6 MM, TENSION 3.9, BALANCIN 10, LUBRICACION EN LINEA14 RPM, TIEMPO DE EMB. 50 MIN APX. SEPARAR EN 10 MECHONES, REPARTIDOR 6.1, CON POLEAS RANURADAS. TOL. CAL. IND. +/- 10% | NYLON 6.12 NEGRO 925 CAL. 0.00575" EN CARRETE DE 100 HILOS
ESCOBILLONES GEAR S. DE R.L. M.I. | 10 | CR | 0.00575" | NEGRO 925 | NYLON 6.12 | N0244080 | CARRETE 100 HILO | SIL. 365 520 MLXLT | F | PMM 7910 | 07.03.2016 00:00:00 | - | - | - | CTES DE 100 HILOS, EMB. ITALIANAS CON PLANCHADOR DE 6 MM, TENSION 3.9, BALANCIN 10, LUBRICACION EN LINEA14 RPM, TIEMPO DE EMB. 50 MIN APX. SEPARAR EN 10 MECHONES, REPARTIDOR 6.1, CON POLEAS RANURADAS. TOL. CAL. IND. +/- 10% | NYLON 6.12 NEGRO 925 CAL. 0.00575" EN CARRETE DE 100 HILOS
ESCOBILLONES GEAR S. DE R.L. M.I. | 10 | CR | 0.00575" | NEGRO 925 | NYLON 6.12 | N0244080 | CARRETE 100 HILO | SIL. 365 520 MLXLT | F | PMM 7911 | 14.03.2016 00:00:00 | - | - | - | CTES DE 100 HILOS, EMB. ITALIANAS CON PLANCHADOR DE 6 MM, TENSION 3.9, BALANCIN 10, LUBRICACION EN LINEA14 RPM, TIEMPO DE EMB. 50 MIN APX. SEPARAR EN 10 MECHONES, REPARTIDOR 6.1, CON POLEAS RANURADAS. TOL. CAL. IND. +/- 10% | NYLON 6.12 NEGRO 925 CAL. 0.00575" EN CARRETE DE 100 HILOS
ESCOBILLONES GEAR S. DE R.L. M.I. | 10 | CR | 0.00575" | NEGRO 925 | NYLON 6.12 | N0244080 | CARRETE 100 HILO | SIL. 365 520 MLXLT | F | PMM 7912 | 21.03.2016 00:00:00 | - | - | - | CTES DE 100 HILOS, EMB. ITALIANAS CON PLANCHADOR DE 6 MM, TENSION 3.9, BALANCIN 10, LUBRICACION EN LINEA14 RPM, TIEMPO DE EMB. 50 MIN APX. SEPARAR EN 10 MECHONES, REPARTIDOR 6.1, CON POLEAS RANURADAS. TOL. CAL. IND. +/- 10% | NYLON 6.12 NEGRO 925 CAL. 0.00575" EN CARRETE DE 100 HILOS
REYES CANTU JOSE ANTONIO | 50 | KG | 0.020" | BLANCO 945 | POLIPROPILENO | N0086017 | 2 7/8" | 0 | 0 | PMM 7913 | 15.02.2016 00:00:00 | RIZADO | - | - | - | POLIPROPILENO RIZADO BLANCO 945 CAL. 0.020" CORTE: 2 7/8"
GUILLEN RAMIREZ ESTEBAN | 200 | KG | 0.004" | CAFE COBRIZO 101 | NYLON 6 | N0042015 | CARRETE | SILICON AMERICANO | T | PMM 7914 | 15.02.2016 00:00:00 | - | CERA | - | PELO EN CARRETE. FABRICAR CON RESINAS NYLTEK | NYLON 6 CAFE COBRIZO 101 CAL. 0.004" EN CARRETE
GUILLEN RAMIREZ ESTEBAN | 50 | KG | 0.004" | NATURAL | NYLON 6 | N0042031 | CARRETE | SILICON AMERICANO | T | PMM 7914 | 15.02.2016 00:00:00 | - | CERA | - | PELO EN CARRETE. FABRICAR CON RESINAS NYLTEK | NYLON 6 NATURAL CAL. 0.004" EN CARRETE
GUILLEN RAMIREZ ESTEBAN | 200 | KG | 0.004" | EBANO 107 | NYLON 6 | N0042027 | CARRETE | SILICON AMERICANO | T | PMM 7914 | 15.02.2016 00:00:00 | - | CERA | - | PELO EN CARRETE.FABRICAR CON RESINAS NYLTEK | NYLON 6 EBANO 107 CAL. 0.004" EN CARRETE
GUILLEN RAMIREZ ESTEBAN | 150 | KG | 0.004" | CAFE 105 | NYLON 6 | N0042009 | CARRETE | SILICON AMERICANO | T | PMM 7914 | 15.02.2016 00:00:00 | - | CERA | - | PELO EN CARRETE. FABRICAR CON RESINAS NYLTEK | NYLON 6 CAFE 105 CAL. 0.004" EN CARRETE
GUILLEN RAMIREZ ESTEBAN | 150 | KG | 0.004" | CAOBA 104 | NYLON 6 | N0042017 | CARRETE | SILICON AMERICANO | T | PMM 7914 | 15.02.2016 00:00:00 | - | CERA | - | PELO EN CARRETE. FABRICAR CON RESINAS NYLTEK | NYLON 6 CAOBA 104 CAL. 0.004" EN CARRETE
GUILLEN RAMIREZ ESTEBAN | 100 | KG | 0.004" | CHAMPA╤A 100 | NYLON 6 | N0042021 | CARRETE | SILICON AMERICANO | T | PMM 7914 | 15.02.2016 00:00:00 | - | CERA | - | PELO EN CARRETE. FABRICAR CON RESINAS NYLTEK | NYLON 6 CHAMPA╤A 100 CAL. 0.004" EN CARRETE
GUILLEN RAMIREZ ESTEBAN | 120 | KG | 0.004" | RUBIO 189 | NYLON 6 | N0042049 | CARRETE | SILICON AMERICANO | T | PMM 7914 | 15.02.2016 00:00:00 | - | CERA | - | PELO EN CARRETE. FABRICAR CON RESINAS NYLTEK | NYLON 6 RUBIO 189 CAL. 0.004" EN CARRETE
GUILLEN RAMIREZ ESTEBAN | 80 | KG | 0.004" | RUBIO 178 | NYLON 6 | N0042047 | CARRETE | SILICON AMERICANO | T | PMM 7914 | 15.02.2016 00:00:00 | - | CERA | - | PELO EN CARRETE. FABRICAR CON RESINAS NYLTEK | NYLON 6 RUBIO 178 CAL. 0.004" EN CARRETE
GUILLEN RAMIREZ ESTEBAN | 50 | KG | 0.004" | AZUL 902 | NYLON 6 | N0042001 | CARRETE | SILICON AMERICANO | T | PMM 7914 | 15.02.2016 00:00:00 | - | CERA | - | PELO EN CARRETE. FABRICAR CON RESINAS NYLTEK | NYLON 6 AZUL 902 CAL. 0.004" EN CARRETE

## Hoja1
Nombre del Cliente | Cantidad_Kg | Unidad_Original | Calibre | Color | Material | Resina | Clave | Corte | Lubricante | Orientación | No pedido | Fecha Entrega | ESP_SAE | Rizado | Perfil | Aditivos | Tipo de Mazo | Bastón_Espejo_Tina | Herramental | Fabricar | Temple | Horno | Teñido | Enfundado | Esp_Carretes
González Martínez María Luisa | 3.16 |  | 0.040 pulg |  | Nylon 6.12 Abrasivo | Fabricar con resinas DuPont, | N0544001 | Mazo |  | N.A. | PMM 7902 | 2016-01-26 | -
García García Daniel | 100 | 115 | 0.040 pulg | Azul 971 | Polietileno |  | N0296054 | Mazo (1.28 m) | Silicón americano 375 ml por 19 lts de agua, | T | PMM 7901 | 2016-02-12 | CRUZ, DADO DE 10 XCRUZ, MAZO PEQUEÑO DE ALUMINIO C/EXTENSION, TEMP. EN TINAS DE ORIENTACION 80° C, VEL. 130-680-620 |  | Cruz |  | Mazo pequeño de aluminio, Con extensión, |  | Dado 1 o 6, 10 x Cruz, 1 malla de 100 mesh, |  | Agua, mínimo 90°C / 10 min + 0 /- 2 min, |  |  | Forrar con funda de polietileno y papel kraft café,
García García Daniel | 50 | 60 | 0.014 pulg | Blanco 945 | Polipropileno |  | N0296084 | Mazo |  |  | PMM 7901 | 2016-02-12 | RIZ 6.5-O , AMP. 0.024 pulg, | 6.5, 0.024 pulg, | Rizado
Escobillones Gear S. de R.L. M.I. | 25 | 30 | 0.007 pulg | Negro 925 | Nylon 6 |  | N0244108 | 15 mm | Silicón americano 1.2 lts por 19 lts de agua, Maromear después de lubricar., | T | PMM 7905 | 2016-02-15 | Dado de 130 barrenos, 25 mallas de 100 mesh,MAZO CHICO, DELGADO Y MAROMEADO (45 MM Y 1.05M DE LARGO) |  |  |  | Mazo chico de aluminio. Se puede utilizar mazo pequeño de aluminio con el objetivo de diferenciar el material de otros con calibres similares., | Bastón 3 mm - 5 mm, Espejo 50 cm, | Dado de 130 barrenos, 25 mallas de 100 mesh, | Fabricar mazos delgados, | Agua, mínimo 90°C / 120 min +/- 10 min, |  |  | Forrar con funda de polietileno y papel kraft café. Usar funda de 66 mm.,
Importadora Wan Hi, S.A. de C.V. | 75 | 90 | 0.020 pulg | Natural + Negro 921 | Nylon 6 |  | N0081002 | 45 mm | Lubán 100%, | S | PMM 7906 | 2016-02-15 | MEZCLA | [5 empty] | 25 mallas de 100 mesh, |  | Agua, mínimo 90°C / 120 min +/- 10 min, | 80°C +/- 5°C / 3hrs, |  | Forrar con funda de polietileno y papel kraft café,
Importadora Wan Hi, S.A. de C.V. | 75 | 45 | 0.020 pulg | Natural | Nylon 6 |  | N0081002 A | 45 mm | Lubán 100%, | S | PMM 7906 | 2016-02-15 | MEZCLADado de 20 barrenos, 25 mallas de 100 mesh, | [5 empty] | Dado de 20 barrenos, 25 mallas de 100 mesh, |  | Agua, mínimo 90°C / 120 min +/- 10 min, | 80°C +/- 5°C / 3hrs, |  | Forrar con funda de polietileno y papel kraft café,
Importadora Wan Hi, S.A. de C.V. | 75 | 45 | 0.020 pulg | Negro 921 | Nylon 6 |  | N0081002 B | 45 mm | Lubán 100%, | S | PMM 7906 | 2016-02-15 | MEZCLADado de 20 barrenos, 25 mallas de 100 mesh, | [5 empty] | Dado de 20 barrenos, 25 mallas de 100 mesh, |  | Agua, mínimo 90°C / 120 min +/- 10 min, | 80°C +/- 5°C / 3hrs, |  | Forrar con funda de polietileno y papel kraft café,
Escobillones Gear S. de R.L. M.I. | 50 | 60 | 0.00575 pulg | Negro 925 | Nylon 6.12 | Usar resina Vestamid D16 como primera opción, El tono cambia con temperaturas de extrusión. Con temperaturas altas se hace un tono más claro (gris). Con temperaturas bajas se hace un tono más oscuro (negro)., | N0244080 | Carrete 100 hilos | Lubricar en línea, Silicón 365 520 ml por 1 litro de agua, 14 rpm, | (F) | PMM 7907 | 2016-02-15 | 10 CTES DE 100 HILOS, Usar preferentemente los dados 138 y 135 de 100 barrenos, 25 mallas de 100 mesh,Embobinadoras italianas, 10 mechones de 10 hilos, 6 mm, 5.9, 10. Polea de entrada ranurada, polea en balancín ranurada, rodillo ranurado., 43 min, 5.5, 5 +/- 0.5 Kg, 33, Utilizar carretes reciclados (del mismo cliente), |  |  |  |  | Bastón 6 mm, Espejo 40 cm, | Usar preferentemente los dados 138 y 135 de 100 barrenos, 25 mallas de 100 mesh, | Pasar los filamentos por todos los rodillos del 3er. tren, |  |  |  |  | Embobinadoras italianas, 10 mechones de 10 hilos, 6 mm, 5.9, 10. Polea de entrada ranurada, polea en balancín ranurada, rodillo ranurado., 43 min, 5.5, 5 +/- 0.5 Kg, 33, Utilizar carretes reciclados (del mismo cliente),
Reyes Cantu José Antonio | 50 | 60 | 0.020 pulg | Blanco 945 | Polipropileno | Usar Polipropileno 1102KR como primera opción, usar Polipropileno HP423M como segunda opción, | N0086017 | 2 7/8 pulg | Silicón americano 375 ml por 19 lts de agua, | (F) | PMM 7913 | 2016-02-15 | RIZ 7-O, AMP. 0.030 pulg, A75-2,Dado de 20 barrenos, 1 malla de 100 mesh, | 7, 0.030 pulg, A75-2, | Rizado |  |  |  | Dado de 20 barrenos, 1 malla de 100 mesh, | Pasar los filamentos por todos los rodillos del 3er. tren, | Agua (carga de 5 mazos), 93ºC / 10 min, |  |  | Forrar con funda de polietileno y papel kraft café,
Guillén Ramírez Esteban | 200 | 200 | 0.004 pulg | Café Cobrizo 101 | Nylon 6 | Utilizar resina Nylon 6 R., Utilizar cera (1 g / kg de resina). Utilizar soconox (1 g / kg de resina), | N0042015 | Carrete de Pelo | Lubricar en línea, Silicón americano (sin diluir), 145 - 150 revoluciones por hora, | T | PMM 7914 | 2016-02-15 | Dado de 400 barrenos, 30 mallas de 100 mesh,PELO EN CARRETE. FABRICAR CON RESINAS NYLTEK |  |  | Utilizar cera (1 g / kg de resina). Utilizar soconox (1 g / kg de resina), |  |  | Dado de 400 barrenos, 30 mallas de 100 mesh, | Temperatura de la tina de aire caliente: 180°C. Usar lubricadora entre el 3er. y 4to. tren.,
Guillén Ramírez Esteban | 50 | 50 | 0.004 pulg | Natural | Nylon 6 | Utilizar resina Nylon 6 R., Utilizar cera (1 g / kg de resina). Utilizar soconox (1 g / kg de resina), | N0042031 | Carrete de Pelo | Lubricar en línea, Silicón americano (sin diluir), 145 - 150 revoluciones por hora, | T | PMM 7914 | 2016-02-15 | Dado de 400 barrenos, 30 mallas de 100 mesh,PELO EN CARRETE. FABRICAR CON RESINAS NYLTEK |  |  | Utilizar cera (1 g / kg de resina). Utilizar soconox (1 g / kg de resina), |  |  | Dado de 400 barrenos, 30 mallas de 100 mesh, | Temperatura de la tina de aire caliente: 180°C. Usar lubricadora entre el 3er. y 4to. tren.,
Guillén Ramírez Esteban | 200 | 200 | 0.004 pulg | Ebano 107 | Nylon 6 | Utilizar resina Nylon 6 R., Utilizar cera (1 g / kg de resina). Utilizar soconox (1 g / kg de resina), | N0042027 | Carrete de Pelo | Lubricar en línea, Silicón americano (sin diluir), 145 - 150 revoluciones por hora, | T | PMM 7914 | 2016-02-15 | Dado de 400 barrenos, 30 mallas de 100 mesh,PELO EN CARRETE. FABRICAR CON RESINAS NYLTEK |  |  | Utilizar cera (1 g / kg de resina). Utilizar soconox (1 g / kg de resina), |  |  | Dado de 400 barrenos, 30 mallas de 100 mesh, | Temperatura de la tina de aire caliente: 180°C. Usar lubricadora entre el 3er. y 4to. tren.,
Guillén Ramírez Esteban | 150 | 150 | 0.004 pulg | Café 105 | Nylon 6 | Utilizar resina Nylon 6 R., Utilizar cera (1 g / kg de resina). Utilizar soconox (1 g / kg de resina), | N0042009 | Carrete de Pelo | Lubricar en línea, Silicón americano (sin diluir), 145 - 150 revoluciones por hora, | T | PMM 7914 | 2016-02-15 | Dado de 400 barrenos, 30 mallas de 100 mesh,PELO EN CARRETE. FABRICAR CON RESINAS NYLTEK |  |  | Utilizar cera (1 g / kg de resina). Utilizar soconox (1 g / kg de resina), |  |  | Dado de 400 barrenos, 30 mallas de 100 mesh, | Temperatura de la tina de aire caliente: 180°C. Usar lubricadora entre el 3er. y 4to. tren.,
Guillén Ramírez Esteban | 150 | 150 | 0.004 pulg | Caoba 104 | Nylon 6 | Utilizar resina Nylon 6 R., Utilizar cera (1 g / kg de resina). Utilizar soconox (1 g / kg de resina), | N0042017 | Carrete de Pelo | Lubricar en línea, Silicón americano (sin diluir), 145 - 150 revoluciones por hora, | T | PMM 7914 | 2016-02-15 | Dado de 400 barrenos, 30 mallas de 100 mesh,PELO EN CARRETE. FABRICAR CON RESINAS NYLTEK |  |  | Utilizar cera (1 g / kg de resina). Utilizar soconox (1 g / kg de resina), |  |  | Dado de 400 barrenos, 30 mallas de 100 mesh, | Temperatura de la tina de aire caliente: 180°C. Usar lubricadora entre el 3er. y 4to. tren.,
Guillén Ramírez Esteban | 100 | 100 | 0.004 pulg | Champaña 100 | Nylon 6 | Utilizar resina Nylon 6 R., Utilizar cera (1 g / kg de resina). Utilizar soconox (1 g / kg de resina), | N0042021 | Carrete de Pelo | Lubricar en línea, Silicón americano (sin diluir), 145 - 150 revoluciones por hora, | T | PMM 7914 | 2016-02-15 | Dado de 400 barrenos, 30 mallas de 100 mesh,PELO EN CARRETE. FABRICAR CON RESINAS NYLTEK |  |  | Utilizar cera (1 g / kg de resina). Utilizar soconox (1 g / kg de resina), |  |  | Dado de 400 barrenos, 30 mallas de 100 mesh, | Temperatura de la tina de aire caliente: 180°C. Usar lubricadora entre el 3er. y 4to. tren.,
Guillén Ramírez Esteban | 120 | 120 | 0.004 pulg | Rubio 189 | Nylon 6 | Utilizar resina Nylon 6 R., Utilizar cera (1 g / kg de resina). Utilizar soconox (1 g / kg de resina), | N0042049 | Carrete de Pelo | Lubricar en línea, Silicón americano (sin diluir), 145 - 150 revoluciones por hora, | T | PMM 7914 | 2016-02-15 | Dado de 400 barrenos, 30 mallas de 100 mesh,PELO EN CARRETE. FABRICAR CON RESINAS NYLTEK |  |  | Utilizar cera (1 g / kg de resina). Utilizar soconox (1 g / kg de resina), |  |  | Dado de 400 barrenos, 30 mallas de 100 mesh, | Temperatura de la tina de aire caliente: 180°C. Usar lubricadora entre el 3er. y 4to. tren.,
Guillén Ramírez Esteban | 80 | 80 | 0.004 pulg | Rubio 178 | Nylon 6 | Utilizar resina Nylon 6 R., Utilizar cera (1 g / kg de resina). Utilizar soconox (1 g / kg de resina), | N0042047 | Carrete de Pelo | Lubricar en línea, Silicón americano (sin diluir), 145 - 150 revoluciones por hora, | T | PMM 7914 | 2016-02-15 | Dado de 400 barrenos, 30 mallas de 100 mesh,PELO EN CARRETE. FABRICAR CON RESINAS NYLTEK |  |  | Utilizar cera (1 g / kg de resina). Utilizar soconox (1 g / kg de resina), |  |  | Dado de 400 barrenos, 30 mallas de 100 mesh, | Temperatura de la tina de aire caliente: 180°C. Usar lubricadora entre el 3er. y 4to. tren.,
Guillén Ramírez Esteban | 50 | 50 | 0.004 pulg | Azul 902 | Nylon 6 | Utilizar resina Nylon 6 R., Utilizar cera (1 g / kg de resina). Utilizar soconox (1 g / kg de resina), | N0042001 | Carrete de Pelo | Lubricar en línea, Silicón americano (sin diluir), 145 - 150 revoluciones por hora, | T | PMM 7914 | 2016-02-15 | Dado de 400 barrenos, 30 mallas de 100 mesh,PELO EN CARRETE. FABRICAR CON RESINAS NYLTEK |  |  | Utilizar cera (1 g / kg de resina). Utilizar soconox (1 g / kg de resina), |  |  | Dado de 400 barrenos, 30 mallas de 100 mesh, | Temperatura de la tina de aire caliente: 180°C. Usar lubricadora entre el 3er. y 4to. tren.,
D. L. Médica, S.A. de C.V. | 2000 | 2175 | 0.009 pulg | Natural | Nylon 6.12 | Nylon 6.12 R natural, | FCDMBR04 | 31 mm | Lubán 100%, | T | PMM 7903 | 2016-02-22 | Dado de 110 barrenos, 25 mallas de 100 mesh, |  |  |  |  | Bastón 3 mm - 5 mm, Espejo 50 cm, | Dado de 110 barrenos, 25 mallas de 100 mesh, |  | Vapor ó Autoclave, Vapor: mínimo 90°C / 120 min +/- 10 min Autoclave: 125°C / 15 min +/- 0 min, |  |  | Forrar con funda de polietileno y papel kraft blanco,
Escobillones Gear S. de R.L. M.I. | 25 | 30 | 0.007 pulg | Negro 925 | Nylon 6 |  | N0244108 | 15 mm | Silicón americano 1.2 lts por 19 lts de agua, Maromear después de lubricar., | T | PMM 7904 | 2016-02-22 | Dado de 130 barrenos, 25 mallas de 100 mesh,MAZO CHICO, DELGADO Y MAROMEADO (45 MM Y 1.05M DE LARGO) |  |  |  | Mazo chico de aluminio. Se puede utilizar mazo pequeño de aluminio con el objetivo de diferenciar el material de otros con calibres similares., | Bastón 3 mm - 5 mm, Espejo 50 cm, | Dado de 130 barrenos, 25 mallas de 100 mesh, | Fabricar mazos delgados, | Agua, mínimo 90°C / 120 min +/- 10 min, |  |  | Forrar con funda de polietileno y papel kraft café. Usar funda de 66 mm.,
Escobillones Gear S. de R.L. M.I. | 50 | 60 | 0.00575 pulg | Negro 925 | Nylon 6.12 | Usar resina Vestamid D16 como primera opción, El tono cambia con temperaturas de extrusión. Con temperaturas altas se hace un tono más claro (gris). Con temperaturas bajas se hace un tono más oscuro (negro)., | N0244080 | Carrete 100 hilos | Lubricar en línea, Silicón 365 520 ml por 1 litro de agua, 14 rpm, | (F) | PMM 7909 | 2016-02-22 | 10 CTES DE 100 HILOS, Usar preferentemente los dados 138 y 135 de 100 barrenos, 25 mallas de 100 mesh,Embobinadoras italianas, 10 mechones de 10 hilos, 6 mm, 5.9, 10. Polea de entrada ranurada, polea en balancín ranurada, rodillo ranurado., 43 min, 5.5, 5 +/- 0.5 Kg, 33, Utilizar carretes reciclados (del mismo cliente), |  |  |  |  | Bastón 6 mm, Espejo 40 cm, | Usar preferentemente los dados 138 y 135 de 100 barrenos, 25 mallas de 100 mesh, | Pasar los filamentos por todos los rodillos del 3er. tren, |  |  |  |  | Embobinadoras italianas, 10 mechones de 10 hilos, 6 mm, 5.9, 10. Polea de entrada ranurada, polea en balancín ranurada, rodillo ranurado., 43 min, 5.5, 5 +/- 0.5 Kg, 33, Utilizar carretes reciclados (del mismo cliente),
Escobillones Gear S. de R.L. M.I. | 50 | 60 | 0.00575 pulg | Negro 925 | Nylon 6.12 | Usar resina Vestamid D16 como primera opción, El tono cambia con temperaturas de extrusión. Con temperaturas altas se hace un tono más claro (gris). Con temperaturas bajas se hace un tono más oscuro (negro)., | N0244080 | Carrete 100 hilos | Lubricar en línea, Silicón 365 520 ml por 1 litro de agua, 14 rpm, | (F) | PMM 7908 | 2016-02-29 | 10 CTES DE 100 HILOS, Usar preferentemente los dados 138 y 135 de 100 barrenos, 25 mallas de 100 mesh,Embobinadoras italianas, 10 mechones de 10 hilos, 6 mm, 5.9, 10. Polea de entrada ranurada, polea en balancín ranurada, rodillo ranurado., 43 min, 5.5, 5 +/- 0.5 Kg, 33, Utilizar carretes reciclados (del mismo cliente), |  |  |  |  | Bastón 6 mm, Espejo 40 cm, | Usar preferentemente los dados 138 y 135 de 100 barrenos, 25 mallas de 100 mesh, | Pasar los filamentos por todos los rodillos del 3er. tren, |  |  |  |  | Embobinadoras italianas, 10 mechones de 10 hilos, 6 mm, 5.9, 10. Polea de entrada ranurada, polea en balancín ranurada, rodillo ranurado., 43 min, 5.5, 5 +/- 0.5 Kg, 33, Utilizar carretes reciclados (del mismo cliente),
Escobillones Gear S. de R.L. M.I. | 50 | 60 | 0.00575 pulg | Negro 925 | Nylon 6.12 | Usar resina Vestamid D16 como primera opción, El tono cambia con temperaturas de extrusión. Con temperaturas altas se hace un tono más claro (gris). Con temperaturas bajas se hace un tono más oscuro (negro)., | N0244080 | Carrete 100 hilos | Lubricar en línea, Silicón 365 520 ml por 1 litro de agua, 14 rpm, | (F) | PMM 7910 | 2016-03-07 | 10 CTES DE 100 HILOS, Usar preferentemente los dados 138 y 135 de 100 barrenos, 25 mallas de 100 mesh,Embobinadoras italianas, 10 mechones de 10 hilos, 6 mm, 5.9, 10. Polea de entrada ranurada, polea en balancín ranurada, rodillo ranurado., 43 min, 5.5, 5 +/- 0.5 Kg, 33, Utilizar carretes reciclados (del mismo cliente), |  |  |  |  | Bastón 6 mm, Espejo 40 cm, | Usar preferentemente los dados 138 y 135 de 100 barrenos, 25 mallas de 100 mesh, | Pasar los filamentos por todos los rodillos del 3er. tren, |  |  |  |  | Embobinadoras italianas, 10 mechones de 10 hilos, 6 mm, 5.9, 10. Polea de entrada ranurada, polea en balancín ranurada, rodillo ranurado., 43 min, 5.5, 5 +/- 0.5 Kg, 33, Utilizar carretes reciclados (del mismo cliente),
Escobillones Gear S. de R.L. M.I. | 50 | 60 | 0.00575 pulg | Negro 925 | Nylon 6.12 | Usar resina Vestamid D16 como primera opción, El tono cambia con temperaturas de extrusión. Con temperaturas altas se hace un tono más claro (gris). Con temperaturas bajas se hace un tono más oscuro (negro)., | N0244080 | Carrete 100 hilos | Lubricar en línea, Silicón 365 520 ml por 1 litro de agua, 14 rpm, | (F) | PMM 7911 | 2016-03-14 | 10 CTES DE 100 HILOS, Usar preferentemente los dados 138 y 135 de 100 barrenos, 25 mallas de 100 mesh,Embobinadoras italianas, 10 mechones de 10 hilos, 6 mm, 5.9, 10. Polea de entrada ranurada, polea en balancín ranurada, rodillo ranurado., 43 min, 5.5, 5 +/- 0.5 Kg, 33, Utilizar carretes reciclados (del mismo cliente), |  |  |  |  | Bastón 6 mm, Espejo 40 cm, | Usar preferentemente los dados 138 y 135 de 100 barrenos, 25 mallas de 100 mesh, | Pasar los filamentos por todos los rodillos del 3er. tren, |  |  |  |  | Embobinadoras italianas, 10 mechones de 10 hilos, 6 mm, 5.9, 10. Polea de entrada ranurada, polea en balancín ranurada, rodillo ranurado., 43 min, 5.5, 5 +/- 0.5 Kg, 33, Utilizar carretes reciclados (del mismo cliente),
Escobillones Gear S. de R.L. M.I. | 50 | 60 | 0.00575 pulg | Negro 925 | Nylon 6.12 | Usar resina Vestamid D16 como primera opción, El tono cambia con temperaturas de extrusión. Con temperaturas altas se hace un tono más claro (gris). Con temperaturas bajas se hace un tono más oscuro (negro)., | N0244080 | Carrete 100 hilos | Lubricar en línea, Silicón 365 520 ml por 1 litro de agua, 14 rpm, | (F) | PMM 7912 | 2016-03-21 | 10 CTES DE 100 HILOS, Usar preferentemente los dados 138 y 135 de 100 barrenos, 25 mallas de 100 mesh,Embobinadoras italianas, 10 mechones de 10 hilos, 6 mm, 5.9, 10. Polea de entrada ranurada, polea en balancín ranurada, rodillo ranurado., 43 min, 5.5, 5 +/- 0.5 Kg, 33, Utilizar carretes reciclados (del mismo cliente), |  |  |  |  | Bastón 6 mm, Espejo 40 cm, | Usar preferentemente los dados 138 y 135 de 100 barrenos, 25 mallas de 100 mesh, | Pasar los filamentos por todos los rodillos del 3er. tren, |  |  |  |  | Embobinadoras italianas, 10 mechones de 10 hilos, 6 mm, 5.9, 10. Polea de entrada ranurada, polea en balancín ranurada, rodillo ranurado., 43 min, 5.5, 5 +/- 0.5 Kg, 33, Utilizar carretes reciclados (del mismo cliente),