## Cristobal
Nombre del Cliente | Cantidad | Unidad | Calibre | Color | Material | Clave | Corte | Lubricación | Orientación | No pedido | Fecha Entrega | Perfil | Aditivo | Otros | Especificaciones | Descripcion
PLASTICOS PLASA DE GUADALAJARA, S.A. DE C.V. | 150 | KG | 0.0025" | NEGRO 925 | NYLON 6.12 | NP1 | 1 3/4" | 0 | 0 | PMM 7915 | 01.03.2016 00:00:00 | - | - | - | EN MAZO CHICO DE ALUMINIO, DELGADO Y MAROMEADO (1.05 M DE LARGO Y 45 MM DE DIÁMETRO) | NYLON 6.12 NEGRO 925 CAL. 0.0025" CORTE: 1 3/4"
PROCTER & GAMBLE MANUFACTURING GmbH | 1100 | KG | 0.006" | AZUL INDICATOR | NYLON 6.12 | .64705253 | 26 MM | LUBAN 90% | T | PMM 7916 | 17.03.2016 00:00:00 | - | - | - | LUBRICAR 12 HRS. DESPUES CALIBRACION EN LASSER COMO GMBH CTES DE 55 HILOS | NYLON 6.12 AZUL INDICATOR CAL. 0.006" CORTE: 26 MM
D.P.L. ENTERPRISES INC. / AIR CARE | 50 | LB | 0.032" | NEGRO 921 | NYLON 6.6 | BA0003 | 18" | LUBAN | S | PMM 7917 | 16.02.2016 00:00:00 | - | - | - | EN MAZO CON EXTENSION | NYLON 6.6 NEGRO 921 CAL. 0.032" CORTE: 18"
SCHAEFER BRUSH MANUFACTURING, LLC | 100 | LB | 0.008" | ROJO 968 | POLIESTER | RMM018 | 5 3/4" Y 3 1/4" | SIL. AME. 50% | F | PMM 7918 | 10.02.2016 00:00:00 | - | - | - | MAZO PEQUEÑO DE ALUMINIO, DIAMETRO DE MAZO 50 MM, FUNDA DE 8.5 CM O MENOR | POLIESTER ROJO 968 CAL. 0.008" DE CADA MAZO: 8 C. A 5 3/4" Y 1 C. A 3 1/4"
SCHAEFER BRUSH MANUFACTURING, LLC | 100 | LB | 0.018" | NEGRO 921 | NYLON 6.6 | RMM035 | 52" | SIL. AMERICANO 50% | S | PMM 7918 | 23.02.2016 00:00:00 | CRUZ | - | - | CON DADO DE 30 X CRUZ EN MAZO DE FIERRO | NYLON 6.6 PERFIL EN CRUZ NEGRO 921 CAL. 0.018" CORTE: 52"
SCHAEFER BRUSH MANUFACTURING, LLC | 100 | LB | 0.020" | NEGRO 921 | POLIPROPILENO | RMM334 | EN MAZO | SIL. AMERICANO 50% | F | PMM 7918 | 23.02.2016 00:00:00 | RIZADO | - | - | RIZ. 7-O AMP. 0.032" ENG. DE 75 DIENTES | POLIPROPILENO RIZADO NEGRO 921 CAL. 0.020" EN MAZO
INDUSTRIAL BRUSH CORP. | 500 | LB | 0.014" | NEGRO 921 | NYLON 6.6 | -8247102 | EN MAZO | 0 | 0 | PMM 7919 | 15.02.2016 00:00:00 | RIZADO | - | - | - | NYLON 6.6 RIZADO NEGRO 921 CAL. 0.014" EN MAZO
P&G MANUFACTURING IRELAND LTD. | 398 | KG | 0.0065" | VERDE 126 | NYLON 6.12 | -92059993 | 35 MM | SIL. AME. 20 ML | F | PMM 7920 | 10.02.2016 00:00:00 | - | - | - | TOL. CAL. IND. +/- 0.0006", TOL. CAL. PROM. +/- 0.00020", VEL. 150-690-590 SOLO FUNDA DE P.E. DE 7.5 A 7.8 CM, DIAMETRO DE MAZO 50 +/- 2 MM | NYLON 6.12 VERDE 126 CAL. 0.0065" CORTE: 35 MM
P&G MANUFACTURING IRELAND LTD. | 260 | KG | 0.0065" | AZUL 349 | NYLON 6.12 | -92059997 | 32 MM | SIL. AME. 20 ML | F | PMM 7920 | 10.02.2016 00:00:00 | - | - | - | TOL. CAL. IND. +/- 0.0006", TOL. CAL. PROM. +/- 0.00020", VEL. 150-690-590 SOLO FUNDA DE P.E. DE 7.5 A 7.8 CM, DIAMETRO DE MAZO 50 +/- 2 MM | NYLON 6.12 AZUL 349 CAL. 0.0065" CORTE: 32 MM
P&G MANUFACTURING IRELAND LTD. | 250 | KG | 0.006" | AZUL 837 | NYLON 6.12 | -92059999 | 34 MM | SIL. AME. 20 ML | F | PMM 7920 | 10.02.2016 00:00:00 | - | - | - | TOL. CAL. IND. +/- 0.0006", TOL. CAL. PROM. +/- 0.00018", VEL. 150-690-590 SOLO FUNDA DE P.E. DE 7.5 A 7.8 CM, DIAMETRO DE MAZO 50 +/- 2 MM | NYLON 6.12 AZUL 837 CAL. 0.006" CORTE: 34 MM
P&G MANUFACTURING IRELAND LTD. | 133 | KG | 0.0065" | ROSA 356 | NYLON 6.12 | -92060789 | 35 MM | SIL. AME. 20 ML | F | PMM 7920 | 10.02.2016 00:00:00 | - | - | - | TOL. CAL. IND. +/- 0.0006", TOL. CAL. PROM. +/- 0.00020", VEL. 150-690-590 SOLO FUNDA DE P.E. DE 7.5 A 7.8 CM, DIAMETRO DE MAZO 50 +/- 2 MM, ROCIAR ULTRASPRAY EN LA BOLSA DEL MATERIAL PARA EVITAR QUE EL M.B. NO SE MEZCLE BIEN. | NYLON 6.12 ROSA 356 CAL. 0.0065" CORTE: 35 MM
PROCTER & GAMBLE MANUFACTURING GmbH | 300 | KG | 0.00625" | AZUL INDICATOR | NYLON 6.12 | .64708252 | 26 MM | LUBAN 90% | T | PMM 7921 | 17.03.2016 00:00:00 | - | - | - | FORRO SOLO FUNDA LUBRICAR 12 HRS. DESPUES | NYLON 6.12 AZUL INDICATOR CAL. 0.00625" CORTE: 26 MM
PROCTER & GAMBLE MANUFACTURING GmbH | 500 | KG | 0.0065" | AZUL INDICATOR | NYLON 6.12 | .64708254 | 26 MM | LUBAN 90% | T | PMM 7922 | 17.03.2016 00:00:00 | - | - | - | CTES DE 55 HILOS FORRO SOLO FUNDA LUBRICAR 12 HRS. DESPUES | NYLON 6.12 AZUL INDICATOR CAL. 0.0065" CORTE: 26 MM
PROCTER & GAMBLE MANUFACTURING GmbH | 50 | KG | .006.00625 | INDICATOR | NYLON 6.12 | .64732296 | 26 MM | LUBAN 50% | T | PMM 7923 | 17.03.2016 00:00:00 | MAGIC MIX | - | - | 0.00625" RIZ. 20-O AMP. 0.013" ENG. A200 MECHONES DE 10 HILOS P/MEZCLAR CON CAL. 0.006", TEMPLE 1 HR TEÑIDO POR INMERSION | NYLON 6.12 MAGIC MIX INDICATOR CAL. 0.006" LISO + 0.00625" DIMPLED CORTE: 26 MM
PROCTER & GAMBLE MANUFACTURING GmbH | 400 | KG | 0.0045"+0.006" | VERDE 494 | NYLON 6.12 | .92140673 | EN MAZO 120 CM | SIL. 365,275ML/19L A | 0 | PMM 7924 | 17.03.2016 00:00:00 | - | - | - | VEL.170-770-690, 0.006" CTES C/ MECHONES 10 HILOS P/MEZCLAR C/ 0.0045" EN MAZO PEQUEÑO ALUMINIO TEMPLE VAPOR 2 HRS, LUB 12 HRS DESPUES CALIB. LASER MAROMEAR MAZO 1 HR SECAR EN REJILLAS 4 HRS, SEGUIR METODO DE LUB DE TARJETAS VIAJERAS,FUNDA GPC10HD | NYLON 6.12 VERDE 494 MEZCLA CAL. 0.0045" + 0.006" EN MAZO 120 CM
PROCTER & GAMBLE MANUFACTURING GmbH | 1200 | KG | 0.0045"+0.006" | BLANCO 552 | NYLON 6.12 | .92140675 | EN MAZO 120 CM | SIL. 365,300ML/19L A | T | PMM 7925 | 17.03.2016 00:00:00 | - | - | - | VEL.170-770-690 ,0.006" CTES C/ MECHONES 10 HILOS P/MEZCLAR C/ 0.0045" MAZO PEQ. ALUMINIO TEMPLE AUTOCLAVE 125°CX10MIN,LUB 12 HRS DESPUES CALIB. LASER MAROMEAR MAZO 1 HR SECAR EN REJILLAS 4 HRS SEGUIR METODO DE LUB DE TARJETAS VIAJERAS FUNDA GPC10HD | NYLON 6.12 BLANCO 552 MEZCLA CAL. 0.0045" + 0.006" EN MAZO 120 CM
PROCTER & GAMBLE MANUFACTURING GmbH | 450 | KG | 0.00525"+0.006" | AZUL 329 | NYLON 6.12 | .92353439 | EN MAZO 120 CM | SIL. 365,275ML/19L A | T | PMM 7926 | 17.03.2016 00:00:00 | - | - | - | VEL.170-770-690 ,0.006" CTES C/ MECHONES 10 HILOS P/MEZCLAR C/ 0.0045" MAZO PEQ. ALUMINIO TEMPLE AUTOCLAVE 125°CX10MIN,LUB 12 HRS DESPUES CALIB. LASER MAROMEAR MAZO 1 HR SECAR EN REJILLAS 4 HRS SEGUIR METODO DE LUB DE TARJETAS VIAJERAS FUNDA GPC10HD | NYLON 6.12 AZUL 329 MEZCLA CAL. 0.00525" + 0.006" EN MAZO 120 CM
PROCTER & GAMBLE MANUFACTURING GmbH | 1100 | KG | 0.00525"+0.006" | INDICATOR | NYLON 6.12 | .92358889 | EN MAZO 120 CM | SIL. 365,275ML/19L A | T | PMM 7927 | 17.03.2016 00:00:00 | - | - | - | VEL.170-700-630, 0.006" CTES C/ MECHONES 10 HILOS P/MEZCLAR C/ 0.00525 A CTE, TEÑIR EN LINEA, TEMPLE AGUA 2 HRS, LUB 12 HRS DESPUES, CALIB. LASER MAROMEAR MAZO 1 HR SECADO EN REJILLAS 4 HRS, SEGUIR METODO DE LUB DE TARJETAS VIAJERAS,FUNDA GPC10HD | NYLON 6.12 INDICATOR MEZCLA CAL. 0.00525" + 0.006" EN MAZO 120 CM
PROCTER & GAMBLE MANUFACTURING GmbH | 50 | KG | 0.0055" | LILA 546 | NYLON 6.12 | .97085387 | 26 MM | 0 | 0 | PMM 7928 | 17.03.2016 00:00:00 | - | - | - | -* | NYLON 6.12 LILA 546 CAL. 0.0055" CORTE: 26 MM
PROCTER & GAMBLE MANUFACTURING GmbH | 50 | KG | 0.0055" | AZUL 545 | NYLON 6.12 | .97085388 | 26 MM | 0 | 0 | PMM 7929 | 17.03.2016 00:00:00 | - | - | - | -* | NYLON 6.12 AZUL 545 CAL. 0.0055" CORTE: 26 MM
PROCTER & GAMBLE MANUFACTURING GmbH | 1000 | KG | 0.006" | INDICATOR | NYLON 6.12 | .98901046 | 27 MM | LUBAN 50% | T | PMM 7930 | 17.03.2016 00:00:00 | SUNSHINE MAGIC MIX | - | - | RIZ 20-O AMP. 0.011" FAB EN CTES CON MECHONES DE 10 HILOS, MEZCLAR COL. CAL. 0.006" LISO,TEMPLAR 60 MIN EN AGUA, DESMONTAR CON CHARRASCA, TEÑIDO POR INMERSION ENGRANES D200 SUNSHINE ALTURA DE ESPEJO 3 MM DIAM. MAZO 50+/-2MM | NYLON 6.12 SUNSHINE MAGIC MIX INDICATOR 0.006" SUNSHINE+0.006" DIMPLED 27 MM
PROCTER & GAMBLE MANUFACTURING GmbH | 800 | KG | .00575+.00 | BLANCO 007 | NYLON 6.12 | .98901049 | 27 MM | LUBAN 50% | T | PMM 7931 | 17.03.2016 00:00:00 | TRIFINGER MIX | - |  | FAB EN CARRETES CON MECHONES DE 10 HILOS C/CALIBRE P/MEZCLAR ALTURA DE ESPEJO PARA TRIFINGER 3 MM ANTES DE LUBRICAR SECAR POR 12 HRS FUNDA DE 7.6 A 7.8 CM, DIAM. MAZO 50+/-2 MM CORTADORA 6. FABRICAR CON EL DADO NO. 7 | NYLON 6.12 TRIFINGER MIX BLANCO 007 0.00575" TRIFINGER + 0.0055" LISO 27 MM
PROCTER & GAMBLE MANUFACTURING GmbH | 700 | KG | .0045+.006 | AZUL INDICATOR | NYLON 6.12 | .64705256 | 26 MM | LUBAN 70% | T | PMM 7932 | 17.03.2016 00:00:00 | - | - | - | LUBRICAR 12 HRS DESPUES FORRO SOLO FUNDA | NYLON 6.12 AZUL INDICATOR MEZCLA CAL. 0.0045" + 0.006" CORTE: 26 MM
PROCTER & GAMBLE MANUFACTURING GmbH | 800 | KG | 0.00625" | AZUL 329 | NYLON 6.12 | .98901050 | 27 MM | LUBAN 50% | T | PMM 7933 | 17.03.2016 00:00:00 | MAGIC MIX | - | - | RIZ. 20- AMP. 0.012" ENG. D200 FAB. CARRETES CON MECHONES DE 10 HILOS P/MEZCLAR CON LISO EN MECHONES DE 10 HILOS, TEMPLAR EN AGUA 1 HR ANTES DE LUBRICAR, SECAR POR 12 HRS FUNDA 7.6 A 7.8 CM DIAM. MAZO 50 +/ - 2 MM CORTADORA 6 | NYLON 6.12 MAGIC MIX AZUL 329 0.00625" DIMPLED + 0.00625" LISO CORTE: 27 MM
SUNSTAR AMERICAS INC. | 50 | LB | 0.007" | NARANJA 593 | NYLON 6.12 | FIL07002BOR | 34 MM | 0 | 0 | PMM 7934 | 05.02.2016 00:00:00 | - | - | - | - | NYLON 6.12 NARANJA 593 CAL. 0.007" CORTE: 34 MM
SUNSTAR AMERICAS INC. | 150 | LB | 0.007" | VERDE 342 | NYLON 6.12 | FIL07002DDG | 34 MM | SIL. AMERICANO 25ML | T | PMM 7934 | 05.02.2016 00:00:00 | - | - | - | TOL. CAL. +/- 0.0006" DIAM. DE MAZO 50 +/- 2 MM FORRO SOLO FUNDA EN CAJAS DE 10 LBS. | NYLON 6.12 VERDE 342 CAL. 0.007" CORTE: 34 MM
SUNSTAR AMERICAS INC. | 150 | LB | 0.007" | NATURAL | NYLON 6.12 | FIL07002SNT | 34 MM | SIL. AMERICANO 25ML | T | PMM 7934 | 05.02.2016 00:00:00 | - | - | - | TOL. CAL. +/- 0.0006", FORRO SOLO FUNDA, DIAM. MAZO 50+/- 2 MM EN CAJAS DE 10 LBS | NYLON 6.12 NATURAL CAL. 0.007" CORTE: 34 MM
SUNSTAR AMERICAS INC. | 150 | LB | 0.008" | AZUL 850 | NYLON 6.12 | FIL08002DBL2 | 34 MM | SIL. AMERICANO 25ML | T | PMM 7934 | 05.02.2016 00:00:00 | - | - | - | TOL. CAL. +/- 0.0006", FORRO SOLO FUNDA, DIAM. MAZO 50 MM - 2 MM + 1 MM, EN CAJAS DE 10 LBS, UTILIZAR FUNDA DE 7.6 A 7.7 CM | NYLON 6.12 AZUL 850 CAL. 0.008" CORTE: 34 MM
SUNSTAR AMERICAS INC. | 250 | LB | 0.008" | NATURAL | NYLON 6.12 | FIL08002SNT | 34 MM | SIL. AMERICANO 25ML | T | PMM 7934 | 05.02.2016 00:00:00 | - | - | - | TOL. CAL. +/- 0.0006", FORRO SOLO FUNDA, DIAM. MAZO 50 MM - 2 MM + 1 MM, EN CAJAS DE 10 LBS UTILIZAR FUNDA 7.6 A 7.7 CM | NYLON 6.12 NATURAL CAL. 0.008" CORTE: 34 MM
SUNSTAR AMERICAS INC. | 100 | LB | 0.009" | VERDE 148 | NYLON 6.12 | FIL09003DGN | 34 MM | SIL. AMERICANO 25ML | T | PMM 7934 | 05.02.2016 00:00:00 | - | - | - | TOL. CAL. +/- 0.0006", FORRO SOLO FUNDA, DIAM. MAZO 50-2/+1 MM, EN CAJAS DE 10 LBS | NYLON 6.12 VERDE 148 CAL. 0.009" CORTE: 34 MM

## Hoja1
Nombre del Cliente | Cantidad_Kg | Unidad_Original | Calibre | Color | Material | Resina | Clave | Corte | Lubricante | Orientación | No pedido | Fecha Entrega | ESP_SAE | Rizado | Perfil | Aditivos | Tipo de Mazo | Bastón_Espejo_Tina | Herramental | Fabricar | Temple | Horno | Teñido | Enfundado | Esp_Carretes
Sunstar Americas Inc. | 22.7 | 22.7 | 0.007 pulg | Naranja 593 | Nylon 6.12 | Con temperaturas altas en extrusión se hace un tono más claro. Con temperaturas bajas en extrusión se hace un tono más fuerte. El tono aumenta con el temple., | FIL07002BOR | 34 mm | Silicón americano 25 ml por 19 lts de agua, | T | PMM 7934 | 2016-02-05 | - |  |  |  |  | Bastón 3 mm - 5 mm, Espejo 50 cm, | Dado de 130 barrenos, 25 mallas de 100 mesh, |  | Vapor, mínimo 90°C / 120 min +/- 10 min, |  |  | Forrar sólo con funda americana BLANCA de 7.4 a 7.7 cm,
Sunstar Americas Inc. | 68.1 | 68.1 | 0.007 pulg | Verde 342 | Nylon 6.12 |  | FIL07002DDG | 34 mm | Silicón americano 25 ml por 19 lts de agua, | T | PMM 7934 | 2016-02-05 | TOL. CAL. +/- 0.0006" DIAM. DE MAZO 50 +/- 2 MM FORRO SOLO FUNDA EN CAJAS DE 10 LBS. |  |  |  |  | Bastón 3 mm - 5 mm, Espejo 50 cm, | Dado de 130 ó 177 barrenos, 25 mallas de 100 mesh, |  | Vapor, mínimo 90°C / 120 min +/- 10 min, |  |  | Forrar sólo con funda americana BLANCA de 7.4 a 7.7 cm,
Sunstar Americas Inc. | 68.1 | 68.1 | 0.007 pulg | Natural | Nylon 6.12 |  | FIL07002SNT | 34 mm | Silicón americano 25 ml por 19 lts de agua, | T | PMM 7934 | 2016-02-05 | TOL. CAL. +/- 0.0006", FORRO SOLO FUNDA, DIAM. MAZO 50+/- 2 MM EN CAJAS DE 10 LBS |  |  |  |  | Bastón 3 mm - 5 mm, Espejo 50 cm, | Dado de 177 barrenos como primera opción, dado de 130 barrenos como segunda opción, 25 mallas de 100 mesh, |  | Vapor, mínimo 90°C / 120 min +/- 10 min, |  |  | Forrar sólo con funda americana BLANCA de 7.4 a 7.7 cm,
Sunstar Americas Inc. | 68.1 | 68.1 | 0.008 pulg | Azul 850 | Nylon 6.12 |  | FIL08002DBL2 | 34 mm | Silicón americano 25 ml por 19 lts de agua, | T | PMM 7934 | 2016-02-05 | TOL. CAL. +/- 0.0006", FORRO SOLO FUNDA, DIAM. MAZO 50 MM - 2 MM + 1 MM, EN CAJAS DE 10 LBS, UTILIZAR FUNDA DE 7.6 A 7.7 CM |  |  |  |  | Bastón 3 mm - 5 mm, Espejo 50 cm, | Dado de 130 ó 177 barrenos, 25 mallas de 100 mesh, |  | Vapor, mínimo 90°C / 120 min +/- 10 min, |  |  | Forrar sólo con funda americana BLANCA de 7.4 a 7.7 cm,
Sunstar Americas Inc. | 113.5 | 113.5 | 0.008 pulg | Natural | Nylon 6.12 |  | FIL08002SNT | 34 mm | Silicón americano 25 ml por 19 lts de agua, | T | PMM 7934 | 2016-02-05 | TOL. CAL. +/- 0.0006", FORRO SOLO FUNDA, DIAM. MAZO 50 MM - 2 MM + 1 MM, EN CAJAS DE 10 LBS UTILIZAR FUNDA 7.6 A 7.7 CM |  |  |  |  | Bastón 3 mm - 5 mm, Espejo 50 cm, | Dado de 177 barrenos como primera opción, dado de 130 barrenos como segunda opción, 25 mallas de 100 mesh, |  | Vapor, mínimo 90°C / 120 min +/- 10 min, |  |  | Forrar sólo con funda americana BLANCA de 7.4 a 7.7 cm,
Sunstar Americas Inc. | 45.4 | 45.4 | 0.009 pulg | Verde 148 | Nylon 6.12 |  | FIL09003DGN | 34 mm | Silicón americano 25 ml por 19 lts de agua, | T | PMM 7934 | 2016-02-05 | TOL. CAL. +/- 0.0006", FORRO SOLO FUNDA, DIAM. MAZO 50-2/+1 MM, EN CAJAS DE 10 LBS |  |  |  |  | Bastón 3 mm - 5 mm, Espejo 50 cm, | Dado de 100 barrenos, 25 mallas de 100 mesh, |  | Vapor, mínimo 90°C / 120 min +/- 10 min, |  |  | Forrar sólo con funda americana BLANCA de 7.4 a 7.7 cm,
P&G Manufacturing Ireland Ltd. | 398 | 398 | 0.165 mm (0.0065 pulg) | Verde 126 | Nylon 6.12 |  | -92059993 | 35 mm | Silicón americano 20 ml. por 19 lts. de agua, | (F) | PMM 7920 | 2016-02-10 | Dado de 130, 177 ó 215 barrenos, 25 mallas de 100 mesh,TOL. CAL. IND. +/- 0.0006", TOL. CAL. PROM. +/- 0.00020", VEL. 150-690-590 SOLO FUNDA DE P.E. DE 7.5 A 7.8 CM, DIAMETRO DE MAZO 50 +/- 2 MM |  |  |  |  | Bastón 3 mm - 5 mm, Espejo 50 cm, | Dado de 130, 177 ó 215 barrenos, 25 mallas de 100 mesh, | Pasar los filamentos por todos los rodillos del 3er. tren Inspección en proceso de calibre: Medir con micrómetro. Calibrar en mm con nominal de 0.162 mm Inspección final de calibre: Medir con láser. Calibrar en mm con nominal de 0.165 mm (0.0065 pulg), | Vapor, mínimo 90°C / 120 min +/- 10 min, |  |  | Forrar sólo con funda de polietileno de 7.5 a 7.8 cm.,
P&G Manufacturing Ireland Ltd. | 260 | 260 | 0.165 mm (0.0065 pulg) | Azul 349 | Nylon 6.12 |  | -92059997 | 32 mm | Silicón americano 20 ml. por 19 lts. de agua, | (F) | PMM 7920 | 2016-02-10 | Dado de 130, 177 ó 215 barrenos, 25 mallas de 100 mesh,TOL. CAL. IND. +/- 0.0006", TOL. CAL. PROM. +/- 0.00020", VEL. 150-690-590 SOLO FUNDA DE P.E. DE 7.5 A 7.8 CM, DIAMETRO DE MAZO 50 +/- 2 MM |  |  |  |  | Bastón 3 mm - 5 mm, Espejo 50 cm, | Dado de 130, 177 ó 215 barrenos, 25 mallas de 100 mesh, | Pasar los filamentos por todos los rodillos del 3er. tren Inspección en proceso de calibre: Medir con micrómetro. Calibrar en mm con nominal de 0.162 mm Inspección final de calibre: Medir con láser. Calibrar en mm con nominal de 0.165 mm (0.0065 pulg), | Vapor, mínimo 90°C / 120 min +/- 10 min, |  |  | Forrar sólo con funda de polietileno de 7.5 a 7.8 cm.,
P&G Manufacturing Ireland Ltd. | 250 | 250 | 0.152 mm (0.006 pulg) | Azul 837 | Nylon 6.12 |  | -92059999 | 34 mm | Silicón americano 20 ml. por 19 lts. de agua, | (F) | PMM 7920 | 2016-02-10 | Dado de 215 barrenos, 25 mallas de 100 mesh,TOL. CAL. IND. +/- 0.0006", TOL. CAL. PROM. +/- 0.00018", VEL. 150-690-590 SOLO FUNDA DE P.E. DE 7.5 A 7.8 CM, DIAMETRO DE MAZO 50 +/- 2 MM |  |  |  |  | Bastón 3 mm - 5 mm, Espejo 50 cm, | Dado de 215 barrenos, 25 mallas de 100 mesh, | Pasar los filamentos por todos los rodillos del 3er. tren Inspección en proceso de calibre: Medir con micrómetro. Calibrar en mm con nominal de 0.149 mm Inspección final de calibre: Medir con láser. Calibrar en mm con nominal de 0.152 mm (0.006 pulg), | Vapor, mínimo 90°C / 120 min +/- 10 min, |  |  | Forrar sólo con funda de polietileno de 7.5 a 7.8 cm.,
P&G Manufacturing Ireland Ltd. | 133 | 133 | 0.165 mm (0.0065 pulg) | Rosa 356 | Nylon 6.12 | Rociar Ultraspray en la bolsa del material para evitar que el masterbatch no se mezcle bien debido a la estática., | -92060789 | 35 mm | Silicón americano 20 ml. por 19 lts. de agua, | (F) | PMM 7920 | 2016-02-10 | Dado de 130, 177 ó 215 barrenos, 25 mallas de 100 mesh,TOL. CAL. IND. +/- 0.0006", TOL. CAL. PROM. +/- 0.00020", VEL. 150-690-590 SOLO FUNDA DE P.E. DE 7.5 A 7.8 CM, DIAMETRO DE MAZO 50 +/- 2 MM, ROCIAR ULTRASPRAY EN LA BOLSA DEL MATERIAL PARA EVITAR QUE EL M.B. NO SE MEZCLE BIEN. |  |  | Rociar Ultraspray en la bolsa del material para evitar que el masterbatch no se mezcle bien debido a la estática., |  | Bastón 3 mm - 5 mm, Espejo 50 cm, | Dado de 130, 177 ó 215 barrenos, 25 mallas de 100 mesh, | Pasar los filamentos por todos los rodillos del 3er. tren Inspección en proceso de calibre: Medir con micrómetro. Calibrar en mm con nominal de 0.162 mm Inspección final de calibre: Medir con láser. Calibrar en mm con nominal de 0.165 mm (0.0065 pulg), | Vapor, mínimo 90°C / 120 min +/- 10 min, |  |  | Forrar sólo con funda de polietileno de 7.5 a 7.8 cm.,
Industrial Brush Corp. | 227 | 227 | 0.014 pulg | Negro 921 | Nylon 6.6 |  | -8247102 | Mazo 55 pulg | Lubán 100%, | (F) | PMM 7919 | 2016-02-15 | Dado de 40 barrenos, 10 mallas de 100 mesh,RIZ 5-O, Amp 0.026 pulg, A60-1,Mazo normal, Con extensión, | 5, 0.026 pulg, A60-1, | Rizado |  | Mazo normal, Con extensión, |  | Dado de 40 barrenos, 10 mallas de 100 mesh, | Pasar los filamentos por todos los rodillos del 3er. tren, | Agua, Máx. 10°C, | 125°C +/- 5°C / 2hrs, |  | Forrar sólo con película estirable de polietileno,
D.P.L. Enterprises / Air Care | 22.7 | 22.7 | 0.032 pulg | Negro 921 | Nylon 6.6 |  | BA0003 | 18 pulg | Lubán 100%, | S | PMM 7917 | 2016-02-16 | Mazo normal, Con extensión,Utilizar tina de doble viaje,Dado de 8 barrenos, 10 mallas de 100 mesh, |  |  |  | Mazo normal, Con extensión, | Utilizar tina de doble viaje, | Dado de 8 barrenos, 10 mallas de 100 mesh, |  | Agua, mínimo 90°C / 120 min (- 5 min + 30 min), | 125°C +/- 5°C / 3hrs, |  | Forrar con funda de polietileno y papel kraft café,
Schaefer Brush Manufacturing, LLC | 45.4 | 45.4 | 0.008 pulg | Rojo 968 | Polyester PBT |  | RMM018 | 5 3/4 pulg + 3 1/4 pulg | Silicón americano 50%, | (F) | PMM 7918 | 2016-02-10 | Mazo pequeño de aluminio,, DIAMETRO DE MAZO 50 MM, FUNDA DE 8.5 CM O MENORDado de 110 barrenos, 10 mallas de 100 mesh, |  |  |  | Mazo pequeño de aluminio, |  | Dado de 110 barrenos, 10 mallas de 100 mesh, | Pasar los filamentos por todos los rodillos del 3er. tren, | Agua, mínimo 90°C / 120 min +/- 10 min, |  |  | Forrar con funda de polietileno y papel kraft blanco. Utilizar funda americana P-BLEND de polietileno de 7.5 a 7.8 cm. Verificar que la funda no se encuentre floja con respecto al diámetro del mazo.,
Schaefer Brush Manufacturing, LLC | 45.4 | 45.4 | 0.018 pulg | Negro 921 | Nylon 6.6 |  | RMM035 | 52 pulg | Silicón americano 50%, | S | PMM 7918 | 2016-02-23 | CRUZ CON DADO DE 30 X CRUZ Mazo de fierro, |  | Cruz |  | Mazo de fierro, |  | Dado de 30 x Cruz, 10 mallas de 100 mesh, |  | Agua, mínimo 90°C / 120 min +/- 10 min, | 125°C +/- 5°C / 3hrs, |  | Forrar con funda de polietileno y papel kraft café. Utilizar funda americana P-BLEND de polietileno de 7.5 a 7.8 cm. Verificar que la funda no se encuentre floja con respecto al diámetro del mazo.,
Schaefer Brush Manufacturing, LLC | 45.4 | 45.4 | 0.020 pulg | Negro 921 | Polypropylene | Usar Polipropileno 1102KR como primera opción, usar Polipropileno HP423M como segunda opción, | RMM334 | Mazo | Silicón americano 50%, | (F) | PMM 7918 | 2016-02-23 | RIZ. 7-O AMP. 0.032" ENG. DE 75 DIENTESDado de 20 barrenos, 1 malla de 100 mesh, | 7, 0.032 pulg, SERIE A75, | Rizado |  |  |  | Dado de 20 barrenos, 1 malla de 100 mesh, | Pasar los filamentos por todos los rodillos del 3er. tren, | Agua (4 mazos), 93ºC / 10 min, |  |  | Forrar con funda de polietileno y papel kraft café. Utilizar funda americana P-BLEND de polietileno de 7.5 a 7.8 cm. Verificar que la funda no se encuentre floja con respecto al diámetro del mazo.,
Luis Plascencia Plascencia | 150 | 150 | 0.0025 pulg | Negro 925 | Nylon 6.12 | El tono cambia con temperaturas de extrusión. Con temperaturas altas se hace un tono más claro (gris). Con temperaturas bajas se hace un tono más oscuro (negro)., | NP1 | 1 3/4 pulg | Silicón americano 650 ml. por 19 lts. de agua, 1. Sumergir los mazos durante 3 minutos en la tina con lubricante. 2. Separar el mazo en 2 partes para peinarlo y peinar cada parte con el peine de diente fino. 3. Juntar las 2 partes y peinar para emparejar | T | PMM 7915 | 2016-03-01 | Mazo chico de aluminio,, DELGADO Y MAROMEADO (1.05 M DE LARGO Y 45 MM DE DIÁMETRO) |  |  |  | Mazo chico de aluminio, | Bastón 3 mm - 5 mm, Espejo 50 cm, | Utilizar dado de 440 como 1ra. opción y de 400 como 2da opción., Utilizar 40 mallas de 100 mesh y 2 mallas de 200 mesh, | Fabricar mazos delgados, | Vapor, mínimo 90°C / 120 min +/- 10 min, |  |  | Forrar con funda de polietileno y papel kraft blanco. Usar funda de 66 mm.,
P&G Manufacturing GmbH | 1100 | 1100 | 0.1524 mm (0.006 pulg) | Azul Indicator | Nylon 6.12 | Fabricar con resinas DuPont (Zytel FG 158), | .64705253 G | 26 mm | Lubán 90%, DESPUÉS DEL TEMPLADO Y PEINADO (ANTES DE LUBRICAR), DEJAR SECAR EL MATERIAL MÍNIMO 12 HORAS. YA SECO, LUBRICAR. Cada mazo se sumergirá dentro de la solución de lubricante durante 3 min. Después peinar el material como es acostumbrado., | T | PMM 7916 | 2016-03-17 | Dado de 130 ó 195 barrenos, 25 mallas de 100 mesh, LUBRICAR 12 HRS. DESPUES CALIBRACION EN LASSER COMO GMBH CTES DE 55 HILOSDado de 130 ó 195 barrenos, 25 mallas de 100 mesh, |  |  |  |  | Bastón 3 mm - 5 mm, Espejo 50 cm, | Dado de 130 ó 195 barrenos, 25 mallas de 100 mesh, | Embobinar en carretes. No desembobinar los carretes en caso de rechazo por calibre., |  |  | Teñir en línea. Utilizar fórmula de teñido de acuerdo a la AV. 149. Embobinado en mazo normal., | Antes de enfundar, mandar un mechón de los mazos mitad y último de CADA LOTE a Laboratorio para prueba de contenido de humedad. Especificación de humedad: entre 0.5% y 2%. Enfundar si el resultado de humedad cumple con la especificación. Forrar sólo con | Embobinadoras italianas, 5.5, 10. Polea de entrada en H, polea de salida en V., 1 hr 20 min, 4, Crellin Natural,
P&G Manufacturing GmbH | 300 | 300 | 0.1588 mm (0.00625 pulg) | Azul Indicator | Nylon 6.12 | Fabricar con resinas DuPont (Zytel FG 158), | .64708252 | 26 mm | Lubán 90%, DESPUÉS DEL TEMPLADO Y PEINADO (ANTES DE LUBRICAR), DEJAR SECAR EL MATERIAL MÍNIMO 12 HORAS. YA SECO, LUBRICAR. Cada mazo se sumergirá dentro de la solución de lubricante durante 3 min. Después peinar el material como es acostumbrado., | T | PMM 7921 | 2016-03-17 | Dado de 130 ó 195 barrenos, 25 mallas de 100 mesh, FORRO SOLO FUNDA LUBRICAR 12 HRS. DESPUES |  |  |  |  | Bastón 3 mm - 5 mm, Espejo 50 cm, | Dado de 130 ó 195 barrenos, 25 mallas de 100 mesh, | Embobinar en carretes. No desembobinar los carretes en caso de rechazo por calibre., |  |  | Teñir en línea. Utilizar fórmula de teñido de acuerdo a la AV. 149. Embobinado en mazo normal (AL-60)., | Antes de enfundar, mandar un mechón de los mazos mitad y último de CADA LOTE a Laboratorio para prueba de contenido de humedad. Especificación de humedad: entre 0.5% y 2%. Enfundar si el resultado de humedad cumple con la especificación. Forrar sólo con | Embobinadoras italianas, 5.5, 10. Polea de entrada en H, polea de salida en V., 1 hr, 4, Crellin Natural,
P&G Manufacturing GmbH | 500 | 500 | 0.1651 mm ( 0.0065 pulg) | Azul Indicator | Nylon 6.12 | Fabricar con resinas DuPont (Zytel FG 158), | .64708254 | 26 mm | Lubán 90%, DESPUÉS DEL TEMPLADO Y PEINADO (ANTES DE LUBRICAR), DEJAR SECAR EL MATERIAL MÍNIMO 12 HORAS. YA SECO, LUBRICAR. Cada mazo se sumergirá dentro de la solución de lubricante durante 3 min. Después peinar el material como es acostumbrado., | T | PMM 7922 | 2016-03-17 | Dado de 130 ó 195 barrenos, 25 mallas de 100 mesh, FORRO SOLO FUNDA LUBRICAR 12 HRS. DESPUES |  |  |  |  | Bastón 3 mm - 5 mm, Espejo 50 cm, | Dado de 130 ó 195 barrenos, 25 mallas de 100 mesh, | Embobinar en carretes. No desembobinar los carretes en caso de rechazo por calibre., |  |  | Teñir en línea. Utilizar fórmula de teñido de acuerdo a la AV. 149. Embobinado en mazo normal (AL-60)., | Antes de enfundar, mandar un mechón de los mazos mitad y último de CADA LOTE a Laboratorio para prueba de contenido de humedad. Especificación de humedad: entre 0.5% y 2%. Enfundar si el resultado de humedad cumple con la especificación. Forrar sólo con | Embobinadoras italianas, 5.5, 10. Polea de entrada en H, polea de salida en V., 1 hr 17 min, 4, Crellin Natural,
P&G Manufacturing GmbH | 50 | 50 | 0.006 pulg liso + 0.00625 pulg rizado | Azul Indicator | Nylon 6.12 |  | .64732296 | 26 mm | Lubán 50%, DESPUÉS DEL TEMPLADO Y PEINADO (ANTES DE LUBRICAR), DEJAR SECAR EL MATERIAL MÍNIMO 12 HORAS. YA SECO, LUBRICAR. Cada mazo se sumergirá dentro de la solución de lubricante durante 3 min. Después peinar el material como es acostumbrado., | T | PMM 7923 | 2016-03-17 | MAGIC MIX 0.00625"Dado de 130 barrenos, RIZ. 20-O AMP. 0.012" ENG. B200 MECHONES DE 10 HILOS P/MEZCLAR CON CAL. 0.006", TEMPLE 1 HR TEÑIDO POR INMERSION |  | Mezcla Liso y Rizado |  |  | Bastón 3 mm - 5 mm, Espejo 50 cm, | Dado de 130 barrenos, | Se ajustará el calibre antes de rizar, debe ser 0.1564 mm. Utilizar madejera con contador de vueltas y timer., | Agua, 90ºC / 1hr, | Desmontar con charrasca, | Teñir por inmersión. Utilizar fórmula de teñido de acuerdo a la AV. 149, | Antes de enfundar, mandar un mechón de los mazos mitad y último de CADA LOTE a Laboratorio para prueba de contenido de humedad. Especificación de humedad: entre 0.5% y 2%. Enfundar si el resultado de humedad cumple con la especificación. Forrar sólo con | Mechones de 10 hilos.,
P&G Manufacturing GmbH | 50 | 50 | 0.1524 mm (0.006 pulg) | Azul Indicator | Nylon 6.12 | Fabricar con resinas DuPont (Zytel FG 158), | .64732296 L | 26 mm | Lubán 50%, DESPUÉS DEL TEMPLADO Y PEINADO (ANTES DE LUBRICAR), DEJAR SECAR EL MATERIAL MÍNIMO 12 HORAS. YA SECO, LUBRICAR. Cada mazo se sumergirá dentro de la solución de lubricante durante 3 min. Después peinar el material como es acostumbrado., | T | PMM 7923 | 2016-03-17 | 0.00625" RIZ. 20-O AMP. 0.012" ENG. B200 MECHONES DE 10 HILOS P/MEZCLAR CON CAL. 0.006", TEMPLE 1 HR TEÑIDO POR INMERSIONDado de 130 barrenos, 25 mallas de 100 mesh, |  | Liso |  |  | Bastón 3 mm - 5 mm, Espejo 50 cm, | Dado de 130 barrenos, 25 mallas de 100 mesh, | Utilizar madejera con contador de vueltas y timer., | Agua, 90ºC / 1hr, |  | Teñir por inmersión. Utilizar fórmula de teñido de acuerdo a la AV. 149, | Antes de enfundar, mandar un mechón de los mazos mitad y último de CADA LOTE a Laboratorio para prueba de contenido de humedad. Especificación de humedad: entre 0.5% y 2%. Enfundar si el resultado de humedad cumple con la especificación. Forrar sólo con | 13 mechones de 10 hilos para mezclar con cal. 0.00625 pulg,
P&G Manufacturing GmbH | 50 | 50 | 0.1588 mm (0.00625 pulg) | Azul Indicator | Nylon 6.12 | Fabricar con resinas DuPont (Zytel FG 158), | .64732296 R | 26 mm | Lubán 50%, DESPUÉS DEL TEMPLADO Y PEINADO (ANTES DE LUBRICAR), DEJAR SECAR EL MATERIAL MÍNIMO 12 HORAS. YA SECO, LUBRICAR. Cada mazo se sumergirá dentro de la solución de lubricante durante 3 min. Después peinar el material como es acostumbrado., | T | PMM 7923 | 2016-03-17 | 0.00625" RIZ. 20-O AMP. 0.012" Se ajustará el calibre antes de rizar, debe ser 0.1564 mm.,ENG. B200 MECHONES DE 10 HILOS P/MEZCLAR CON CAL. 0.006", TEMPLE 1 HR TEÑIDO POR INMERSIONDado de 130 barrenos, 25 mallas de 100 mesh, | 20, 0.012 pulg, SERIE B200, | Rizado |  |  | Bastón 3 mm - 5 mm, Espejo 50 cm, | Dado de 130 barrenos, 25 mallas de 100 mesh, | Se ajustará el calibre antes de rizar, debe ser 0.1564 mm., | Agua, 90ºC / 1hr, |  | Teñir por inmersión. Utilizar fórmula de teñido de acuerdo a la AV. 149, | Antes de enfundar, mandar un mechón de los mazos mitad y último de CADA LOTE a Laboratorio para prueba de contenido de humedad. Especificación de humedad: entre 0.5% y 2%. Enfundar si el resultado de humedad cumple con la especificación. Forrar sólo con | Embobinar en carretes 13 mechones de 10 hilos para mezclar con cal. 0.006 pulg,
P&G Manufacturing GmbH | 400 | 400 | 0.0045 pulg + 0.006 pulg | Verde 494 | Nylon 6.12 |  | .92140673 | Mazo (1.20 m) | Silicón 365, 370 ml por 19 lts de agua, Arreglar mazos a diámetro de 50 mm. Entregar a Laboratorio muestra de la solución de lubricante después de lubricar la primera y la última carga de 20 mazos lubricados en una tanda. Esperar a que el material esté se | T | PMM 7924 | 2016-03-17 | EB 50VEL.170-770-690, 0.006" CTES C/ MECHONES 10 HILOS P/MEZCLAR C/ 0.0045" EN MAZO PEQUEÑO ALUMINIO TEMPLE VAPOR 2 HRS, LUB 12 HRS DESPUES CALIB. LASER MAROMEAR MAZO 1 HR SECAR EN REJILLAS 4 HRS, SEGUIR METODO DE LUB DE TARJETAS VIAJERAS,FUNDA GPC10HD |  | Mezcla |  | Mazo pequeño de aluminio, | Bastón 3 mm - 5 mm, Espejo 50 cm, | Dado de 130 barrenos (mezcla 0.0045" + 0.006"), 30 mallas de 100 mesh y 2 mallas de 200 mesh, | Utilizar madejera con contador de vueltas y timer., | Vapor, mínimo 90°C / 120 min +/- 10 min, |  |  | Antes de enfundar, mandar un mechón de los mazos mitad y último de CADA LOTE a Laboratorio para prueba de contenido de humedad. Especificación de humedad: entre 0.5% y 2%. Enfundar si el resultado de humedad cumple con la especificación. Medir estática c
P&G Manufacturing GmbH | 400 | 400 | 0.1143 mm (0.0045 pulg) | Verde 494 | Nylon 6.12 |  | .92140673 A | Mazo (1.20 m) | Silicón 365, 370 ml por 19 lts de agua, Arreglar mazos a diámetro de 50 mm. Entregar a Laboratorio muestra de la solución de lubricante después de lubricar la primera y la última carga de 20 mazos lubricados en una tanda. Esperar a que el material esté se | T | PMM 7924 | 2016-03-17 | VEL.170-770-690, 0.006" CTES C/ MECHONES 10 HILOS P/MEZCLAR C/ 0.0045" EN MAZO PEQUEÑO ALUMINIO TEMPLE VAPOR 2 HRS, LUB 12 HRS DESPUES CALIB. LASER MAROMEAR MAZO 1 HR SECAR EN REJILLAS 4 HRS, SEGUIR METODO DE LUB DE TARJETAS VIAJERAS,FUNDA GPC10HD |  | Mezcla |  | Mazo pequeño de aluminio, | Bastón 3 mm - 5 mm, Espejo 50 cm, | Dado de 130 barrenos (mezcla 0.0045" + 0.006"), 30 mallas de 100 mesh y 2 mallas de 200 mesh, | Utilizar madejera con contador de vueltas y timer., | Vapor, mínimo 90°C / 120 min +/- 10 min, |  |  | Antes de enfundar, mandar un mechón de los mazos mitad y último de CADA LOTE a Laboratorio para prueba de contenido de humedad. Especificación de humedad: entre 0.5% y 2%. Enfundar si el resultado de humedad cumple con la especificación. Medir estática c | 13 mechones de 10 hilos para mezclar con cal. 0.006 pulg,
P&G Manufacturing GmbH | 400 | 400 | 0.1524 mm (0.006 pulg) | Verde 494 | Nylon 6.12 |  | .92140673 B | Mazo (1.20 m) | Silicón 365, 370 ml por 19 lts de agua, Arreglar mazos a diámetro de 50 mm. Entregar a Laboratorio muestra de la solución de lubricante después de lubricar la primera y la última carga de 20 mazos lubricados en una tanda. Esperar a que el material esté se | T | PMM 7924 | 2016-03-17 | VEL.170-770-690, 0.006" CTES C/ MECHONES 10 HILOS P/MEZCLAR C/ 0.0045" EN MAZO PEQUEÑO ALUMINIO TEMPLE VAPOR 2 HRS, LUB 12 HRS DESPUES CALIB. LASER MAROMEAR MAZO 1 HR SECAR EN REJILLAS 4 HRS, SEGUIR METODO DE LUB DE TARJETAS VIAJERAS,FUNDA GPC10HD |  | Mezcla |  | Mazo pequeño de aluminio, | Bastón 3 mm - 5 mm, Espejo 50 cm, | Dado de 130 barrenos (mezcla 0.0045" + 0.006"), 30 mallas de 100 mesh y 2 mallas de 200 mesh, | Utilizar madejera con contador de vueltas y timer., | Vapor, mínimo 90°C / 120 min +/- 10 min, |  |  | Antes de enfundar, mandar un mechón de los mazos mitad y último de CADA LOTE a Laboratorio para prueba de contenido de humedad. Especificación de humedad: entre 0.5% y 2%. Enfundar si el resultado de humedad cumple con la especificación. Medir estática c | Embobinar en carretes 13 mechones de 10 hilos para mezclar con cal. 0.0045 pulg,
P&G Manufacturing GmbH | 1200 | 1200 | 0.0045 pulg + 0.006 pulg | Blanco 552 | Nylon 6.12 |  | .92140675 | Mazo (1.20 m) | Silicón 365, 400 ml por 19 lts de agua, Arreglar mazos a diámetro de 50 mm. Entregar a Laboratorio muestra de la solución de lubricante después de lubricar la primera y la última carga de 20 mazos lubricados en una tanda. Esperar a que el material esté se | T | PMM 7925 | 2016-03-17 | EB 50 VEL.170-770-690 ,0.006" CTES C/ MECHONES 10 HILOS P/MEZCLAR C/ 0.0045" MAZO PEQ. ALUMINIO TEMPLE AUTOCLAVE 125°CX10MIN,LUB 12 HRS DESPUES CALIB. LASER MAROMEAR MAZO 1 HR SECAR EN REJILLAS 4 HRS SEGUIR METODO DE LUB DE TARJETAS VIAJERAS FUNDA GPC10HD |  | Mezcla |  | Mazo pequeño de aluminio, | Bastón 3 mm - 5 mm, Espejo 50 cm, | Dado de 130 barrenos (mezcla 0.0045" + 0.006"), | Utilizar madejera con contador de vueltas y timer., | Autoclave, 125ºC /10 min, |  |  | Antes de enfundar, mandar un mechón de los mazos mitad y último de CADA LOTE a Laboratorio para prueba de contenido de humedad. Especificación de humedad: entre 0.5% y 2%. Enfundar si el resultado de humedad cumple con la especificación. Medir estática c
P&G Manufacturing GmbH | 1200 | 1200 | 0.1143 mm (0.0045 pulg) | Blanco 552 | Nylon 6.12 |  | .92140675 A | Mazo (1.20 m) | Silicón 365, 400 ml por 19 lts de agua, Arreglar mazos a diámetro de 50 mm. Entregar a Laboratorio muestra de la solución de lubricante después de lubricar la primera y la última carga de 20 mazos lubricados en una tanda. Esperar a que el material esté se | T | PMM 7925 | 2016-03-17 | VEL.170-770-690 ,0.006" CTES C/ MECHONES 10 HILOS P/MEZCLAR C/ 0.0045" MAZO PEQ. ALUMINIO TEMPLE AUTOCLAVE 125°CX10MIN,LUB 12 HRS DESPUES CALIB. LASER MAROMEAR MAZO 1 HR SECAR EN REJILLAS 4 HRS SEGUIR METODO DE LUB DE TARJETAS VIAJERAS FUNDA GPC10HD |  | Mezcla |  | Mazo pequeño de aluminio, | Bastón 3 mm - 5 mm, Espejo 50 cm, | Dado de 130 barrenos (mezcla 0.0045" + 0.006"), 30 mallas de 100 mesh, | Utilizar madejera con contador de vueltas y timer., | Autoclave, 125ºC /10 min, |  |  | Antes de enfundar, mandar un mechón de los mazos mitad y último de CADA LOTE a Laboratorio para prueba de contenido de humedad. Especificación de humedad: entre 0.5% y 2%. Enfundar si el resultado de humedad cumple con la especificación. Medir estática c | 13 mechones de 10 hilos para mezclar con cal. 0.006 pulg,
P&G Manufacturing GmbH | 1200 | 1200 | 0.1524 mm (0.006 pulg) | Blanco 552 | Nylon 6.12 |  | .92140675 B | Mazo (1.20 m) | Silicón 365, 400 ml por 19 lts de agua, Arreglar mazos a diámetro de 50 mm. Entregar a Laboratorio muestra de la solución de lubricante después de lubricar la primera y la última carga de 20 mazos lubricados en una tanda. Esperar a que el material esté se | T | PMM 7925 | 2016-03-17 | VEL.170-770-690 ,0.006" CTES C/ MECHONES 10 HILOS P/MEZCLAR C/ 0.0045" MAZO PEQ. ALUMINIO TEMPLE AUTOCLAVE 125°CX10MIN,LUB 12 HRS DESPUES CALIB. LASER MAROMEAR MAZO 1 HR SECAR EN REJILLAS 4 HRS SEGUIR METODO DE LUB DE TARJETAS VIAJERAS FUNDA GPC10HD |  | Mezcla |  | Mazo pequeño de aluminio, | Bastón 3 mm - 5 mm, Espejo 50 cm, | Dado de 130 barrenos (mezcla 0.0045" + 0.006"), 25 mallas de 100 mesh, | Utilizar madejera con contador de vueltas y timer., | Autoclave, 125ºC /10 min, |  |  | Antes de enfundar, mandar un mechón de los mazos mitad y último de CADA LOTE a Laboratorio para prueba de contenido de humedad. Especificación de humedad: entre 0.5% y 2%. Enfundar si el resultado de humedad cumple con la especificación. Medir estática c | Embobinar en carretes 13 mechones de 10 hilos para mezclar con cal. 0.0045 pulg,
P&G Manufacturing GmbH | 450 | 450 | 0.00525 pulg + 0.006 pulg | Azul 329 | Nylon 6.12 |  | .92353439 | Mazo (1.20 m) | Silicón 365, 370 ml por 19 lts de agua, Arreglar mazos a diámetro de 50 mm. Entregar a Laboratorio muestra de la solución de lubricante después de lubricar la primera y la última carga de 20 mazos lubricados en una tanda. Esperar a que el material esté se | T | PMM 7926 | 2016-03-17 | EB 50 VEL.170-770-690 ,0.006" CTES C/ MECHONES 10 HILOS P/MEZCLAR C/ 0.0045" MAZO PEQ. ALUMINIO TEMPLE AUTOCLAVE 125°CX10MIN,LUB 12 HRS DESPUES CALIB. LASER MAROMEAR MAZO 1 HR SECAR EN REJILLAS 4 HRS SEGUIR METODO DE LUB DE TARJETAS VIAJERAS FUNDA GPC10HD |  | Mezcla |  | Mazo pequeño de aluminio, | Bastón 3 mm - 5 mm, Espejo 50 cm, | Dado de 130 barrenos, | Utilizar madejera con contador de vueltas y timer., | Autoclave, 125ºC /10 min, |  |  | Antes de enfundar, mandar un mechón de los mazos mitad y último de CADA LOTE a Laboratorio para prueba de contenido de humedad. Especificación de humedad: entre 0.5% y 2%. Enfundar si el resultado de humedad cumple con la especificación. Medir estática c
P&G Manufacturing GmbH | 450 | 450 | 0.1334 mm (0.00525 pulg) | Azul 329 | Nylon 6.12 |  | .92353439 A | Mazo (1.20 m) | Silicón 365, 370 ml por 19 lts de agua, Arreglar mazos a diámetro de 50 mm. Entregar a Laboratorio muestra de la solución de lubricante después de lubricar la primera y la última carga de 20 mazos lubricados en una tanda. Esperar a que el material esté se | T | PMM 7926 | 2016-03-17 | VEL.170-770-690 ,0.006" CTES C/ MECHONES 10 HILOS P/MEZCLAR C/ 0.0045" MAZO PEQ. ALUMINIO TEMPLE AUTOCLAVE 125°CX10MIN,LUB 12 HRS DESPUES CALIB. LASER MAROMEAR MAZO 1 HR SECAR EN REJILLAS 4 HRS SEGUIR METODO DE LUB DE TARJETAS VIAJERAS FUNDA GPC10HD |  | Mezcla |  | Mazo pequeño de aluminio, | Bastón 3 mm - 5 mm, Espejo 50 cm, | Dado de 130 barrenos, | Utilizar madejera con contador de vueltas y timer., | Autoclave, 125ºC /10 min, |  |  | Antes de enfundar, mandar un mechón de los mazos mitad y último de CADA LOTE a Laboratorio para prueba de contenido de humedad. Especificación de humedad: entre 0.5% y 2%. Enfundar si el resultado de humedad cumple con la especificación. Medir estática c | 13 mechones de 10 hilos para mezclar con cal. 0.006 pulg,
P&G Manufacturing GmbH | 450 | 450 | 0.1524 mm (0.006 pulg) | Azul 329 | Nylon 6.12 |  | .92353439 B | Mazo (1.20 m) | Silicón 365, 370 ml por 19 lts de agua, Arreglar mazos a diámetro de 50 mm. Entregar a Laboratorio muestra de la solución de lubricante después de lubricar la primera y la última carga de 20 mazos lubricados en una tanda. Esperar a que el material esté se | T | PMM 7926 | 2016-03-17 | VEL.170-770-690 ,0.006" CTES C/ MECHONES 10 HILOS P/MEZCLAR C/ 0.0045" MAZO PEQ. ALUMINIO TEMPLE AUTOCLAVE 125°CX10MIN,LUB 12 HRS DESPUES CALIB. LASER MAROMEAR MAZO 1 HR SECAR EN REJILLAS 4 HRS SEGUIR METODO DE LUB DE TARJETAS VIAJERAS FUNDA GPC10HD |  | Mezcla |  | Mazo pequeño de aluminio, | Bastón 3 mm - 5 mm, Espejo 50 cm, | Dado de 130 barrenos, 25 mallas de 100 mesh, | Utilizar madejera con contador de vueltas y timer., | Autoclave, 125ºC /10 min, |  |  | Antes de enfundar, mandar un mechón de los mazos mitad y último de CADA LOTE a Laboratorio para prueba de contenido de humedad. Especificación de humedad: entre 0.5% y 2%. Enfundar si el resultado de humedad cumple con la especificación. Medir estática c | Embobinar en carretes 13 mechones de 10 hilos para mezclar con cal. 0.00525 pulg,
P&G Manufacturing GmbH | 1100 | 1100 | 0.00525 pulg + 0.006 pulg | Azul Indicator | Nylon 6.12 |  | .92358889 | Mazo (1.20 m) | Silicón 365, 275 ml por 19 lts de agua, Arreglar mazos a diámetro de 50 mm. Entregar a Laboratorio muestra de la solución de lubricante después de lubricar la primera y la última carga de 20 mazos lubricados en una tanda. Esperar a que el material esté se | T | PMM 7927 | 2016-03-17 | EB 50VEL.170-700-630, 0.006" CTES C/ MECHONES 10 HILOS P/MEZCLAR C/ 0.00525 A CTE, TEÑIR EN LINEA, TEMPLE AGUA 2 HRS, LUB 12 HRS DESPUES, CALIB. LASER MAROMEAR MAZO 1 HR SECADO EN REJILLAS 4 HRS, SEGUIR METODO DE LUB DE TARJETAS VIAJERAS,FUNDA GPC10HD |  | Mezcla |  |  | Bastón 3 mm - 5 mm, Espejo 50 cm, | Dado de 130 barrenos, | Embobinar mezcla de materiales en carretes natural crellin. Usar embobinadoras nacionales como primera opción, embobinadoras italianas como segunda opción., | Agua, 93ºC / 1 hr, |  | Teñir en línea con velocidades para trenes 1, 2 y 3: 260 rpm. Carretes para teñir: 3 carretes de 260 hilos. Utilizar madejera con contador de vueltas y timer. Tiempo de embobinado en madejera: 7 minutos. Embobinar en mazo AL-53 (EB50)., | Antes de enfundar, mandar un mechón de los mazos mitad y último de CADA LOTE a Laboratorio para prueba de contenido de humedad. Especificación de humedad: entre 0.5% y 2%. Enfundar si el resultado de humedad cumple con la especificación. Medir estática c
P&G Manufacturing GmbH | 1100 | 1100 | 0.1334 mm (0.00525 pulg) | Azul Indicator | Nylon 6.12 | Fabricar con resinas DuPont (Zytel FG 158), | .92358889 A | Mazo (1.20 m) | Silicón 365, 275 ml por 19 lts de agua, Arreglar mazos a diámetro de 50 mm. Entregar a Laboratorio muestra de la solución de lubricante después de lubricar la primera y la última carga de 20 mazos lubricados en una tanda. Esperar a que el material esté se | T | PMM 7927 | 2016-03-17 | VEL.170-700-630, 0.006" CTES C/ MECHONES 10 HILOS P/MEZCLAR C/ 0.00525 A CTE, TEÑIR EN LINEA, TEMPLE AGUA 2 HRS, LUB 12 HRS DESPUES, CALIB. LASER MAROMEAR MAZO 1 HR SECADO EN REJILLAS 4 HRS, SEGUIR METODO DE LUB DE TARJETAS VIAJERAS,FUNDA GPC10HD |  | Mezcla |  |  | Bastón 3 mm - 5 mm, Espejo 50 cm, | Dado de 130 barrenos, | Embobinar mezcla de materiales en carretes natural crellin. Usar embobinadoras nacionales como primera opción, embobinadoras italianas como segunda opción., | Agua, 93ºC / 1 hr, |  |  | Antes de enfundar, mandar un mechón de los mazos mitad y último de CADA LOTE a Laboratorio para prueba de contenido de humedad. Especificación de humedad: entre 0.5% y 2%. Enfundar si el resultado de humedad cumple con la especificación. Medir estática c | Embobinar en carretes 13 mechones de 10 hilos para mezclar con cal. 0.006 pulg y teñir,
P&G Manufacturing GmbH | 1100 | 1100 | 0.1524 mm (0.006 pulg) | Azul Indicator | Nylon 6.12 | Fabricar con resinas DuPont (Zytel FG 158), | .92358889 B | Mazo (1.20 m) | Silicón 365, 275 ml por 19 lts de agua, Arreglar mazos a diámetro de 50 mm. Entregar a Laboratorio muestra de la solución de lubricante después de lubricar la primera y la última carga de 20 mazos lubricados en una tanda. Esperar a que el material esté se | T | PMM 7927 | 2016-03-17 | VEL.170-700-630, 0.006" CTES C/ MECHONES 10 HILOS P/MEZCLAR C/ 0.00525 A CTE, TEÑIR EN LINEA, TEMPLE AGUA 2 HRS, LUB 12 HRS DESPUES, CALIB. LASER MAROMEAR MAZO 1 HR SECADO EN REJILLAS 4 HRS, SEGUIR METODO DE LUB DE TARJETAS VIAJERAS,FUNDA GPC10HD |  | Mezcla |  |  | Bastón 3 mm - 5 mm, Espejo 50 cm, | Dado de 130 barrenos, 25 mallas de 100 mesh, | Embobinar mezcla de materiales en carretes natural crellin. Usar embobinadoras nacionales como primera opción, embobinadoras italianas como segunda opción., | Agua, 93ºC / 1 hr, |  |  | Antes de enfundar, mandar un mechón de los mazos mitad y último de CADA LOTE a Laboratorio para prueba de contenido de humedad. Especificación de humedad: entre 0.5% y 2%. Enfundar si el resultado de humedad cumple con la especificación. Medir estática c | Embobinar en carretes 13 mechones de 10 hilos para mezclar con cal. 0.00525 pulg y teñir,
P&G Manufacturing GmbH | 50 | 50 | 0.140 mm (0.0055 pulg) | Lila 546 | Nylon 6.12 |  | .97085387 | 26 mm | Lubán 50%, DESPUÉS DEL TEMPLADO Y PEINADO (ANTES DE LUBRICAR), DEJAR SECAR EL MATERIAL MÍNIMO 12 HORAS. YA SECO, LUBRICAR. Cada mazo se sumergirá dentro de la solución de lubricante durante 3 min. Después peinar el material como es acostumbrado., | T | PMM 7928 | 2016-03-17 | Dado de 130 barrenos como primera opción, dado de 177 barrenos como segunda opción, 25 mallas de 100 mesh, |  |  |  |  | Bastón 3 mm - 5 mm, Espejo 50 cm, | Dado de 130 barrenos como primera opción, dado de 177 barrenos como segunda opción, 25 mallas de 100 mesh, | Inspeccionar calibre con láser, | Vapor, mínimo 90°C / 120 min +/- 10 min, |  |  | Antes de enfundar, mandar un mechón de los mazos mitad y último de CADA LOTE a Laboratorio para prueba de contenido de humedad. Especificación de humedad: entre 0.5% y 2%. Enfundar si el resultado de humedad cumple con la especificación. Forrar sólo con
P&G Manufacturing GmbH | 50 | 50 | 0.140 mm (0.0055 pulg) | Azul 545 | Nylon 6.12 |  | .97085388 | 26 mm | Lubán 50%, DESPUÉS DEL TEMPLADO Y PEINADO (ANTES DE LUBRICAR), DEJAR SECAR EL MATERIAL MÍNIMO 12 HORAS. YA SECO, LUBRICAR. Cada mazo se sumergirá dentro de la solución de lubricante durante 3 min. Después peinar el material como es acostumbrado., | T | PMM 7929 | 2016-03-17 | Dado de 130 barrenos como primera opción, dado de 177 barrenos como segunda opción, 25 mallas de 100 mesh, |  |  |  |  | Bastón 3 mm - 5 mm, Espejo 50 cm, | Dado de 130 barrenos como primera opción, dado de 177 barrenos como segunda opción, 25 mallas de 100 mesh, | Inspeccionar calibre con láser, | Vapor, mínimo 90°C / 120 min +/- 10 min, |  |  | Antes de enfundar, mandar un mechón de los mazos mitad y último de CADA LOTE a Laboratorio para prueba de contenido de humedad. Especificación de humedad: entre 0.5% y 2%. Enfundar si el resultado de humedad cumple con la especificación. Forrar sólo con
P&G Manufacturing GmbH | 1000 | 1000 | 0.006 pulg rizado + 0.006 pulg sunshine | Azul Indicator | Nylon 6.12 |  | .98901046 G | 27 mm | Lubán 50%, DESPUÉS DEL TEMPLADO Y PEINADO (ANTES DE LUBRICAR), DEJAR SECAR EL MATERIAL MÍNIMO 12 HORAS. YA SECO, LUBRICAR. Cada mazo se sumergirá dentro de la solución de lubricante durante 3 min. Después peinar el material como es acostumbrado., | T | PMM 7930 | 2016-03-17 | SUNSHINE MIX RIZ 20-O AMP. 0.011" FAB EN CTES CON MECHONES DE 10 HILOS, MEZCLAR COL. CAL. 0.006" LISO,TEMPLAR 60 MIN EN AGUA, DESMONTAR CON CHARRASCA, TEÑIDO POR INMERSION ENGRANES B200 SUNSHINE ALTURA DE ESPEJO 3 MM DIAM. MAZO 50+/-2MM |  | Mezcla Rizado y Sunshine |  |  | Bastón 3 mm - 5 mm, Espejo 50 cm, |  | Se ajustará el calibre antes de rizar, debe ser 0.1544 mm. Utilizar madejera con contador de vueltas y timer., | Agua, 90ºC / 1hr, |  | Teñir por inmersión. Utilizar fórmula de teñido de acuerdo a la AV. 149, | Antes de enfundar, mandar un mechón de los mazos mitad y último de CADA LOTE a Laboratorio para prueba de contenido de humedad. Especificación de humedad: entre 0.5% y 2%. Enfundar si el resultado de humedad cumple con la especificación. Forrar sólo con | Mechones de 10 hilos.,
P&G Manufacturing GmbH | 1000 | 1000 | 0.1524 mm (0.006 pulg) | Azul Indicator | Nylon 6.12 | Fabricar con resinas DuPont (Zytel FG 158), | .98901046 GR | 27 mm | Lubán 50%, DESPUÉS DEL TEMPLADO Y PEINADO (ANTES DE LUBRICAR), DEJAR SECAR EL MATERIAL MÍNIMO 12 HORAS. YA SECO, LUBRICAR. Cada mazo se sumergirá dentro de la solución de lubricante durante 3 min. Después peinar el material como es acostumbrado., | T | PMM 7930 | 2016-03-17 | RIZ 20-O AMP. 0.011"Se ajustará el calibre antes de rizar, debe ser 0.1544 mm., FAB EN CTES CON MECHONES DE 10 HILOS, MEZCLAR COL. CAL. 0.006" LISO,TEMPLAR 60 MIN EN AGUA, DESMONTAR CON CHARRASCA, TEÑIDO POR INMERSION ENGRANES B200 SUNSHINE ALTURA DE ESPEJO 3 MM DIAM. MAZO 50+/-2MM | 20, 0.011 pulg, SERIE B200, | Rizado |  |  | Bastón 3 mm - 5 mm, Espejo 50 cm, | Dado 130 barrenos, 25 mallas de 100 mesh, | Se ajustará el calibre antes de rizar, debe ser 0.1544 mm., | Agua, 90ºC / 1hr, |  | Teñir por inmersión. Utilizar fórmula de teñido de acuerdo a la AV. 149, | Antes de enfundar, mandar un mechón de los mazos mitad y último de CADA LOTE a Laboratorio para prueba de contenido de humedad. Especificación de humedad: entre 0.5% y 2%. Enfundar si el resultado de humedad cumple con la especificación. Forrar sólo con | Embobinar en carretes 13 mechones de 10 hilos para mezclar con cal. 0.006 pulg Sunshine,
P&G Manufacturing GmbH | 1000 | 1000 | 0.1524 mm (0.006 pulg) | Azul Indicator | Nylon 6.12 | Fabricar con resinas DuPont (Zytel FG 158), | .98901046 GS | 27 mm | Lubán 50%, DESPUÉS DEL TEMPLADO Y PEINADO (ANTES DE LUBRICAR), DEJAR SECAR EL MATERIAL MÍNIMO 12 HORAS. YA SECO, LUBRICAR. Cada mazo se sumergirá dentro de la solución de lubricante durante 3 min. Después peinar el material como es acostumbrado., | T | PMM 7930 | 2016-03-17 | SUNHINE RIZ 20-O AMP. 0.011" FAB EN CTES CON MECHONES DE 10 HILOS, MEZCLAR COL. CAL. 0.006" LISO,TEMPLAR 60 MIN EN AGUA, DESMONTAR CON CHARRASCA, TEÑIDO POR INMERSION ENGRANES B200 SUNSHINE ALTURA DE ESPEJO 3 MM DIAM. MAZO 50+/-2MM |  | Sunshine |  | Mazo normal, | Bastón Sunshine: 3 mm, Espejo 50 cm, | 25 mallas de 100 mesh, | Embobinar en mazo. Utilizar madejera con contador de vueltas y timer., | Agua, 90ºC / 1hr, |  | Teñir por inmersión. Utilizar fórmula de teñido de acuerdo a la AV. 149, | Antes de enfundar, mandar un mechón de los mazos mitad y último de CADA LOTE a Laboratorio para prueba de contenido de humedad. Especificación de humedad: entre 0.5% y 2%. Enfundar si el resultado de humedad cumple con la especificación. Forrar sólo con | 13 mechones de 10 hilos para mezclar con cal. 0.006 pulg rizado,
P&G Manufacturing GmbH | 800 | 800 | 0.00575 pulg 3D | Blanco 007 | Nylon 6.12 |  | .98901049 G | 27 mm | Lubán 50%, DESPUÉS DEL TEMPLADO Y PEINADO (ANTES DE LUBRICAR), DEJAR SECAR EL MATERIAL MÍNIMO 12 HORAS. YA SECO, LUBRICAR. Cada mazo se sumergirá dentro de la solución de lubricante durante 3 min. Después peinar el material como es acostumbrado., | T | PMM 7931 | 2016-03-17 | TRIFINGER 3 MM ANTES DE LUBRICAR SECAR POR 12 HRS FUNDA DE 7.6 A 7.8 CM, DIAM. MAZO 50+/-2 MM CORTADORA 6. FABRICAR CON EL DADO NO. 7 |  | Mezcla Redondo y 3D |  | Mazo normal, | Bastón 3 mm - 5 mm, Espejo 50 cm, | Material 3D: Dados 8 o 9, 110 x 3D., | Inspeccionar cada 10 mazos que el área del perfil 3D se encuentre en el siguiente rango: individual mínima 0.00220 mm2, individual promedio 0.00250 mm2, individual máxima 0.00300 mm2, promedio mínima 0.00230 mm2, promedio 0.00250 mm2, promedio máxima 0.00 | Vapor, mínimo 90°C / 120 min +/- 10 min, |  |  | Antes de enfundar, mandar un mechón de los mazos mitad y último de CADA LOTE a Laboratorio para prueba de contenido de humedad. Especificación de humedad: entre 0.5% y 2%. Enfundar si el resultado de humedad cumple con la especificación. Forrar sólo con | Mechones de 10 hilos.,
P&G Manufacturing GmbH | 800 | 800 | 0.1397 mm (0.0055 pulg) | Blanco 007 | Nylon 6.12 |  | .98901049 GL | 27 mm | Lubán 50%, DESPUÉS DEL TEMPLADO Y PEINADO (ANTES DE LUBRICAR), DEJAR SECAR EL MATERIAL MÍNIMO 12 HORAS. YA SECO, LUBRICAR. Cada mazo se sumergirá dentro de la solución de lubricante durante 3 min. Después peinar el material como es acostumbrado., | T | PMM 7931 | 2016-03-17 | Dado de 110 barrenos, 25 mallas de 100 mesh,FAB EN CARRETES CON MECHONES DE 10 HILOS C/CALIBRE P/MEZCLAR ALTURA DE ESPEJO PARA TRIFINGER 3 MM ANTES DE LUBRICAR SECAR POR 12 HRS FUNDA DE 7.6 A 7.8 CM, DIAM. MAZO 50+/-2 MM CORTADORA 6. FABRICAR CON EL DADO NO. 7 |  | Redondo |  |  | Bastón 3 mm - 5 mm, Espejo 50 cm, | Dado de 110 barrenos, 25 mallas de 100 mesh, |  | Vapor, mínimo 90°C / 120 min +/- 10 min, |  |  | Antes de enfundar, mandar un mechón de los mazos mitad y último de CADA LOTE a Laboratorio para prueba de contenido de humedad. Especificación de humedad: entre 0.5% y 2%. Enfundar si el resultado de humedad cumple con la especificación. Forrar sólo con | Embobinar en carretes 11 mechones de 10 hilos para mezclar con cal. 0.00575 pulg 3D,
P&G Manufacturing GmbH | 700 | 700 | 0.0045 pulg + 0.006 pulg | Azul Indicator | Nylon 6.12 |  | .64705256 | 26 mm | Lubán 60% (30 ml por 19 lts de agua), Enviar a Laboratorio un mechón de la punta para determinar contenido de humedad. Lubricar cuando Laboratorio lo apruebe. 1. Sumergir los mazos durante 3 minutos en la tina con lubricante. 2. Separar el mazo en 2 parte | T | PMM 7932 | 2016-03-17 | MEZCLA LUBRICAR 12 HRS DESPUES FORRO SOLO FUNDA |  | Mezcla |  |  | Bastón 3 mm - 5 mm, Espejo 50 cm, | Dado mezcla 0.0045" + 0.006", de 130 ó 194 barrenos, | Embobinar mezcla de materiales en carretes natural crellin. Usar embobinadoras nacionales como primera opción, embobinadoras italianas como segunda opción. No desembobinar los carretes en caso de rechazo por calibre. Mezclar en 2 máquinas carretes de 260 |  |  | Teñir en línea con velocidades para trenes 1, 2 y 3: 260 rpm. Utilizar fórmula de teñido de acuerdo a la AV. 149. Carretes para teñir: 3 carretes de 260 hilos ó 6 carretes de 130 hilos ó 4 carretes de 194 hilos. Embobinar en mazo. Utilizar madejera con c | Antes de enfundar, mandar un mechón de los mazos mitad y último de CADA LOTE a Laboratorio para prueba de contenido de humedad. Especificación de humedad: entre 0.5% y 2%. Enfundar si el resultado de humedad cumple con la especificación. Forrar sólo con | 5.5, 10. Polea de entrada en H, polea de salida en V., 1 hr, 4, Crellin Natural,
P&G Manufacturing GmbH | 700 | 700 | 0.1143 mm (0.0045 pulg) | Azul Indicator | Nylon 6.12 | Fabricar con resinas DuPont (Zytel FG 158), | .64705256 A | 26 mm | Lubán 60% (30 ml por 19 lts de agua), Enviar a Laboratorio un mechón de la punta para determinar contenido de humedad. Lubricar cuando Laboratorio lo apruebe. 1. Sumergir los mazos durante 3 minutos en la tina con lubricante. 2. Separar el mazo en 2 parte | T | PMM 7932 | 2016-03-17 | LUBRICAR 12 HRS DESPUES FORRO SOLO FUNDA |  | Liso |  |  | Bastón 3 mm - 5 mm, Espejo 50 cm, | Dado mezcla 0.0045" + 0.006", de 130 ó 194 barrenos, 30 mallas de 100 mesh, | Embobinar mezcla de materiales en carretes natural crellin. Usar embobinadoras nacionales como primera opción, embobinadoras italianas como segunda opción. No desembobinar los carretes en caso de rechazo por calibre., |  |  |  | Antes de enfundar, mandar un mechón de los mazos mitad y último de CADA LOTE a Laboratorio para prueba de contenido de humedad. Especificación de humedad: entre 0.5% y 2%. Enfundar si el resultado de humedad cumple con la especificación. Forrar sólo con | 13 mechones de 10 hilos para mezclar con cal. 0.006 pulg,
P&G Manufacturing GmbH | 700 | 700 | 0.1524 mm (0.006 pulg) | Azul Indicator | Nylon 6.12 | Fabricar con resinas DuPont (Zytel FG 158), | .64705256 B | 26 mm | Lubán 60% (30 ml por 19 lts de agua), Enviar a Laboratorio un mechón de la punta para determinar contenido de humedad. Lubricar cuando Laboratorio lo apruebe. 1. Sumergir los mazos durante 3 minutos en la tina con lubricante. 2. Separar el mazo en 2 parte | T | PMM 7932 | 2016-03-17 | LUBRICAR 12 HRS DESPUES FORRO SOLO FUNDA |  |  |  |  | Bastón 3 mm - 5 mm, Espejo 50 cm, | Dado mezcla 0.0045" + 0.006", de 130 ó 194 barrenos, 25 mallas de 100 mesh, | Embobinar mezcla de materiales en carretes natural crellin. Usar embobinadoras nacionales como primera opción, embobinadoras italianas como segunda opción. No desembobinar los carretes en caso de rechazo por calibre., |  |  |  | Antes de enfundar, mandar un mechón de los mazos mitad y último de CADA LOTE a Laboratorio para prueba de contenido de humedad. Especificación de humedad: entre 0.5% y 2%. Enfundar si el resultado de humedad cumple con la especificación. Forrar sólo con | Embobinar en carretes 13 mechones de 10 hilos para mezclar con cal. 0.0045 pulg,
P&G Manufacturing GmbH | 800 | 800 | 0.00625 pulg liso + 0.00625 pulg rizado | Azul 329 | Nylon 6.12 |  | .98901050 G | 27 mm | Lubán 50%, DESPUÉS DEL TEMPLADO Y PEINADO (ANTES DE LUBRICAR), DEJAR SECAR EL MATERIAL MÍNIMO 12 HORAS. YA SECO, LUBRICAR. Cada mazo se sumergirá dentro de la solución de lubricante durante 3 min. Después peinar el material como es acostumbrado., | T | PMM 7933 | 2016-03-17 | MAGIC MIX RIZ. 20- AMP. 0.012" ENG. B200 Dado 177 barrenos: Liso: 10 mechones de 7 + 3 mechones de 6 hilos. Riz: 11 mechones de 7 + 2 mechones de 6 hilos.FAB. CARRETES CON MECHONES DE 10 HILOS P/MEZCLAR CON LISO EN MECHONES DE 10 HILOS, TEMPLAR EN AGUA 1 HR ANTES DE LUBRICAR, SECAR POR 12 HRS FUNDA 7.6 A 7.8 CM DIAM. MAZO 50 +/ - 2 MM CORTADORA 6 | 20, 0.012 pulg, SERIE B200, | Mezcla Liso y Rizado |  |  | Bastón 3 mm - 5 mm, Espejo 50 cm, | Mezcla 1 línea: 195 barrenos 1ra. opción, 177 barrenos 2da. Mezcla 2 máquinas: 130 barrenos, | Dado 177 barrenos: Liso: 10 mechones de 7 + 3 mechones de 6 hilos. Riz: 11 mechones de 7 + 2 mechones de 6 hilos. Dado 195 barrenos: Liso: 7 mechones de 7 + 6 mechones de 8 hilos. Riz: 7 mechones de 7 + 5 mechones de 8 + 1 mechón de 9 hilos. Proporción de | Agua, 90ºC / 1hr, |  |  | Antes de enfundar, mandar un mechón de los mazos mitad y último de CADA LOTE a Laboratorio para prueba de contenido de humedad. Especificación de humedad: entre 0.5% y 2%. Enfundar si el resultado de humedad cumple con la especificación. Forrar sólo con
P&G Manufacturing GmbH | 800 | 800 | 0.1588 mm (0.00625 pulg) | Azul 329 | Nylon 6.12 |  | .98901050 GL | 27 mm | Lubán 50%, DESPUÉS DEL TEMPLADO Y PEINADO (ANTES DE LUBRICAR), DEJAR SECAR EL MATERIAL MÍNIMO 12 HORAS. YA SECO, LUBRICAR. Cada mazo se sumergirá dentro de la solución de lubricante durante 3 min. Después peinar el material como es acostumbrado., | T | PMM 7933 | 2016-03-17 | RIZ. 20- AMP. 0.012" ENG. B200 FAB. CARRETES CON MECHONES DE 10 HILOS P/MEZCLAR CON LISO EN MECHONES DE 10 HILOS, TEMPLAR EN AGUA 1 HR ANTES DE LUBRICAR, SECAR POR 12 HRS FUNDA 7.6 A 7.8 CM DIAM. MAZO 50 +/ - 2 MM CORTADORA 6 |  | Liso |  |  | Bastón 3 mm - 5 mm, Espejo 50 cm, | Mezcla 1 línea: 195 barrenos 1ra. opción, 177 barrenos 2da. Mezcla 2 máquinas: 130 barrenos, 25 mallas de 100 mesh, | Proporción de la mezcla: 50 +/- 10% Utilizar madejera con contador de vueltas y timer., | Agua, 90ºC / 1hr, |  |  | Antes de enfundar, mandar un mechón de los mazos mitad y último de CADA LOTE a Laboratorio para prueba de contenido de humedad. Especificación de humedad: entre 0.5% y 2%. Enfundar si el resultado de humedad cumple con la especificación. Forrar sólo con | Dado 177 barrenos: 10 mechones de 7 hilos + 3 de 6 hilos para mezclar Dado 195 barrenos: 7 mechones de 7 hilos + de 8 hilos para mezclar,
P&G Manufacturing GmbH | 800 | 800 | 0.1588 mm (0.00625 pulg) | Azul 329 | Nylon 6.12 |  | .98901050 GR | 27 mm | Lubán 50%, DESPUÉS DEL TEMPLADO Y PEINADO (ANTES DE LUBRICAR), DEJAR SECAR EL MATERIAL MÍNIMO 12 HORAS. YA SECO, LUBRICAR. Cada mazo se sumergirá dentro de la solución de lubricante durante 3 min. Después peinar el material como es acostumbrado., | T | PMM 7933 | 2016-03-17 | RIZ. 20- AMP. 0.012" ENG. B200 FAB. CARRETES CON MECHONES DE 10 HILOS P/MEZCLAR CON LISO EN MECHONES DE 10 HILOS, TEMPLAR EN AGUA 1 HR ANTES DE LUBRICAR, SECAR POR 12 HRS FUNDA 7.6 A 7.8 CM DIAM. MAZO 50 +/ - 2 MM CORTADORA 6 | 20, 0.012 pulg, SERIE B200, | Rizado |  |  | Bastón 3 mm - 5 mm, Espejo 50 cm, | Mezcla 1 línea: 195 barrenos 1ra. opción, 177 barrenos 2da. Mezcla 2 máquinas: 130 barrenos, 25 mallas de 100 mesh, | Proporción de la mezcla: 50 +/- 10%, | Agua, 90ºC / 1hr, |  |  | Antes de enfundar, mandar un mechón de los mazos mitad y último de CADA LOTE a Laboratorio para prueba de contenido de humedad. Especificación de humedad: entre 0.5% y 2%. Enfundar si el resultado de humedad cumple con la especificación. Forrar sólo con | Dado 177 barrenos: Embobinar en carretes 11 mechones de 7 hilos + 2 de 6 hilos para mezclar Dado 195 barrenos: Embobinar en carretes 7 mechones de 7 hilos + 5 de 8 hilos + 1 de 9 hilos para mezclar,