## Cristobal
Nombre del Cliente | Cantidad | Unidad | Calibre | Color | Material | Clave | Corte | Lubricación | Orientación | No pedido | Fecha Entrega | Perfil | Aditivo | Otros | Especificaciones | Descripcion
PRODUCTOS PETIGON, S.A. DE C.V. | 75 | KG | 0.007" | BLANCO 945 | NYLON 6 | .1520 | 4.4 CM | LUBAN | T | PMM 7946 | 19.02.2016 00:00:00 | - | - | - | TOLERANCIA DE LARGO DE CORTE -0.5 MM / + 1 MM | NYLON 6 BLANCO 945 CAL. 0.007" CORTE: 4.4 CM
PRODUCTOS PETIGON, S.A. DE C.V. | 75 | KG | 0.007" | BLANCO 945 | NYLON 6 | .1520 | 4.4 CM | LUBAN | T | PMM 7947 | 18.03.2016 00:00:00 | - | - | - | TOLERANCIA DE LARGO DE CORTE -0.5 MM / + 1 MM | NYLON 6 BLANCO 945 CAL. 0.007" CORTE: 4.4 CM
PROCTER & GAMBLE INTERNATIONAL OPERATIONS, S.A. | 304 | KG | 0.008" | BLANCO 945 | NYLON 6.12 | .69852306 | 33 MM | SIL. AMERICANO 25ML | T | PMM 7948 | 11.02.2016 00:00:00 | - | - | - | CAJAS DE 19 KGS MARCAR LA CLAVE EN EL MAZO | NYLON 6.12 BLANCO 945 CAL. 0.008" CORTE: 33 MM
PROCTER & GAMBLE INTERNATIONAL OPERATIONS, S.A. | 200 | KG | 0.010" | NATURAL | NYLON 6.12 | .69852305 | 33 MM | SIL. AMERICANO 25ML | T | PMM 7948 | 11.02.2016 00:00:00 | - | - | - | CAJAS DE 20 KG. MARCAR LA CLAVE EN MAZO | NYLON 6.12 NATURAL CAL. 0.010" CORTE: 33 MM
PROCTER & GAMBLE INTERNATIONAL OPERATIONS, S.A. | 100 | KG | 0.012" | VERDE 973 | NYLON 6.12 | .69852304 | 33 MM | SIL. AMERICANO 25ML | T | PMM 7948 | 11.02.2016 00:00:00 | - | - | - | CAJAS DE 20 KG MARCAR LA CLAVE EN EL MAZO | NYLON 6.12 VERDE 973 CAL. 0.012" CORTE: 33 MM
PROCTER & GAMBLE INTERNATIONAL OPERATIONS, S.A. | 520 | KG | 0.012" | AZUL 991 | NYLON 6.12 | .60880479 | 33 MM | SIL. AMERICANO 25ML | T | PMM 7948 | 11.02.2016 00:00:00 | - | - | - | CAJAS DE 20 KG. MARCAR LA CLAVE EN MAZO | NYLON 6.12 AZUL 991 CAL. 0.012" CORTE: 33 MM
PROCTER & GAMBLE INTERNATIONAL OPERATIONS, S.A. | 532 | KG | 0.009" | NATURAL | NYLON 6.12 | .60880478 | 33 MM | SIL. AMERICANO 25ML | T | PMM 7948 | 11.02.2016 00:00:00 | - | - | - | CAJAS DE 19 KGS MARCAR LA CLAVE EN EL MAZO | NYLON 6.12 NATURAL CAL. 0.009" CORTE: 33 MM
PROCTER & GAMBLE INTERNATIONAL OPERATIONS, S.A. | 38 | KG | 0.008" | AZUL 354 | NYLON 6.12 | .98948139 | 35 MM | SIL. AMERICANO 25ML | T | PMM 7948 | 11.02.2016 00:00:00 | - | AB | - | CAJAS DE 19 KG. AB AGREGAR 25.6 G. DE MB AB 5000 NY605510-08 POR KG DE N6.12 | NYLON 6.12 "AB" AZUL 354 CAL. 0.008" CORTE: 35 MM
PROCTER & GAMBLE INTERNATIONAL OPERATIONS, S.A. | 37.5 | KG | 0.0075" | BLANCO 945 | NYLON 6.12 | .60880048 | 34 MM | SIL. AMERICANO 25ML | T | PMM 7949 | 11.02.2016 00:00:00 | - | - | - | CAJAS DE 7.5 KGS MARCAR LA CLAVE EN EL MAZO | NYLON 6.12 BLANCO 945 CAL. 0.0075" CORTE: 34 MM
POGLIANI S.R.L. | 50 | KG | 0.005" | NEGRO 925 | NYLON 6.12 | SNP0008 | EN MAZO | 0 | 0 | PMM 7950 | 24.02.2016 00:00:00 | - | - | - | - | NYLON 6.12 NEGRO 925 CAL. 0.005" EN MAZO
SCHELLENBERGER B▄RSTENFABRIK GmbH | 50 | KG | 0 | 0 | 0 | .013611015000100 | 0 | 0 | 0 | PMM 7951 | 24.02.2016 00:00:00 | #N/A | #N/A | #N/A | #N/A | NYLON 6.12 NATURAL CAL. 0.006" EN CARRETE DE 100 HILOS
SCHELLENBERGER B▄RSTENFABRIK GmbH | 50 | KG | 0 | 0 | 0 | .013611015000050 | 0 | 0 | 0 | PMM 7951 | 24.02.2016 00:00:00 | #N/A | #N/A | #N/A | #N/A | NYLON 6.12 NATURAL CAL. 0.006" EN CARRETE DE 50 HILOS
INDUSTRIAL BRUSH CORP. | 250 | LB | 0.005 | NEGRO 480 | NYLON 6.12 | -8207100 | EN MAZO | LUBAN 100% | F | PMM 7952 | 15.02.2016 00:00:00 | - | - | - | RIZ 6.5-O AMP. 0.015" FABRICAR 6/12 R, NO MARCAR COMO "R", FORRO PELICULA ESTIRABLE. MAZO NORMAL Y DIAMETRO DE 50 MM | NYLON 6.12 RIZADO NEGRO 480 CAL. 0.005" EN MAZO
TANIS INCORPORATED | 300 | LB | 0.008" | NARANJA 819 | NYLON 6.12 "R" | RM12120 | EN MAZO | SIL. AMERICANO 100% | F | PMM 7953 | 18.02.2016 00:00:00 | RIZADO | - | - | RIZ. 6-O AMP. 0.024" ENG. 80 DIENTES | NYLON 6.12 "R" RIZADO NARANJA 819 CAL. 0.008" EN MAZO
CARRANCO ORTIZ JOSE GERARDO | 5 | KG | 0.012" | NEGRO 921 | NYLON 6 | N0194002 | 1" | LUBAN | T | PMM 7954 | 29.01.2016 00:00:00 | - | - | - | - | NYLON 6 NEGRO 921 CAL. 0.012" CORTE: 1"
CARRANCO ORTIZ JOSE GERARDO | 3 | KG | 0.022" | NATURAL | NYLON 6 | N0429008 | 2" | 0 | 0 | PMM 7954 | 29.01.2016 00:00:00 | - | - | - | - | NYLON 6 NATURAL CAL. 0.022" CORTE: 2"
CEPIMAX, S.A.S. | 200 | KG | 0.007" | NATURAL | NYLON 6.12 | E0017008 | 28 MM | LUBAN | T | PMM 7955 | 18.02.2016 00:00:00 | - | - | - | EMPACAR EN CAJA DE CHAROLAS | NYLON 6.12 NATURAL CAL. 0.007" CORTE: 28 MM
CEPIMAX, S.A.S. | 300 | KG | 0.008" | NATURAL | NYLON 6.12 | E0017005 | 32 MM | LUBAN | T | PMM 7955 | 18.02.2016 00:00:00 | - | - | - | EMPACAR EN CAJA DE CHAROLAS | NYLON 6.12 NATURAL CAL. 0.008" CORTE: 32 MM
CEPIMAX, S.A.S. | 150 | KG | 0.009" | NATURAL | NYLON 6.12 | E0017006 | 32 MM | LUBAN | T | PMM 7955 | 18.02.2016 00:00:00 | - | - | - | EMPACAR EN CAJA DE CHAROLAS | NYLON 6.12 NATURAL CAL. 0.009" CORTE: 32 MM
CEPIMAX, S.A.S. | 50 | KG | 0.009" | AZUL 991 | NYLON 6.12 | E0017028 | 32 MM | 0 | 0 | PMM 7955 | 18.02.2016 00:00:00 | - | - | - | - | NYLON 6.12 AZUL 991 CAL.0.009" CORTE:32 MM
CEPIMAX, S.A.S. | 50 | KG | 0 | 0 | 0 | E0017034 | 0 | 0 | 0 | PMM 7955 | 18.02.2016 00:00:00 | #N/A | #N/A | #N/A | #N/A | NYLON 6.12 NARANJA 229 CAL. 0.009" CORTE: 32 MM
CEPIMAX, S.A.S. | 50 | KG | 0 | 0 | 0 | E0017035 | 0 | 0 | 0 | PMM 7955 | 18.02.2016 00:00:00 | #N/A | #N/A | #N/A | #N/A | NYLON 6.12 ROSA 356 CAL. 0.009" CORTE: 32 MM
CEPIMAX, S.A.S. | 100 | KG | 0.0033" | NATURAL | NYLON 6 | E0017003 | 13 MM | SIL. AME. 450MLX19LT | T | PMM 7955 | 18.02.2016 00:00:00 | - | - | - | CON SILICON FX EN MAZO PEQUEÑO DELGADO Y MAROMEADO EN CAJAS DE CHAROLAS | NYLON 6 NATURAL CAL. 0.0033" CORTE: 13 MM

## Hoja1
Nombre del Cliente | Cantidad_Kg | Unidad_Original | Calibre | Color | Material | Resina | Clave | Corte | Lubricante | Orientación | No pedido | Fecha Entrega | ESP_SAE | Rizado | Perfil | Aditivos | Tipo de Mazo | Bastón_Espejo_Tina | Herramental | Fabricar | Temple | Horno | Teñido | Enfundado | Esp_Carretes
Carranco Ortiz José Gerardo | 5 |  | 0.012 pulg | Negro 921 | Nylon 6 |  | N0194002 | 1 pulg |  |  | PMM 7954 | 2016-01-29 | -
Carranco Ortiz José Gerardo | 3 |  | 0.022 pulg | Natural | Nylon 6 |  | N0429008 | 2 pulg | Lubán 100%, | S | PMM 7954 | 2016-01-29 | - | [5 empty] | Dado de 20 barrenos, 25 mallas de 100 mesh, |  | Agua, mínimo 90°C / 120 min +/- 10 min, | 80°C +/- 5°C / 3hrs, |  | Forrar con funda de polietileno y papel kraft café,
Procter & Gamble International Operations, S.A. | 37.5 | 45 | 0.190 mm (0.0075 pulg) | Blanco 945 | Nylon 6.12 |  | .60880048 | 34 mm | Silicón americano 25 ml por 19 lts de agua, | T | PMM 7949 | 2016-02-11 | CAJAS DE 7.5 KGS Dado de 177 barrenos como primera opción, dado de 130 barrenos como segunda opción, 25 mallas de 100 mesh, |  |  |  |  | Bastón 3 mm - 5 mm, Espejo 50 cm, | Dado de 177 barrenos como primera opción, dado de 130 barrenos como segunda opción, 25 mallas de 100 mesh, | Inspección en proceso de calibre: Medir con micrómetro. Calibrar en mm con nominal de 0.187 mm Inspección final de calibre: Medir con láser. Calibrar en mm con nominal de 0.190 mm (0.0075 pulg), | Vapor, mínimo 90°C / 120 min +/- 10 min, |  |  | Forrar con funda de polietileno y papel kraft blanco,
Procter & Gamble International Operations, S.A. | 38 | 50 | 0.203 mm (0.008 pulg) | Azul 354 | Nylon 6.12 AB | Prolub Irganox B-215 (5 g / kg de resina). Masterbatch Antimicrobial B-5000 NYLON 6.12 "ARGUSAN AM 52 PA" (25.6 g / kg de resina)., | .98948139 | 35 mm | Silicón americano 25 ml por 19 lts de agua, | T | PMM 7948 | 2016-02-11 | CAJAS DE 19 KG.Prolub Irganox B-215 (5 g / kg de resina). Masterbatch Antimicrobial B-5000 NYLON 6.12 "ARGUSAN AM 52 PA" (25.6 g / kg de resina).,Dado 130 ó 177 barrenos, 25 mallas de 100 mesh, |  |  | Prolub Irganox B-215 (5 g / kg de resina). Masterbatch Antimicrobial B-5000 NYLON 6.12 "ARGUSAN AM 52 PA" (25.6 g / kg de resina)., |  | Bastón 3 mm - 5 mm, Espejo 50 cm, | Dado 130 ó 177 barrenos, 25 mallas de 100 mesh, | Inspección en proceso de calibre: Medir con micrómetro. Calibrar en mm con nominal de 0.200 mm Inspección final de calibre: Medir con láser. Calibrar en mm con nominal de 0.203 mm (0.008 pulg), | Vapor, mínimo 90°C / 120 min +/- 10 min, |  |  | Forrar sólo con funda de polietileno de 7.5 a 7.8 cm.,
Procter & Gamble International Operations, S.A. | 100 | 115 | 0.305 mm (0.012 pulg) | Verde 973 | Nylon 6.12 |  | .69852304 | 33 mm | Silicón americano 25 ml por 19 lts de agua, | T | PMM 7948 | 2016-02-11 | CAJAS DE 20 KG Dado de 60 barrenos, 25 mallas de 100 mesh, | [5 empty] | Dado de 60 barrenos, 25 mallas de 100 mesh, | Inspección en proceso de calibre: Medir con micrómetro. Calibrar en mm con nominal de 0.302 mm Inspección final de calibre: Medir con láser. Calibrar en mm con nominal de 0.305 mm (0.012 pulg), | Vapor, mínimo 90°C / 120 min +/- 10 min, |  |  | Forrar con funda de polietileno y papel kraft blanco,
Procter & Gamble International Operations, S.A. | 200 | 225 | 0.254 mm (0.010 pulg) | Natural | Nylon 6.12 | Usar resina Grilon XE 3938 como primera opción, Vestamid D16 como segunda opción, | .69852305 | 33 mm | Silicón americano 25 ml por 19 lts de agua, | T | PMM 7948 | 2016-02-11 | CAJAS DE 20 KG.Dado de 90 barrenos, 25 mallas de 100 mesh, |  |  |  |  | Bastón 3 mm - 5 mm, Espejo 50 cm, | Dado de 90 barrenos, 25 mallas de 100 mesh, | Inspección en proceso de calibre: Medir con micrómetro. Calibrar en mm con nominal de 0.251 mm Inspección final de calibre: Medir con láser. Calibrar en mm con nominal de 0.254 mm (0.010 pulg), | Vapor, mínimo 90°C / 120 min +/- 10 min, |  |  | Forrar sólo con funda de polietileno de 7.5 a 7.8 cm.,
Procter & Gamble International Operations, S.A. | 304 | 350 | 0.203 mm (0.008 pulg) | Blanco 945 | Nylon 6.12 |  | .69852306 | 33 mm | Silicón americano 25 ml por 19 L de agua, | T | PMM 7948 | 2016-02-11 | CAJAS DE 19 KGS Dado de 177 barrenos como primera opción, dado de 130 barrenos como segunda opción, 25 mallas de 100 mesh, |  |  |  |  | Bastón 3 mm - 5 mm, Espejo 50 cm, | Dado de 177 barrenos como primera opción, dado de 130 barrenos como segunda opción, 25 mallas de 100 mesh, | Inspección en proceso de calibre: Medir con micrómetro. Calibrar en mm con nominal de 0.200 mm Inspección final de calibre: Medir con láser. Calibrar en mm con nominal de 0.203 mm (0.008 pulg), | Vapor, mínimo 90°C / 120 min +/- 10 min, |  |  | Forrar con funda de polietileno y papel kraft blanco,
Procter & Gamble International Operations, S.A. | 520 | 600 | 0.305 mm (0.012 pulg) | Azul 991 | Nylon 6.12 |  | .60880479 | 33 mm | Silicón americano 25 ml por 19 lts de agua, | T | PMM 7948 | 2016-02-11 | CAJAS DE 20 KG. Dado de 60 barrenos, 25 mallas de 100 mesh, | [5 empty] | Dado de 60 barrenos, 25 mallas de 100 mesh, | Inspección en proceso de calibre: Medir con micrómetro. Calibrar en mm con nominal de 0.302 mm Inspección final de calibre: Medir con láser. Calibrar en mm con nominal de 0.305 mm (0.012 pulg), | Vapor, mínimo 90°C / 120 min +/- 10 min, |  |  | Forrar sólo con funda de polietileno de 7.5 a 7.8 cm.,
Procter & Gamble International Operations, S.A. | 532 | 600 | 0.229 mm (0.009 pulg) | Natural | Nylon 6.12 | Usar resina Grilon XE 3938 como primera opción, Vestamid D16 como segunda opción, | .60880478 | 33 mm | Silicón americano 25 ml por 19 lts de agua, | T | PMM 7948 | 2016-02-11 | CAJAS DE 19 KGS Dado de 110 barrenos, 25 mallas de 100 mesh, |  |  |  |  | Bastón 3 mm - 5 mm, Espejo 50 cm, | Dado de 110 barrenos, 25 mallas de 100 mesh, | Inspección en proceso de calibre: Medir con micrómetro. Calibrar en mm con nominal de 0.226 mm Inspección final de calibre: Medir con láser. Calibrar en mm con nominal de 0.229 mm (0.009 pulg), | Vapor, mínimo 90°C / 120 min +/- 10 min, |  |  | Forrar sólo con funda de polietileno de 7.5 a 7.8 cm.,
Industrial Brush Corp. | 113.5 | 135 | 0.005 pulg | Negro 480 | Nylon 6.12 | Nylon 6.12 R azul, | -8207100 | Mazo 55 pulg | Lubán 100%, 1. Sumergir los mazos durante 3 minutos en la tina con lubricante. 2. Separar el mazo en 2 partes para peinarlo y peinar cada parte con el peine de diente fino. 3. Juntar las 2 partes y peinar para emparejar el mazo. 4. Colocar un amarre en la | (F) | PMM 7952 | 2016-02-15 | RIZ 6.5-O AMP. 0.015" Eng. A80-5Dado de 150 barrenos, 30 mallas de 100 mesh,FABRICAR 6/12 R, NO MARCAR COMO "R", FORRO PELICULA ESTIRABLE. MAZO NORMAL Y DIAMETRO DE 50 MM | 6.5, 0.015 pulg, A80-5, | Rizado |  | Mazo normal, | Bastón 3 mm - 5 mm, Espejo 50 cm, | Dado de 150 barrenos, 30 mallas de 100 mesh, | Pasar los filamentos por todos los rodillos del 3er. tren, | No meter al agua fría, desmontar con disco (no desmontar en madejera), |  |  | Forrar sólo con película estirable de polietileno,
Tanis Incorporated | 136.2 | 160 | 0.008 pulg | Naranja 819 | Nylon 6.12 R | Nylon 6.12 R natural. Se puede utilizar natural amarillento., Cambia con temperaturas de extrusión y templado. En extrusión: Con temperaturas altas se hace un tono más claro. Con temperaturas bajas se hace un tono más fuerte. En templado: El tono aumenta | RM12120 | Mazo | Silicón americano 100%, | (F) | PMM 7953 | 2016-02-18 | RIZ. 6-O AMP. 0.024" ENG. 80 DIENTESDado de 130 barrenos, 25 mallas de 100 mesh, | 6, 0.024 pulg, SERIE A80, | Rizado |  |  | Bastón 3 mm - 5 mm, Espejo 50 cm, | Dado de 130 barrenos, 25 mallas de 100 mesh, | Pasar los filamentos por todos los rodillos del 3er. tren, | Agua, Máx. 10°C, |  |  | Forrar con funda de polietileno y papel kraft blanco,
Cepimax, S.A.S. | 200 | 225 | 0.007 pulg | Natural | Nylon 6.12 |  | E0017008 | 28 mm | Lubán 100%, | T | PMM 7955 | 2016-02-18 | Dado de 177 barrenos como primera opción, dado de 130 barrenos como segunda opción, 25 mallas de 100 mesh,EMPACAR EN CAJA DE CHAROLAS |  |  |  |  | Bastón 3 mm - 5 mm, Espejo 50 cm, | Dado de 177 barrenos como primera opción, dado de 130 barrenos como segunda opción, 25 mallas de 100 mesh, |  | Vapor, mínimo 90°C / 120 min +/- 10 min, |  |  | Forrar con funda de polietileno y papel kraft blanco,
Cepimax, S.A.S. | 300 | 340 | 0.008 pulg | Natural | Nylon 6.12 |  | E0017005 | 32 mm | Lubán 100%, | T | PMM 7955 | 2016-02-18 | Dado de 177 barrenos como primera opción, dado de 130 barrenos como segunda opción, 25 mallas de 100 mesh,EMPACAR EN CAJA DE CHAROLAS |  |  |  |  | Bastón 3 mm - 5 mm, Espejo 50 cm, | Dado de 177 barrenos como primera opción, dado de 130 barrenos como segunda opción, 25 mallas de 100 mesh, |  | Vapor, mínimo 90°C / 120 min +/- 10 min, |  |  | Forrar con funda de polietileno y papel kraft blanco,
Cepimax, S.A.S. | 150 | 170 | 0.009 pulg | Natural | Nylon 6.12 |  | E0017006 | 32 mm | Lubán 100%, | T | PMM 7955 | 2016-02-18 | Dado de 110 barrenos, 25 mallas de 100 mesh,EMPACAR EN CAJA DE CHAROLAS |  |  |  |  | Bastón 3 mm - 5 mm, Espejo 50 cm, | Dado de 110 barrenos, 25 mallas de 100 mesh, |  | Vapor, mínimo 90°C / 120 min +/- 10 min, |  |  | Forrar con funda de polietileno y papel kraft blanco,
Cepimax, S.A.S. | 50 | 60 | 0.009 pulg | Azul 991 | Nylon 6.12 |  | E0017028 | 32 mm | Lubán 100%, | T | PMM 7955 | 2016-02-18 | Dado de 110 barrenos, 25 mallas de 100 mesh, |  |  |  |  | Bastón 3 mm - 5 mm, Espejo 50 cm, | Dado de 110 barrenos, 25 mallas de 100 mesh, |  | Vapor, mínimo 90°C / 120 min +/- 10 min, |  |  | Forrar con funda de polietileno y papel kraft blanco,
Cepimax, S.A.S. | 50 | 60 | 0.009 pulg | Naranja 229 | Nylon 6.12 | Cambia con temperaturas de extrusión y templado. En extrusión: Con temperaturas altas se hace un tono más claro. Con temperaturas bajas se hace un tono más fuerte. En templado: El tono aumenta con el temple, respecto al tono en madejera., | E0017034 | 32 mm | Lubán 100%, | T | PMM 7955 | 2016-02-18 | Dado de 110 barrenos, 25 mallas de 100 mesh, |  |  |  |  | Bastón 3 mm - 5 mm, Espejo 50 cm, | Dado de 110 barrenos, 25 mallas de 100 mesh, |  | Vapor, mínimo 90°C / 120 min +/- 10 min, |  |  | Forrar con funda de polietileno y papel kraft blanco,
Cepimax, S.A.S. | 50 | 60 | 0.009 pulg | Rosa 356 | Nylon 6.12 | Rociar Ultraspray en la bolsa del material para evitar que el masterbatch no se mezcle bien debido a la estática., | E0017035 | 32 mm | Lubán 100%, | T | PMM 7955 | 2016-02-18 | Dado de 110 barrenos, 25 mallas de 100 mesh, |  |  | Rociar Ultraspray en la bolsa del material para evitar que el masterbatch no se mezcle bien debido a la estática., |  | Bastón 3 mm - 5 mm, Espejo 50 cm, | Dado de 110 barrenos, 25 mallas de 100 mesh, |  | Vapor, mínimo 90°C / 120 min +/- 10 min, |  |  | Forrar con funda de polietileno y papel kraft blanco,
Cepimax, S.A.S. | 100 | 115 | 0.0033 pulg | Natural | Nylon 6 |  | E0017003 | 13 mm | Silicón americano 450 ml por 19 lts de agua, 1. Sumergir los mazos durante 3 minutos en la tina con lubricante. 2. Separar el mazo en 2 partes para peinarlo y peinar cada parte con el peine de diente fino. 3. Juntar las 2 partes y peinar para emparejar el | T | PMM 7955 | 2016-02-18 | Dado de 400 barrenos, Utilizar 35 mallas de 100 mesh,Mazo chico de aluminio, DELGADO Y MAROMEADO EN CAJAS DE CHAROLAS |  |  |  | Mazo chico de aluminio, | Bastón 3 mm - 5 mm, Espejo 50 cm, | Dado de 400 barrenos, Utilizar 35 mallas de 100 mesh, | Fabricar mazos delgados., | Agua, mínimo 90°C / 120 min +/- 10 min, |  |  | Forrar con funda de polietileno y papel kraft café. Usar funda de 66 mm.,
Productos Petigon, S.A. de C.V. | 75 | 85 | 0.007 pulg | Blanco 945 | Nylon 6 |  | .1520 | 4.4 cm | Lubán 100%, | T | PMM 7946 | 2016-02-19 | Dado de 130 barrenos, 25 mallas de 100 mesh,TOLERANCIA DE LARGO DE CORTE -0.5 MM / + 1 MM |  |  |  |  | Bastón 3 mm - 5 mm, Espejo 50 cm, | Dado de 130 barrenos, 25 mallas de 100 mesh, |  | Agua, mínimo 90°C / 120 min +/- 10 min, |  |  | Forrar con funda de polietileno y papel kraft café,
Pogliani S.R.L. | 50 | 60 | 0.005 pulg | Negro 925 | Nylon 6.12 | El tono cambia con temperaturas de extrusión. Con temperaturas altas se hace un tono más claro (gris). Con temperaturas bajas se hace un tono más oscuro (negro)., | SNP0008 | Mazo | Silicón americano 100%, 1. Sumergir los mazos durante 3 minutos en la tina con lubricante. 2. Separar el mazo en 2 partes para peinarlo y peinar cada parte con el peine de diente fino. 3. Juntar las 2 partes y peinar para emparejar el mazo. 4. Colocar un | T | PMM 7950 | 2016-02-24 | Dado de 300 barrenos, 30 mallas de 100 mesh,Mazo chico de aluminio,Fabricar mazos delgados., |  |  |  | Mazo chico de aluminio, | Bastón 3 mm - 5 mm, Espejo 50 cm, | Dado de 300 barrenos, 30 mallas de 100 mesh, | Fabricar mazos delgados., | Vapor, mínimo 90°C / 120 min +/- 10 min, |  |  | Forrar con funda de polietileno y papel kraft blanco. Usar funda de 66 mm.,
Schellenberger Bürstenfabrik GmbH | 50 | 75 | 0.006 pulg | Natural | Nylon 6.12 | Usar resina Vestamid D16 como primera opción, | .013611015000100 | Carrete 100 Hilos | Lubricar en línea, Templar en línea a 200ºC y una velocidad del ventilador de 786 RPM, Tween, 10 ml x 1 lt de agua, 20 rpm, | T | PMM 7951 | 2016-02-24 | Embobinadoras italianas, 10. Polea de entrada ranurada, polea en balancín ranurada, rodillo ranurado., 5 +/- 0.5 Kg, Crellin Natural, | [5 empty] | Dado de 250 barrenos, 25 mallas de 100 mesh, | [5 empty] | Embobinadoras italianas, 10. Polea de entrada ranurada, polea en balancín ranurada, rodillo ranurado., 5 +/- 0.5 Kg, Crellin Natural,
Schellenberger Bürstenfabrik GmbH | 50 | 75 | 0.006 pulg | Natural | Nylon 6.12 | Usar resina Vestamid D16 como primera opción, | .013611015000050 | Carrete 50 Hilos | Lubricar en línea, Templar en línea a 200ºC y una velocidad del ventilador de 786 RPM, Tween, 10 ml x 1 lt de agua, 20 rpm, | T | PMM 7951 | 2016-02-24 | Embobinadoras italianas, 10. Polea de entrada ranurada, polea en balancín ranurada, rodillo ranurado., 5 +/- 0.5 Kg, Crellin Natural, | [5 empty] | Dado de 250 barrenos, 25 mallas de 100 mesh, | [5 empty] | Embobinadoras italianas, 10. Polea de entrada ranurada, polea en balancín ranurada, rodillo ranurado., 5 +/- 0.5 Kg, Crellin Natural,
Productos Petigon, S.A. de C.V. | 75 | 85 | 0.007 pulg | Blanco 945 | Nylon 6 |  | .1520 | 4.4 cm | Lubán 100%, | T | PMM 7947 | 2016-03-18 | Dado de 130 barrenos, 25 mallas de 100 mesh,TOLERANCIA DE LARGO DE CORTE -0.5 MM / + 1 MM |  |  |  |  | Bastón 3 mm - 5 mm, Espejo 50 cm, | Dado de 130 barrenos, 25 mallas de 100 mesh, |  | Agua, mínimo 90°C / 120 min +/- 10 min, |  |  | Forrar con funda de polietileno y papel kraft café,