## Cristobal
Nombre del Cliente | Cantidad | Unidad | Calibre | Color | Material | Clave | Corte | Lubricación | Orientación | No pedido | Fecha Entrega | Perfil | Aditivo | Otros | Especificaciones | Descripcion
TESS ORAL HEALTH | 400 | LB | 0.178 MM | BLANCO 945 | NYLON 6.12 | E0242001 | 33 MM | 0 | 0 | PMM 7956 | 18.02.2016 00:00:00 | - | - | - | - | NYLON 6.12 BLANCO 945 CAL. 0.178 MM CORTE: 33 MM
TESS ORAL HEALTH | 150 | LB | 0.178 MM | AZUL 972 | NYLON 6.12 | E0242008 | 33 MM | 0 | 0 | PMM 7956 | 18.02.2016 00:00:00 | - | - | - | - | NYLON 6.12 AZUL 972 CAL. 0.178 MM CORTE: 33 MM
TESS ORAL HEALTH | 150 | LB | 0.178 MM | ROSA 338 | NYLON 6.12 | E0242016 | 33 MM | 0 | 0 | PMM 7956 | 18.02.2016 00:00:00 | - | - | - | - | NYLON 6.12 ROSA 338 CAL.0.178 MM CORTE: 33 MM
TESS ORAL HEALTH | 50 | LB | 0 | 0 | 0 | E0242017 | 0 | 0 | 0 | PMM 7956 | 18.02.2016 00:00:00 | #N/A | #N/A | #N/A | #N/A | NYLON 6.12 BLANCO 945 CAL. 0.102 MM CORTE: 33 MM
PROCTER & GAMBLE DO BRASIL S.A. | 225 | KG | 0.008" | AZUL INDICATOR | NYLON 6.12 | .95873288 | 34 MM | LUBAN | T | PMM 7957 | 11.02.2016 00:00:00 | - | - | - | TOL. EN LARGO DE CORTE -0.2 MM+0.5 MM | NYLON 6.12 AZUL INDICATOR CAL. 0.008" CORTE: 34 MM
PROCTER & GAMBLE INTERNATIONAL OPERATIONS, S.A. | 64 | KG | 0.003" | NATURAL | NYLON 6.12 | .69860403 | CARRETE DE 100 HILOS | SILICON 365 150% | F | PMM 7958 | 11.02.2016 00:00:00 | - | - | - | CARRETES DE 100 HILOS CON SILICON 365 150% | NYLON 6.12 NATURAL CAL. 0.003" CARRETE CON 100 HILOS
PROCTER & GAMBLE INTERNATIONAL OPERATIONS, S.A. | 25 | KG | 0.007" | AZUL INDICATOR | NYLON 6.12 | .69860422 | 1 1/4" | SIL. AMERICANO 25ML | T | PMM 7958 | 11.02.2016 00:00:00 | - | - | - | CAJAS DE 18 KGS. FORRO SOLO FUNDA PE 7.6 - 7.8 CM, DIAM. MAZO 50+/- 2 MM, MARCAR CLAVE EN MAZO | NYLON 6.12 AZUL INDICATOR CAL. 0.007" CORTE: 1 1/4"
P&G MANUFACTURING IRELAND LTD. | 500 | KG | 0.006" | NDICATOR | NYLON 6.12 SUNSHINE | -98901046 | 27 MM | LUBAN 50% | T | PMM 7959 | 25.02.2016 00:00:00 | SUNSHINE MAGIC MIX | - | - | RIZ 20-O AMP. 0.011" FAB EN CTES CON MECHONES DE 10 HILOS, MEZCLAR COL. CAL. 0.006" LISO,TEMPLAR 60 MIN EN AGUA, DESMONTAR CON CHARRASCA, TEÑIDO POR INMERSION ENGRANES D200 SUNSHINE ALTURA DE ESPEJO 3 MM DIAM. MAZO 50+/-2MM | NYLON 6.12 SUNSHINE MAGIC MIX INDICATOR 0.006" SUNSHINE+0.006" DIMPLED 27 MM
P&G MANUFACTURING IRELAND LTD. | 500 | KG | 0.00575" | BLANCO 007 | NYLON 6.12 TRIFINGER | -98901049 | 27 MM | LUBAN 50% | T | PMM 7959 | 25.02.2016 00:00:00 | TRIFINGER MIX | - |  | FAB EN CARRETES CON MECHONES DE 10 HILOS C/CALIBRE P/MEZCLAR ALTURA DE ESPEJO PARA TRIFINGER 3 MM ANTES DE LUBRICAR SECAR POR 12 HRS FUNDA DE 7.6 A 7.8 CM, DIAM. MAZO 50+/-2 MM CORTADORA 6. FABRICAR CON EL DADO NO. 7 | NYLON 6.12 TRIFINGER MIX BLANCO 007 0.00575" TRIFINGER + 0.0055" LISO 27 MM
SCHAEFER BRUSH MANUFACTURING, LLC | 500 | LB | 0.014" | AZUL 838 | NYLON 6.12 R | RMM0489 | 55" | SIL. AMERICANO 50% | T | PMM 7960 | 23.02.2016 00:00:00 | - | - | - | - | NYLON 6.12 "R" AZUL 838 CAL. 0.014" CORTE: 55"
SCHAEFER BRUSH MANUFACTURING, LLC | 50 | LB | 0.012" | NEGRO 921 | NYLON 6.6 | RMM073 | 52" | SIL. AMERICANO 50% | F | PMM 7960 | 23.02.2016 00:00:00 | RIZADO | - | - | RIZ. 6-O AMP. 0.026" ENG. 75 DIENTES, EN MAZO DE FIERRO | NYLON 6.6 RIZADO NEGRO 921 CAL. 0.012" CORTE: 52"
SCHAEFER BRUSH MANUFACTURING, LLC | 100 | LB | 0.020" | NEGRO 921 | NYLON 6.6 | RMM078 | 52" | SIL. AMERICANO 50% | F | PMM 7960 | 23.02.2016 00:00:00 | RIZADO | - | - | RIZ. 7-O AMP. 0.030" ENG. 75 DIENTES, EN MAZO DE FIERRO | NYLON 6.6 RIZADO NEGRO 921 CAL. 0.020" CORTE: 52"
ORAL-B LABORATORIES | 280 | KG | 0.007" | INDICATOR | NYLON 6.12 | .96630844 | 10.5 FT | SIL. AME. 20MLX19LTA | T | PMM 7961 | 02.02.2016 00:00:00 | - | - | - | CTS 65 HILOS PARA TEÑIR EMB. ITAL. DIAMETRO MAZO 31 +/- 0.5 MM GROSOR SELLADO 1.10+/- 0.5 MM LONGITUD 3048 +/-152 MM FUNDA 71 MM SIN FRANJA DADO 130 B FAB. CHORIZOS DE 7 VUELTAS CON 7 CTS TEMP. PEINADO Y LUB. STD ARMAR A DIAMETRO 31MM ANTES HORNEAR | NYLON 6.12 INDICATOR CAL. 0.007" CORTE: 10.5 FT
ORAL-B LABORATORIES | 680 | KG | 0.006" | NATURAL | POLIESTER SATINTONE | .96630845 | 10.5 FT | 0 | F | PMM 7961 | 02.02.2016 00:00:00 | - | CAOLIN | - | 200 G MB CAOLIN EN 800 G DE PBT DIAMETRO MAZO: 31 +/- 0.5 MM FUNDA 71 MM FRANJA ROJA GROSOR SELLADO 1.10+/- 0.5 MM LONGITUD: 3048 +/-152 MM DADO 250 B FAB C/ CHORIZOS DE 15 VUELTAS C/U TEMP. PEINADO Y LUB STD ARMAR A DIAMETRO 31MM ANTES HORNEAR | POLIESTER SATINTONE NATURAL CAL. 0.006" CORTE: 10.5 FT
ORAL-B LABORATORIES | 450 | KG | 0.006" | AZUL 324 | POLIESTER SATINTONE | .96630846 | 10.5 FT | SIL. AME 650MLX19LTA | F | PMM 7961 | 02.02.2016 00:00:00 | - | CAOLIN | - | 200 G MB CAOLIN EN 800 G DE PBT DIAMETRO MAZO: 31 +/- 0.5 MM FUNDA 71 MM FRANJA ROJA GROSOR SELLADO 1.10+/- 0.5 MM LONGITUD: 3048 +/-152 MM DADO 250 B FAB C/ CHORIZOS DE 15 VUELTAS C/U TEMP. PEINADO Y LUB STD ARMAR A DIAMETRO 31MM ANTES HORNEAR | POLIESTER SATINTONE AZUL 324 CAL. 0.006" CORTE: 10.5 FT
ORAL-B LABORATORIES | 340 | KG | 0.007" | AZUL 589 | POLIESTER | .96747989 | 10.5 FT. | SIL. AMERICANO 650ML | F | PMM 7961 | 02.02.2016 00:00:00 | - | - | - | PBT CAOLIN CHORIZOS DADO 130 BARRENOS 4 CHORIZOS DELGADOS 21 VUELTAS C/U VEL. 160-800-690 MAZO DE CHORIZOS C/EXT. P/ENCOGER, AUTOCLAVE 135°C X10MIN CAL. NOMINAL EN LINEA 0.0068" ARMAR A DIAMETRO 31 MM ANTES DE HORNEAR 80% PBT+20% MB CAOLIN,SOLO BASF | POLIESTER SATINTONE AZUL 589 CAL. 0.007" CORTE: 10.5 FT.
ORAL-B LABORATORIES | 115 | KG | 0.006" | AZUL 452 | POLIESTER | .96748007 | 10.5 FT. | SIL. AMERICANO 170ML | F | PMM 7961 | 02.02.2016 00:00:00 | - | - | - | PBT CHORIZOS DADO 250 BARRENOS FABRICAR 4 CHORIZOS DELGADOS 15 VUELTAS C/U VEL160-800-690 MAZO DE CHORIZOS C/ EXTENSION P/ ENCOGER AUTOCLAVE 135°C X 10 MIN CAL. NOMINAL EN LINEA 0.0058" ARMAR A DIAMETRO DE 31 MM ANTES DE HORNEAR, SOLO RESINA BASF | POLIESTER AZUL 452 CAL. 0.006" CORTE: 10.5 FT.
ORAL-B LABORATORIES | 115 | KG | 0.006" | AZUL 545 | POLIESTER SATINTON | .97121039 | 10.5 FT | 0 | 0 | PMM 7961 | 02.02.2016 00:00:00 | - | - | - | - | POLIESTER SATINTONE AZUL 545 CAL. 0.006" CORTE: 10.5 FT
ORAL-B LABORATORIES | 340 | KG | 0.007" | VERDE 854 | NYLON 6.12 | .60880072 | 36 MM | SIL. AMERICANO 25ML | T | PMM 7962 | 02.02.2016 00:00:00 | - | - | - | TOLERANCIA CALIBRE PROMEDIO: +/- 0.00021 PULG. CALIBRACION EN MICROMETRO / FORRO SOLO CON FUNDA | NYLON 6.12 VERDE 854 CAL. 0.007" CORTE: 36 MM
ORAL-B LABORATORIES | 85 | KG | 0.008" | AZUL INDICATOR | NYLON 6.12 | .60880497 | 1 1/8" | SIL. AMERICANO 25ML | T | PMM 7962 | 02.02.2016 00:00:00 | - | - | - | TOLERANCIA CALIBRE PROMEDIO: +/- 0.00024 PULG CALIBRACION EN MICROMETRO CTES DE 50 HILOS FORRO SOLO FUNDA | NYLON 6.12 AZUL INDICATOR CAL. 0.008" CORTE: 1 1/8"
ORAL-B LABORATORIES | 170 | KG | 0.007" | AZUL INDICATOR | NYLON 6.12 | .60880499 | 1 1/8" | SIL. AMERICANO 25ML | T | PMM 7962 | 02.02.2016 00:00:00 | - | - | - | TOLERANCIA CALIBRE PROMEDIO: +/- 0.00021 PULGCALIBRACION EN MICROMETRO CTES DE 50 HILOS /FORRO SOLO FUNDA | NYLON 6.12 AZUL INDICATOR CAL. 0.007" CORTE: 1 1/8"
ORAL-B LABORATORIES | 85 | KG | 0.006" | AZUL INDICATOR | NYLON 6.12 | .60880501 | 1 7/64" | SIL. AMERICANO 20ML | T | PMM 7962 | 02.02.2016 00:00:00 | - | - | 35gr AZUL2 3lts ACIDO REC 6/1 | TOLERANCIA CALIBRE PROMEDIO: +/- 0.00018 PULG. CALIBRACION EN MICROMETRO CTES DE 50 HILOS /FORRO SOLO FUNDA | NYLON 6.12 AZUL INDICATOR CAL. 0.006" CORTE: 1 7/64"
ORAL-B LABORATORIES | 170 | KG | 0.008" | AZUL 367 | NYLON 6.12 | .97400713 | 34 MM | 0 | 0 | PMM 7962 | 02.02.2016 00:00:00 | - | - | - | - | NYLON 6.12 AZUL 367 CAL. 0.008" CORTE: 34 MM
ORAL-B LABORATORIES | 85 | KG | 0.0062 | AZUL 399 | NYLON 6.12 | .99396504 | 34 MM | SIL. AMERICANO 20ML | F | PMM 7962 | 02.02.2016 00:00:00 | - | - | - | TOLERANCIA CALIBRE PROMEDIO: +/- 0.00018 PULG., FORRO SOLO FUNDA 7.6 A 7.8 CM, DIAM MAZO 50+/-2MM, EN CAJAS DE 10 LBS | NYLON 6.12 AZUL 399 CAL. 0.006" CORTE: 34 MM
ORAL-B LABORATORIES | 85 | KG | 0.007" | AZUL 976 | NYLON 6.12 | .99761613 | 32 MM | SIL. AMERICANO 25ML | T | PMM 7962 | 02.02.2016 00:00:00 | - | - | - | TOLERANCIA CALIBRE PROMEDIO: +/- 0.00021 PULG CALIBRACION EN MICROMETRO, FORRO SOLO FUNDA P.E. 7.6 A 7.8 CM., DIAMETRO DE MAZO 50 +/- 2 MM EN CAJAS DE 10 LBS. | NYLON 6.12 AZUL 976 CAL. 0.007" CORTE: 32 MM
ARMADORA DE SECADORES, S. A. | 50 | KG | 0.012" | AZUL 839 | NYLON 6 | N0004014 | 2" | LUBAN | T | PMM 7963 | 19.02.2016 00:00:00 | - | - | - | - | NYLON 6 AZUL 839 CAL. 0.012" CORTE: 2"
ARMADORA DE SECADORES, S. A. | 50 | KG | 0.012" | VERDE 441 | NYLON 6 | N0004033 | 2" | LUBAN 100% | T | PMM 7963 | 19.02.2016 00:00:00 | - | - | - | - | NYLON 6 VERDE 441 CAL. 0.012" CORTE: 2"
ARMADORA DE SECADORES, S. A. | 50 | KG | 0.012" | AMARILLO 956 | NYLON 6 | N0004031 | 2" | LUBAN 100% | T | PMM 7963 | 19.02.2016 00:00:00 | - | - | - | - | NYLON 6 AMARILLO 956 CAL. 0.012" CORTE: 2"
ARMADORA DE SECADORES, S. A. | 50 | KG | 0 | 0 | 0 | N0004038 | 0 | 0 | 0 | PMM 7963 | 19.02.2016 00:00:00 | #N/A | #N/A | #N/A | #N/A | NYLON 6 ROSA 164 CAL. 0.012" CORTE: 2"
ARMADORA DE SECADORES, S. A. | 50 | KG | 0 | 0 | 0 | N0004041 | 0 | 0 | 0 | PMM 7963 | 19.02.2016 00:00:00 | #N/A | #N/A | #N/A | #N/A | NYLON 6 CAFE 937 CAL. 0.017" CORTE: 2"
ARMADORA DE SECADORES, S. A. | 50 | KG | 0 | 0 | 0 | N0004039 | 0 | 0 | 0 | PMM 7963 | 19.02.2016 00:00:00 | #N/A | #N/A | #N/A | #N/A | NYLON 6 ORO 261 CALIBRE 0.017" CORTE: 2"
ARMADORA DE SECADORES, S. A. | 50 | KG | 0 | 0 | 0 | N0004042 | 0 | 0 | 0 | PMM 7963 | 19.02.2016 00:00:00 | #N/A | #N/A | #N/A | #N/A | NYLON 6 AZUL 962 CAL. 0.017" CORTE: 2"
ARMADORA DE SECADORES, S. A. | 50 | KG | 0.017" | VERDE 441 | NYLON 6 | N0004034 | 2" | LUBAN 100% | S | PMM 7963 | 19.02.2016 00:00:00 | - | - | - | - | NYLON 6 VERDE 441 CAL. 0.017" CORTE: 2"
ARMADORA DE SECADORES, S. A. | 50 | KG | 0 | 0 | 0 | N0004040 | 0 | 0 | 0 | PMM 7963 | 19.02.2016 00:00:00 | #N/A | #N/A | #N/A | #N/A | NYLON 6 MEZCA 50% NARANJA FL OP 931 + 50% BLANCO 945 CALIBRE 0.017" CORTE: 2"
ORAL-B LABORATORIES | 56.8 | KG | 0.0085" | BLANCO 945 | NYLON 6.12 | .92070781 | CARRETE 35 HILOS | SIL. 365 42.5MLXLT | T | PMM 7964 | 23.02.2016 00:00:00 | - | - | - | CTES DE 7.1 KG C/U, CON HORNO DE TEMPLE EN LINEA 180°C 729 RPM, LUBRICACION EN LINEA 9 RPM, EMB. ITALIANAS TENSION 1.8, BALANCIN 2, REPARTIDOR 7.2, PLANCHADOR 8 MM, TIEMPO EMB. 40 MIN. CTE. NEGRO H&K. FABRICAR CON VESTAMID D-16 | NYLON 6.12 BLANCO 945 CAL. 0.0085" EN CARRETE DE 35 HILOS
ORAL-B LABORATORIES | 48 | KG | 0.0085" | BLANCO 945 | NYLON 6.12 | .92070777 | CARRETE 30 HILOS | SIL. 365 42.5MLXLT | T | PMM 7964 | 23.02.2016 00:00:00 | - | - | - | CTES DE 6.0 KG C/U, CON HORNO DE TEMPLE EN LINEA 180°C 729 RPM, LUBRICACION EN LINEA 9 RPM, EMB. ITALIANAS TENSION 1.8, BALANCIN 2, REPARTIDOR 6.3, PLANCHADOR 7 MM, TIEMPO EMB. 40 MIN. CTE. NEGRO H&K. FABRICAR CON VESTAMID D-16 | NYLON 6.12 BLANCO 945 CAL. 0.0085" EN CARRETE DE 30 HILOS
ORAL-B LABORATORIES | 20.4 | KG | 0.0085" | BLANCO 945 | NYLON 6.12 | .92070701 | CARRETE 25 HILOS | SIL. 365 42.5MLXLT | T | PMM 7964 | 23.02.2016 00:00:00 | - | - | - | CTES DE 5.1 KG C/U, CON HORNO DE TEMPLE EN LINEA 180°C 729 RPM, LUBRICACION EN LINEA 9 RPM, EMB. ITALIANAS TENSION 1.8, BALANCIN 2, REPARTIDOR 5.5, PLANCHADOR 6 MM, TIEMPO EMB. 33 MIN. CTE. NEGRO H&K. FABRICAR CON VESTAMID D-16 | NYLON 6.12 BLANCO 945 CAL. 0.0085" EN CARRETE DE 25 HILOS
ORAL-B LABORATORIES | 64.8 | KG | 0.0085" | BLANCO 945 | NYLON 6.12 | .92070776 | CARRETE 27 HILOS | SIL. 365 42.5MLXLT | T | PMM 7964 | 23.02.2016 00:00:00 | - | - | - | CTES DE 5.4 KG C/U, CON HORNO DE TEMPLE EN LINEA 180°C 729 RPM, LUBRICACION EN LINEA 9 RPM, EMB. ITALIANAS TENSION 1.8, BALANCIN 2, REPARTIDOR 5.8, PLANCHADOR 6 MM, TIEMPO EMB. 41 MIN. CTE. NEGRO H&K. FABRICAR CON VESTAMID D-16 | NYLON 6.12 BLANCO 945 CAL. 0.0085" EN CARRETE DE 27 HILOS
ORAL-B LABORATORIES | 113.6 | KG | 0.0085" | VERDE 351 | NYLON 6.12 | .92003704 | CARRETE 35 HILOS | SIL. 365 42.5MLXLT | T | PMM 7964 | 23.02.2016 00:00:00 | - | - | - | CTES DE 7.1 KG C/U, CON HORNO DE TEMPLE EN LINEA 180°C 729 RPM, LUBRICACION EN LINEA 9 RPM, EMB. ITALIANAS TENSION 1.8, BALANCIN 2, REPARTIDOR 7.2, PLANCHADOR DE 8 MM, TIEMPO EMB. 40 MIN. CTE. NEGRO H&K. FABRICAR CON VESTAMID D-16 | NYLON 6.12 VERDE 351 CAL. 0.0085" EN CARRETE DE 35 HILOS
ORAL-B LABORATORIES | 48 | KG | 0.0085" | VERDE 351 | NYLON 6.12 | .92070782 | CARRETE 30 HILOS | SIL. 365 42.5 MLXLT | T | PMM 7964 | 23.02.2016 00:00:00 | - | - | - | CTES DE 6.0 KG C/U, CON HORNO DE TEMPLE EN LINEA 180°C 729 RPM, LUBRICACION EN LINEA 9 RPM, EMB. ITALIANAS TENSION 1.8, BALANCIN 2, REPARTIDOR 6.4, PLANCHADOR 7 MM, TIEMPO EMB. 45 MIN. CTE. NEGRO H&K. FABRICAR CON VESTAMID D-16 | NYLON 6.12 VERDE 351 CAL. 0.0085" EN CARRETE DE 30 HILOS
ORAL-B LABORATORIES | 249.6 | KG | 0.007" | AZUL 352 | NYLON 6.12 | .92003722 | CARRETE 35 HILOS | SIL 365 42.5MLXLT | T | PMM 7964 | 23.02.2016 00:00:00 | - | - | - | CTES DE 4.8 KG C/U, CON HORNO DE TEMPLE EN LINEA 180°C 729 RPM, LUBRICACION EN LINEA 9 RPM, EMB. ITALIANAS TENSION 1.8, BALANCIN 2, REPARTIDOR 6, PLANCHADOR 6 MM, TIEMPO EMB. 53 MIN. CTE. NEGRO H&K. FABRICAR CON VESTAMID D-16 | NYLON 6.12 AZUL 352 CAL. 0.007" EN CARRETE DE 35 HILOS
ORAL-B LABORATORIES | 44 | KG | 0.007" | AZUL 352 | NYLON 6.12 | .92003873 | CARRETE 40 HILOS | SIL. 365 42.5MLXLT | T | PMM 7964 | 23.02.2016 00:00:00 | - | - | - | CTES DE 5.5 KG C/U, CON HORNO DE TEMPLE EN LINEA 180°C 729 RPM, LUBRICACION EN LINEA 9 RPM, EMB. ITALIANAS TENSION 1.8, BALANCIN 2, REPARTIDOR 7.1, PLANCHADOR 7 MM, TIEMPO EMB. 36 MIN. CTE. NEGRO H&K. FABRICAR CON VESTAMID D-16 | NYLON 6.12 AZUL 352 CAL. 0.007" EN CARRETE DE 40 HILOS
INDUSTRIAL BRUSH CO., INC. | 500 | LB | 0.013" | AMARILLO 268 | NYLON 6.6 | E0035066 | EN MAZO | LUBAN 75% | S | PMM 7965 | 19.02.2016 00:00:00 | - | AS | - | AS | NYLON 6.6 "AS" AMARILLO 268 CAL. 0.013" EN MAZO
INDUSTRIAL BRUSH CO., INC. | 300 | LB | 0.015" | NATURAL | NYLON 6.6 | E0035065 | EN MAZO | LUBAN 75% | S | PMM 7965 | 19.02.2016 00:00:00 | - | - | - | DESHIDRATAR MAZO 110°C 3 HRS, EMPACAR EN CAJAS DE 173 CM, PESO BRUTO DE CADA CAJA NO MAYOR A 55 LBS. | NYLON 6.6 NATURAL CAL. 0.015" EN MAZO
E. & O. MARI, INC. | 50 | LB | 0.040" | NATURAL | NYLON 6.12 "S" - B | E01830017 | MAZO DE 48" | LUBAN 100% | S | PMM 7966 | 19.02.2016 00:00:00 | - | - | - | VEL 130-570-570-570, R.0. 4.38, NUMERAR MAZOS, TINA DE DOBLE VIAJE, (UN SOLO VIAJE), FABRICAR MAZOS DELGADOS, AUTOCLAVE 135° C X 10 MIN, MARCAR MAZOS COMO "N 6.12-SB", MAZO PEQUEÑO DE ALUMINIO, OVALIDAD MAXIMA 0.003" | NYLON 6.12 "S" - B NATURAL CAL. 0.040" EN MAZO DE 48"
CEPILLOS Y PRODUCTOS DE ASEO, S.A. DE C.V. | 150 | KG | 0.020" | AZUL 955 | NYLON 6.6 | N0536001 | 2 1/4" | 0 | 0 | PMM 7967 | 19.02.2016 00:00:00 | - | - | - | - | NYLON 6.6 AZUL 955 CAL. 0.020" CORTE: 2 1/4"
CEPILLOS Y PRODUCTOS DE ASEO, S.A. DE C.V. | 150 | KG | 0.016" | VERDE 651 | NYLON 6.6 | N0536004 | 2 1/4" | 0 | 0 | PMM 7967 | 19.02.2016 00:00:00 | - | - | - | - | NYLON 6.6 VERDE 651 CAL.0.016" CORTE:2 1/4"

## Hoja1
Nombre del Cliente | Cantidad_Kg | Unidad_Original | Calibre | Color | Material | Resina | Clave | Corte | Lubricante | Orientación | No pedido | Fecha Entrega | ESP_SAE | Rizado | Perfil | Aditivos | Tipo de Mazo | Bastón_Espejo_Tina | Herramental | Fabricar | Temple | Horno | Teñido | Enfundado | Esp_Carretes
Oral-B Laboratories | 280 |  | 0.1778 mm (0.007 pulg) | Azul Indicator | Nylon 6.12 | Fabricar sólo con resina de Dupont, | .96630844 | Chorizo | Silicón americano 20 ml. por 19 lts. de agua, Para la preparación del lubricante: utilizar 70% de agua destilada y 30% de agua filtrada. Peinar mazos delgados., | T | PMM 7961 | 2016-02-02 | CTS 65 HILOS PARA TEÑIR EMB. ITAL. DIAMETRO MAZO 31 +/- 0.5 MM GROSOR SELLADO 1.10+/- 0.5 MM LONGITUD 3048 +/-152 MM FUNDA 71 MM SIN FRANJA DADO 130 B FAB. CHORIZOS DE 7 VUELTAS CON 7 CTS TEMP. PEINADO Y LUB. STD ARMAR A DIAMETRO 31MM ANTES HORNEAR |  |  |  |  | Bastón 3 mm - 5 mm, Espejo 50 cm, | Dado de 177 ó 195 barrenos, 25 mallas de 100 mesh, | Embobinar en carretes de 59 hilos (dado de 177 barrenos) ó de 65 hilos (dado de 195 barrenos). Inspección en proceso de calibre: Medir con micrómetro. Calibrar con nominal de 0.1750 mm. (0.00689") Inspección final de calibre: Medir con láser. Calibrar con |  |  | Teñir en línea. Utilizar fórmula de teñido de acuerdo a la AV. 149 Fabricar 10 chorizos delgados de 6 vueltas con 7 carretes de 65 hilos, ó de 7 vueltas con 6 carretes de 65 hilos. O fabricar 12 chorizos delgados de 5 vueltas con 8 carretes de 59 hilos (d | Grosor del sellado: 1.10 +/- 0.5 mm Longitud del mazo: 3048 +/- 152 mm Ancho de la funda: 71 mm, sin franja. Calibre: 0.004", | Embobinadoras italianas, 5.5, 10. Polea de entrada en H, polea de salida en V., 51 min, 4, H&K Negro Alemán,
Oral-B Laboratories | 680 |  | 0.1524 mm (0.006 pulg) | Natural | PBT Satintone | Para preparar 1 kg de material, utilizar 800 g de Poliéster PBT y 200 g de Masterbatch con caolín PBT COMPR-20. Se puede utilizar resina Ultradur B4500 o Crastin., | .96630845 | Chorizo | Silicón americano 650 ml. por 19 lts. de agua, Peinar mazos delgados, | (F) | PMM 7961 | 2016-02-02 | 200 G MB CAOLIN EN 800 G DE PBT DIAMETRO MAZO: 31 +/- 0.5 MM FUNDA 71 MM FRANJA ROJA GROSOR SELLADO 1.10+/- 0.5 MM LONGITUD: 3048 +/-152 MM DADO 250 B FAB C/ CHORIZOS DE 15 VUELTAS C/U TEMP. PEINADO Y LUB STD ARMAR A DIAMETRO 31MM ANTES HORNEAR |  |  |  | Mazo de chorizos, Con extensión para encoger, | Espejo mínimo 50 cm, | Dado de 250 ó 300 barrenos, 10 mallas de 100 mesh, | Pasar los filamentos por todos los rodillos del 3er. tren. Para dado de 250 barrenos: Fabricar 6 chorizos delgados, 15 vueltas cada uno. Peinar saliendo de la tina de enfriamiento en 26 mechones de 5 hilos y 20 mechones de 6 hilos. Para dado de 300 barren | Autoclave, 135°C / 10 min +/- 0 min, |  |  | Grosor del sellado: 1.10 +/- 0.5 mm Longitud del mazo: 3048 +/- 152 mm Ancho de la funda: 71 mm, con franja roja. Calibre: 0.004",
Oral-B Laboratories | 450 |  | 0.1524 mm (0.006 pulg) | Azul 324 | PBT Satintone | Para preparar 1 kg de material, utilizar 800 g de Poliéster PBT y 200 g de Masterbatch con caolín PBT COMPR-20. Se puede utilizar resina Ultradur B4500 o Crastin. Utilizar bolsas nuevas para cada pesada. , Manejar pesadas en botes de plástico. El color su | .96630846 | Chorizo | Silicón americano 650 ml. por 19 lts. de agua, Peinar mazos delgados, | (F) | PMM 7961 | 2016-02-02 | 200 G MB CAOLIN EN 800 G DE PBT DIAMETRO MAZO: 31 +/- 0.5 MM FUNDA 71 MM FRANJA ROJA GROSOR SELLADO 1.10+/- 0.5 MM LONGITUD: 3048 +/-152 MM DADO 250 B FAB C/ CHORIZOS DE 15 VUELTAS C/U TEMP. PEINADO Y LUB STD ARMAR A DIAMETRO 31MM ANTES HORNEAR |  |  |  | Mazo de chorizos, Con extensión para encoger, | Bastón 1 cm, Espejo mínimo 50 cm, | Dado de 250 ó 300 barrenos, 10 mallas de 100 mesh, | Pasar los filamentos por todos los rodillos del 3er. tren. Orientar en vapor. Enumerar todos los mazos. Para dado de 250 barrenos: Fabricar 6 chorizos delgados, 15 vueltas cada uno. Peinar saliendo de la tina de enfriamiento en 26 mechones de 5 hilos y 2 | Autoclave, 135°C / 10 min +/- 0 min, |  |  | Grosor del sellado: 1.10 +/- 0.5 mm Longitud del mazo: 3048 +/- 152 mm Ancho de la funda: 71 mm, con franja roja. Calibre: 0.004",
Oral-B Laboratories | 340 |  | 0.1778 mm (0.007 pulg) | Azul 589 | PBT Satintone | Para preparar 1 kg de material, utilizar 800 g de Poliéster PBT y 200 g de Masterbatch con caolín PBT COMPR-20. Utilizar únicamente resina Ultradur B4500., Cambia con templado. El tono se hace más fuerte con el temple., | .96747989 | Chorizo | Silicón americano 650 ml. por 19 lts. de agua, Peinar mazos delgados, | (F) | PMM 7961 | 2016-02-02 | PBT CAOLIN CHORIZOS DADO 130 BARRENOS 4 CHORIZOS DELGADOS 21 VUELTAS C/U VEL. 160-800-690 MAZO DE CHORIZOS C/EXT. P/ENCOGER, AUTOCLAVE 135°C X10MIN CAL. NOMINAL EN LINEA 0.0068" ARMAR A DIAMETRO 31 MM ANTES DE HORNEAR 80% PBT+20% MB CAOLIN,SOLO BASF |  |  |  | Mazo de chorizos, Con extensión para encoger, | Espejo mínimo 50 cm, | Dado de 250 barrenos, 10 mallas de 100 mesh, | Pasar los filamentos por todos los rodillos del 3er. tren. Fabricar 6 chorizos delgados de 10 vueltas cada uno. Peinar saliendo de la tina de enfriamiento en 26 mechones de 5 hilos y 20 mechones de 6 hilos. Inspección en proceso de calibre: Calibrar con n | Autoclave, 135°C / 10 min +/- 0 min, |  |  | Grosor del sellado: 1.10 +/- 0.5 mm Longitud del mazo: 3048 +/- 152 mm Ancho de la funda: 71 mm, sin franja. Calibre: 0.004",
Oral-B Laboratories | 115 |  | 0.1524 mm (0.006 pulg) | Azul 452 | Polyester PBT | Utilizar únicamente resina Ultradur B4500., Sin Caolin, | .96748007 | Chorizo | Silicón americano 170 ml por 19 lts de agua, Para la preparación del lubricante: utilizar 70% de agua destilada y 30% de agua filtrada. Peinar mazos delgados., | (F) | PMM 7961 | 2016-02-02 | PBT CHORIZOS DADO 250 BARRENOS FABRICAR 4 CHORIZOS DELGADOS 15 VUELTAS C/U VEL160-800-690 MAZO DE CHORIZOS C/ EXTENSION P/ ENCOGER AUTOCLAVE 135°C X 10 MIN CAL. NOMINAL EN LINEA 0.0058" ARMAR A DIAMETRO DE 31 MM ANTES DE HORNEAR, SOLO RESINA BASF |  |  | Sin Caolin, | Mazo de chorizos, Con extensión para encoger, | Espejo mínimo 50 cm, | Dado de 250 ó 300 barrenos, 10 mallas de 100 mesh, | Pasar los filamentos por todos los rodillos del 3er. tren. Para dado de 250 barrenos: Fabricar 6 chorizos delgados, 15 vueltas cada uno. Peinar saliendo de la tina de enfriamiento en 26 mechones de 5 hilos y 20 mechones de 6 hilos. Para dado de 300 barren | Autoclave, 135°C / 10 min +/- 0 min, |  |  | Grosor del sellado: 1.10 +/- 0.5 mm Longitud del mazo: 3048 +/- 152 mm Ancho de la funda: 71 mm, con franja roja. Calibre: 0.004",
Oral-B Laboratories | 115 |  | 0.1524 mm (0.006 pulg) | Azul 545 | PBT Satintone | Para preparar 1 kg de material, utilizar 800 g de Poliéster PBT y 200 g de Masterbatch con caolín PBT COMPR-20. Se puede utilizar resina Ultradur B4500 o Crastin., | .97121039 | Chorizo | Silicón americano 650 ml. por 19 lts. de agua, Peinar mazos delgados, | (F) | PMM 7961 | 2016-02-02 | - |  |  |  | Mazo de chorizos, Con extensión para encoger, | Bastón 1 cm, Espejo 50 cm, | Dado de 300 barrenos, 10 mallas de 100 mesh, | Pasar los filamentos por todos los rodillos del 3er. tren. Para dado de 300 barrenos: Fabricar 6 chorizos delgados, 13 vueltas cada uno. Peinar saliendo de la tina de enfriamiento en 24 mechones de 7 hilos y 22 mechones de 6 hilos. Inspección en proceso d | Autoclave, 135°C / 10 min +/- 0 min, | 80°C / 1 hr (carga de 10 mazos), |  | Grosor del sellado: 1.10 +/- 0.5 mm Longitud del mazo: 3048 +/- 152 mm Ancho de la funda: 71 mm, con franja roja. Calibre: 0.004",
Oral-B Laboratories | 340 |  | 0.178 mm (0.007 pulg) | Verde 854 | Nylon 6.12 | Cambia con temperaturas de extrusión y templado. En extrusión: Con temperaturas bajas se hace un tono claro o amarillento. Con temperaturas altas se hace un tono fuerte o azulado. En templado: Se hace un tono más amarillento., | .60880072 | 36 mm | Silicón americano 25 ml por 19 lts de agua, | T | PMM 7962 | 2016-02-02 | TOLERANCIA CALIBRE PROMEDIO: +/- 0.00021 PULG. CALIBRACION EN MICROMETRO / FORRO SOLO CON FUNDA |  |  |  |  | Bastón 3 mm - 5 mm, Espejo 50 cm, | Dado de 130 ó 177 barrenos, 25 mallas de 100 mesh, | Inspección en proceso de calibre: Medir con micrómetro. Calibrar en mm con nominal de 0.175 mm Inspección final de calibre: Medir con láser. Calibrar en mm con nominal de 0.178 mm (0.007 pulg), | Vapor, mínimo 90°C / 120 min +/- 10 min, |  |  | Forrar sólo con funda de polietileno de 7.5 a 7.8 cm.,
Oral-B Laboratories | 85 |  | 0.203 mm (0.008 pulg) | Azul Indicator | Nylon 6.12 | Fabricar con resinas DuPont (Zytel FG 158), | .60880497 | 1 1/8 pulg | Silicón americano 18 ml por 19 lts de agua, DESPUÉS DEL TEMPLADO Y PEINADO (ANTES DE LUBRICAR), DEJAR SECAR EL MATERIAL MÍNIMO 12 HORAS. YA SECO, LUBRICAR. Cada mazo se sumergirá dentro de la solución de lubricante durante 3 min. Después peinar el materi | T | PMM 7962 | 2016-02-02 | TOLERANCIA CALIBRE PROMEDIO: +/- 0.00024 PULG CALIBRACION EN MICROMETRO CTES DE 50 HILOS FORRO SOLO FUNDA |  |  |  |  | Bastón 3 mm - 5 mm, Espejo 50 cm, | Dado de 130 ó 177 barrenos, 25 mallas de 100 mesh, | Inspección en proceso de calibre: Medir con micrómetro. Calibrar en mm con nominal de 0.200 mm Inspección final de calibre: Medir con láser. Calibrar en mm con nominal de 0.203 mm (0.008 pulg) Embobinar en carretes de 65 hilos (dado de 130 barrenos) ó 59 |  |  | Teñir en línea con velocidades para trenes 1, 2 y 3: 260 rpm. Carretes para teñir: 6 carretes de 65 hilos ó 7 carretes de 59 hilos. Utilizar fórmula de teñido de acuerdo a la AV. 149. Embobinado en mazo normal (AL-60)., | Forrar sólo con funda de polietileno de 7.5 a 7.8 cm., | Usar embobinadoras nacionales como primera opción, embobinadoras italianas como segunda opción., 5.5, 10. Polea de entrada en H, polea de salida en V., 1 hr, 4, Crellin Natural,
Oral-B Laboratories | 170 |  | 0.178 mm (0.007 pulg) | Azul Indicator | Nylon 6.12 | Fabricar con resinas DuPont (Zytel FG 158), | .60880499 | 1 1/8 pulg | Silicón americano 18 ml por 19 lts de agua, DESPUÉS DEL TEMPLADO Y PEINADO (ANTES DE LUBRICAR), DEJAR SECAR EL MATERIAL MÍNIMO 12 HORAS. YA SECO, LUBRICAR. Cada mazo se sumergirá dentro de la solución de lubricante durante 3 min. Después peinar el materi | T | PMM 7962 | 2016-02-02 | TOLERANCIA CALIBRE PROMEDIO: +/- 0.00021 PULGCALIBRACION EN MICROMETRO CTES DE 50 HILOS /FORRO SOLO FUNDA |  |  |  |  | Bastón 3 mm - 5 mm, Espejo 50 cm, | Dado de 130 ó 177 barrenos, 25 mallas de 100 mesh, | Inspección en proceso de calibre: Medir con micrómetro. Calibrar en mm con nominal de 0.175 mm Inspección final de calibre: Medir con láser. Calibrar en mm con nominal de 0.178 mm (0.007 pulg) Embobinar en carretes de 65 hilos (dado de 130 barrenos) ó de |  |  | Teñir en línea con velocidades para trenes 1, 2 y 3: 260 rpm. Carretes para teñir: 7 carretes de 65 hilos ó 8 carretes de 59 hilos. Utilizar fórmula de teñido de acuerdo a la AV. 149. Embobinado en mazo normal (AL-60)., | Forrar sólo con funda de polietileno de 7.5 a 7.8 cm., | Usar embobinadoras nacionales como primera opción, embobinadoras italianas como segunda opción., 5.5, 10. Polea de entrada en H, polea de salida en V., 51 min, 4, Crellin Natural,
Oral-B Laboratories | 85 |  | 0.152 mm (0.006 pulg) | Azul Indicator | Nylon 6.12 | Fabricar con resinas DuPont (Zytel FG 158), | .60880501 | 1 7/64 pulg | Silicón americano 15 ml por 19 lts de agua, DESPUÉS DEL TEMPLADO Y PEINADO (ANTES DE LUBRICAR), DEJAR SECAR EL MATERIAL MÍNIMO 12 HORAS. YA SECO, LUBRICAR. Cada mazo se sumergirá dentro de la solución de lubricante durante 3 min. Después peinar el materi | T | PMM 7962 | 2016-02-02 | TOLERANCIA CALIBRE PROMEDIO: +/- 0.00018 PULG. CALIBRACION EN MICROMETRO CTES DE 50 HILOS /FORRO SOLO FUNDA |  |  |  |  | Bastón 3 mm - 5 mm, Espejo 50 cm, | Dado de 215 barrenos, 25 mallas de 100 mesh, | Inspección en proceso de calibre: Medir con micrómetro. Calibrar en mm con nominal de 0.149 mm Inspección final de calibre: Medir con láser. Calibrar en mm con nominal de 0.152 mm (0.006 pulg) Embobinar en carretes de 71 y 72 hilos para teñir. No desembob |  |  | Teñir en línea con velocidades para trenes 1, 2 y 3: 260 rpm. Utilizar fórmula de teñido de acuerdo a la AV. 149. Carretes para teñir: 9 carretes de 71 y 72 hilos., | Forrar sólo con funda de polietileno de 7.5 a 7.8 cm., | Embobinadoras italianas, 5.5, 10. Polea de entrada en H, polea de salida en V., 1 hr, 4, Crellin Natural,
Oral-B Laboratories | 170 |  | 0.203 mm (0.008 pulg) | Azul 367 | Nylon 6.12 |  | .97400713 | 34 mm | Silicón americano 28 ml por 19 lts de agua, | (F) | PMM 7962 | 2016-02-02 | - |  |  |  |  | Bastón 3 mm - 5 mm, Espejo 50 cm, | Dado de 177 barrenos, 25 mallas de 100 mesh, | Pasar los filamentos por todos los rodillos del 3er. tren. Medir calibre con equipo láser directo (sin ajuste)., | Vapor, 90°C / 2hrs, |  |  | Forrar sólo con funda de polietileno de 7.5 a 7.8 cm.,
Oral-B Laboratories | 85 |  | 0.152 mm (0.006 pulg) | Azul 399 | Nylon 6.12 |  | .99396504 | 34 mm | Silicón americano 20 ml. por 19 lts. de agua, | (F) | PMM 7962 | 2016-02-02 | TOLERANCIA CALIBRE PROMEDIO: +/- 0.00018 PULG., FORRO SOLO FUNDA 7.6 A 7.8 CM, DIAM MAZO 50+/-2MM, EN CAJAS DE 10 LBS |  |  |  |  | Bastón 3 mm - 5 mm, Espejo 50 cm, | Dado de 215 barrenos, 25 mallas de 100 mesh, | Pasar los filamentos por todos los rodillos del 3er. tren Inspección en proceso de calibre: Medir con micrómetro. Calibrar en mm con nominal de 0.149 mm Inspección final de calibre: Medir con láser. Calibrar en mm con nominal de 0.152 mm (0.006 pulg), | Vapor, mínimo 90°C / 120 min +/- 10 min, |  |  | Forrar sólo con funda de polietileno de 7.5 a 7.8 cm.,
Oral-B Laboratories | 85 |  | 0.178 mm (0.007 pulg) | Azul 976 | Nylon 6.12 |  | .99761613 | 32 mm | Silicón americano 25 ml por 19 lts de agua, | T | PMM 7962 | 2016-02-02 | TOLERANCIA CALIBRE PROMEDIO: +/- 0.00021 PULG CALIBRACION EN MICROMETRO, FORRO SOLO FUNDA P.E. 7.6 A 7.8 CM., DIAMETRO DE MAZO 50 +/- 2 MM EN CAJAS DE 10 LBS. |  |  |  |  | Bastón 3 mm - 5 mm, Espejo 50 cm, | Dado de 130 ó 177 barrenos, 25 mallas de 100 mesh, | Avisar al departamento de Aseguramiento de Calidad cuando se esté fabricando. Inspección en proceso de calibre: Medir con micrómetro. Calibrar en mm con nominal de 0.175 mm Inspección final de calibre: Medir con láser. Calibrar en mm con nominal de 0.178 | Vapor, mínimo 90°C / 120 min +/- 10 min, |  |  | Forrar sólo con funda de polietileno de 7.5 a 7.8 cm.,
Procter & Gamble do Brasil S.A. | 225 | 200 | 0.203 mm (0.008 pulg) | Azul Indicator | Nylon 6.12 | Fabricar con resinas DuPont (Zytel FG 158), | .95873288 | 34 mm | Lubán 90%, DESPUÉS DEL TEMPLADO Y PEINADO (ANTES DE LUBRICAR), DEJAR SECAR EL MATERIAL MÍNIMO 12 HORAS. YA SECO, LUBRICAR. Cada mazo se sumergirá dentro de la solución de lubricante durante 3 min. Después peinar el material como es acostumbrado., | T | PMM 7957 | 2016-02-11 | TOL. EN LARGO DE CORTE -0.2 MM+0.5 MM |  |  |  |  | Bastón 3 mm - 5 mm, Espejo 50 cm, | Dado de 130 ó 177 barrenos, 25 mallas de 100 mesh, | Inspección en proceso de calibre: Medir con micrómetro. Calibrar en mm con nominal de 0.200 mm Inspección final de calibre: Medir con láser. Calibrar en mm con nominal de 0.203 mm (0.008 pulg) Embobinar en carretes de 65 hilos (dado de 130 barrenos) ó 59 |  |  | Teñir en línea con velocidades para trenes 1, 2 y 3: 260 rpm. Carretes para teñir: 6 carretes de 65 hilos ó 7 carretes de 59 hilos. Utilizar fórmula de teñido de acuerdo a la AV. 149., | Forrar con funda de polietileno y papel kraft blanco, | Usar embobinadoras nacionales como primera opción, embobinadoras italianas como segunda opción., 5.5, 10. Polea de entrada en H, polea de salida en V., 1 hr, 4, Crellin Natural,
Procter & Gamble International Operations, S.A. | 64 | 100 | 0.076 mm (0.003 pulg) | Natural | Nylon 6.12 | Usar resina Vestamid D16 como primera opción, | .69860403 | Carrete 100 Hilos | Templar en línea a 200ºC y una velocidad del ventilador de 786 RPM, Silicón 365 50 ml por 1 litro de agua, 18 rpm, | T | PMM 7958 | 2016-02-11 | CARRETES DE 100 HILOS Dado no. 205 de 600 barrenos como primera opción, 40 mallas de 100 mesh,Embobinadoras italianas, Sin planchador, 3.5, 10. Polea de entrada, polea en balancín y polea de entrada de repartidor en H, polea de salida de repartidor en V., 3 hrs 25 min, 1.9, 8 +/- 0.8 Kg, 100, Crellin Natural, |  |  |  |  | Bastón 6 mm, Espejo 64 cm, | Dado no. 205 de 600 barrenos como primera opción, 40 mallas de 100 mesh, | Inspección en proceso de calibre: Medir con micrómetro. Calibrar en mm con nominal de 0.072 mm Inspección final de calibre: Medir con láser. Calibrar en mm con nominal de 0.076 mm (0.003 pulg) Conservar una muestra del mechón de hilos tomada al inicio y a |  |  |  |  | Embobinadoras italianas, Sin planchador, 3.5, 10. Polea de entrada, polea en balancín y polea de entrada de repartidor en H, polea de salida de repartidor en V., 3 hrs 25 min, 1.9, 8 +/- 0.8 Kg, 100, Crellin Natural,
Procter & Gamble International Operations, S.A. | 25 | 0 | 0.178 mm (0.007 pulg) | Azul Indicator | Nylon 6.12 | Fabricar con resinas DuPont (Zytel FG 158), | .69860422 | 31.8 mm | Silicón americano 18 ml por 19 lts de agua, DESPUÉS DEL TEMPLADO Y PEINADO (ANTES DE LUBRICAR), DEJAR SECAR EL MATERIAL MÍNIMO 12 HORAS. YA SECO, LUBRICAR. Cada mazo se sumergirá dentro de la solución de lubricante durante 3 min. Después peinar el materi | T | PMM 7958 | 2016-02-11 | CAJAS DE 18 KGS. Dado de 130 ó 177 barrenos, 25 mallas de 100 mesh, |  |  |  |  | Bastón 3 mm - 5 mm, Espejo 50 cm, | Dado de 130 ó 177 barrenos, 25 mallas de 100 mesh, | Inspección en proceso de calibre: Medir con micrómetro. Calibrar en mm con nominal de 0.175 mm Inspección final de calibre: Medir con láser. Calibrar en mm con nominal de 0.178 mm (0.007 pulg) Embobinar en carretes de 65 hilos (dado de 130 barrenos) ó de |  |  | Teñir con ácido cítrico, utilizar fórmula de teñido de acuerdo a la AV. 149. Teñir en línea con velocidades para trenes 1, 2 y 3: 260 rpm. Carretes para teñir: 7 carretes de 65 hilos ó 8 carretes de 59 hilos., | Forrar sólo con funda de polietileno de 7.5 a 7.8 cm., | Usar embobinadoras nacionales como primera opción, embobinadoras italianas como segunda opción., 5.5, 10. Polea de entrada en H, polea de salida en V., 51 min, 4, Crellin Natural,
Tess Oral Health | 181.6 | 210 | 0.178 mm (0.007 pulg) | Blanco 945 | Nylon 6.12 |  | E0242001 | 33 mm | Silicón americano 25 ml por 19 lts de agua, Utilizar 2 hornos de temple en línea: 1 entre el primer y segundo tren, 1 entre el tercer tren y estiradora chica. Templar a 200°C y una velocidad del ventilador de 729 RPM., Utilizar lubricadora en línea con ag | T | PMM 7956 | 2016-02-18 | Dado de 110 barrenos, 25 mallas de 100 mesh, |  |  |  |  | Bastón 3 mm - 5 mm, Espejo 50 cm, | Dado de 110 barrenos, 25 mallas de 100 mesh, |  | Vapor, mínimo 90°C / 120 min +/- 10 min, |  |  | Forrar sólo con funda de polietileno de 7.5 a 7.8 cm.,
Tess Oral Health | 68.1 | 85 | 0.178 mm (0.007 pulg) | Azul 972 | Nylon 6.12 |  | E0242008 | 33 mm | Silicón americano 25 ml por 19 lts de agua, Utilizar 2 hornos de temple en línea: 1 entre el primer y segundo tren, 1 entre el tercer tren y estiradora chica. Templar a 200°C y una velocidad del ventilador de 729 RPM., Utilizar lubricadora en línea con ag | T | PMM 7956 | 2016-02-18 | Dado de 110 barrenos, 25 mallas de 100 mesh, |  |  |  |  | Bastón 3 mm - 5 mm, Espejo 50 cm, | Dado de 110 barrenos, 25 mallas de 100 mesh, |  | Vapor, mínimo 90°C / 120 min +/- 10 min, |  |  | Forrar sólo con funda de polietileno de 7.5 a 7.8 cm.,
Tess Oral Health | 68.1 | 85 | 0.178 mm (0.007 pulg) | Rosa 338 | Nylon 6.12 |  | E0242016 | 33 mm | Silicón americano 25 ml por 19 lts de agua, Utilizar 2 hornos de temple en línea: 1 entre el primer y segundo tren, 1 entre el tercer tren y estiradora chica. Templar a 200°C y una velocidad del ventilador de 729 RPM., Utilizar lubricadora en línea con ag | T | PMM 7956 | 2016-02-18 | Dado de 110 barrenos, 25 mallas de 100 mesh, |  |  |  |  | Bastón 3 mm - 5 mm, Espejo 50 cm, | Dado de 110 barrenos, 25 mallas de 100 mesh, |  | Vapor, mínimo 90°C / 120 min +/- 10 min, |  |  | Forrar sólo con funda de polietileno de 7.5 a 7.8 cm.,
Tess Oral Health | 22.7 | 30 | 0.102 mm (0.004 pulg) | Blanco 945 | Nylon 6.12 |  | E0242017 | 33 mm | Silicón americano 15 ml por 19 lts de agua, 1. Sumergir los mazos durante 3 minutos en la tina con lubricante. 2. Separar el mazo en 2 partes para peinarlo y peinar cada parte con el peine de diente fino. 3. Juntar las 2 partes y peinar para emparejar el | (F) | PMM 7956 | 2016-02-18 | Mazo chico de aluminio,Dado de 300 barrenos, 30 mallas de 100 mesh, |  |  |  | Mazo chico de aluminio, | Bastón 3 mm - 5 mm, Espejo 50 cm, | Dado de 300 barrenos, 30 mallas de 100 mesh, | Pasar los filamentos por todos los rodillos del 3er. tren, | Vapor, mínimo 90°C / 120 min +/- 10 min, |  |  | Forrar sólo con funda de polietileno de 7.5 a 7.8 cm.,
Armadora de Secadores, S. A. | 50 | 60 | 0.012 pulg | Azul 839 | Nylon 6 |  | N0004014 | 2 pulg | Lubán 100%, | T | PMM 7963 | 2016-02-19 | Dado de 60 barrenos, 25 mallas de 100 mesh, | [5 empty] | Dado de 60 barrenos, 25 mallas de 100 mesh, |  | Agua, mínimo 90°C / 120 min +/- 10 min, | 80°C +/- 5°C / 3hrs, |  | Forrar con funda de polietileno y papel kraft café,
Armadora de Secadores, S. A. | 50 | 60 | 0.012 pulg | Verde 441 | Nylon 6 |  | N0004033 | 2 pulg | Lubán 100%, | T | PMM 7963 | 2016-02-19 | Dado de 60 barrenos, 25 mallas de 100 mesh, | [5 empty] | Dado de 60 barrenos, 25 mallas de 100 mesh, |  | Agua, mínimo 90°C / 120 min +/- 10 min, | 80°C +/- 5°C / 3hrs, |  | Forrar con funda de polietileno y papel kraft café,
Armadora de Secadores, S. A. | 50 | 60 | 0.012 pulg | Amarillo 956 | Nylon 6 | Cambia con templado. El tono se pone más gris con el temple., | N0004031 | 2 pulg | Lubán 100%, | T | PMM 7963 | 2016-02-19 | Dado de 60 barrenos, 25 mallas de 100 mesh, | [5 empty] | Dado de 60 barrenos, 25 mallas de 100 mesh, |  | Agua, mínimo 90°C / 120 min +/- 10 min, | 80°C +/- 5°C / 3hrs, |  | Forrar con funda de polietileno y papel kraft café,
Armadora de Secadores, S. A. | 50 | 60 | 0.012 pulg | Rosa 164 | Nylon 6 |  | N0004038 | 2 pulg |  |  | PMM 7963 | 2016-02-19 | Dado de 60 barrenos, 25 mallas de 100 mesh,
Armadora de Secadores, S. A. | 50 | 60 | 0.017 pulg | Café 937 | Nylon 6 |  | N0004041 | 2 pulg |  |  | PMM 7963 | 2016-02-19 | Dado de 30 barrenos, 25 mallas de 100 mesh,
Armadora de Secadores, S. A. | 50 | 60 | 0.017 pulg | Oro 261 | Nylon 6 |  | N0004039 | 2 pulg |  |  | PMM 7963 | 2016-02-19 | Dado de 30 barrenos, 25 mallas de 100 mesh,
Armadora de Secadores, S. A. | 50 | 60 | 0.017 pulg | Azul 962 | Nylon 6 |  | N0004042 | 2 pulg |  |  | PMM 7963 | 2016-02-19 | Dado de 30 barrenos, 25 mallas de 100 mesh,
Armadora de Secadores, S. A. | 50 | 60 | 0.017 pulg | Verde 441 | Nylon 6 |  | N0004034 | 2 pulg | Lubán 100%, | S | PMM 7963 | 2016-02-19 | Dado de 30 barrenos, 25 mallas de 100 mesh, | [5 empty] | Dado de 30 barrenos, 25 mallas de 100 mesh, |  | Agua, mínimo 90°C / 120 min +/- 10 min, | 80°C +/- 5°C / 3hrs, |  | Forrar con funda de polietileno y papel kraft café,
Armadora de Secadores, S. A. | 50 |  | 0.017 pulg | Naranja Flúor Opaco 931 + Blanco 945 | Nylon 6 |  | N0004040 | 2 pulg |  |  | PMM 7963 | 2016-02-19 | Dado de 30 barrenos, 25 mallas de 100 mesh,
Armadora de Secadores, S. A. | 50 | 30 | 0.017 pulg | Blanco 945 | Nylon 6 |  | N0004040 B | 2 pulg |  |  | PMM 7963 | 2016-02-19 | Dado de 30 barrenos, 25 mallas de 100 mesh,
Armadora de Secadores, S. A. | 50 | 30 | 0.017 pulg | Naranja Flúor Opaco 931 | Nylon 6 |  | N0004040 A | 2 pulg |  |  | PMM 7963 | 2016-02-19 | Dado de 30 barrenos, 25 mallas de 100 mesh,
Industrial Brush Co. Inc. | 227 | 230 | 0.013 pulg | Amarillo 268 | Nylon 6.6 AS | Irgastat (200 g / kg de resina), | E0035066 | Mazo | Lubán 75%, | S | PMM 7965 | 2016-02-19 | AS Irgastat (200 g / kg de resina),Dado de 50 barrenos, 10 mallas de 100 mesh, |  |  | Irgastat (200 g / kg de resina), |  |  | Dado de 50 barrenos, 10 mallas de 100 mesh, |  | Agua, mínimo 90°C / 120 min +/- 10 min, | 100°C 3 hrs, |  | Utilizar sólo funda de polietileno.,
Industrial Brush Co. Inc. | 136.2 | 165 | 0.015 pulg | Natural | Nylon 6.6 |  | E0035065 | Mazo | Lubán 75%, | S | PMM 7965 | 2016-02-19 | Dado de 30 barrenos, 10 mallas de 100 mesh,DESHIDRATAR MAZO 110°C 3 HRS, EMPACAR EN CAJAS DE 173 CM, PESO BRUTO DE CADA CAJA NO MAYOR A 55 LBS. | [5 empty] | Dado de 30 barrenos, 10 mallas de 100 mesh, |  | Agua, mínimo 90°C / 120 min +/- 10 min, | 110 - 120°C / 3hrs, |  | Utilizar sólo funda de polietileno.,
Torres Olivas Antonio Arquímedes | 150 | 175 | 0.020 pulg | Azul 955 | Nylon 6.6 |  | N0536001 | 2 1/4 pulg | Lubán 100%, | S | PMM 7967 | 2016-02-19 | Dado de 20 barrenos, 10 mallas de 100 mesh, | [5 empty] | Dado de 20 barrenos, 10 mallas de 100 mesh, |  | Agua, mínimo 90°C / 120 min +/- 10 min, | 125°C +/- 5°C / 3hrs, |  | Forrar con funda de polietileno y papel kraft café,
Torres Olivas Antonio Arquímedes | 150 | 175 | 0.016 pulg | Verde 651 | Nylon 6.6 |  | N0536004 | 2 1/4 pulg | Lubán 100%, | S | PMM 7967 | 2016-02-19 | Dado de 30 barrenos, 10 mallas de 100 mesh, | [5 empty] | Dado de 30 barrenos, 10 mallas de 100 mesh, |  | Agua, mínimo 90°C / 120 min +/- 10 min, | 125°C +/- 5°C / 3hrs, |  | Forrar con funda de polietileno y papel kraft café,
E. & O. Mari Inc. | 22.7 | 30 | 0.040 pulg | Natural | Nylon 6.12 S - B | Usar resina Vestamid D16 como primera opción, | E01830017 | 48 pulg | Lubán 100%, | S | PMM 7966 | 2016-02-19 | Dado 4 x 0.124" como primera opción, 25 mallas de 100 mesh,, TINA DE DOBLE VIAJE, (UN SOLO VIAJE), FABRICAR Mazo pequeño de aluminio,DELGADOS, AUTOCLAVE 135° C X 10 MIN, MARCAR MAZOS COMO "N 6.12-SB", MAZO PEQUEÑO DE ALUMINIO, OVALIDAD MAXIMA 0.003"Mazos delgados. Numerar mazos desde extrusión. Inspeccionar que el calibre a lo largo de los filamentos cumpla la tolerancia. Realizar ensayos de tensión cada 5 mazos (probar un hilo de la parte de adentro y un hilo de la parte de afuera). Fuerza de ruptu |  |  |  | Mazo pequeño de aluminio, | Bastón 7 cm, Espejo 35 cm, Utilizar agua caliente en la tina de doble viaje, los filamentos sólo deben dar un viaje (por arriba)., | Dado 4 x 0.124" como primera opción, 25 mallas de 100 mesh, | Mazos delgados. Numerar mazos desde extrusión. Inspeccionar que el calibre a lo largo de los filamentos cumpla la tolerancia. Realizar ensayos de tensión cada 5 mazos (probar un hilo de la parte de adentro y un hilo de la parte de afuera). Fuerza de ruptu | Autoclave, 135ºC /10 min, | 80°C / 60min, |  | Forrar con funda de polietileno y papel kraft blanco,
Schaefer Brush Manufacturing, LLC | 227 | 250 | 0.014 pulg | Azul 838 | Nylon 6.12 R | Nylon 6.12 R Azul, | RMM0489 | 55 pulg | Silicón americano 50%, | T | PMM 7960 | 2016-02-23 | Dado de 40 barrenos, 25 mallas de 100 mesh, | [5 empty] | Dado de 40 barrenos, 25 mallas de 100 mesh, |  | Vapor, mínimo 90°C / 120 min +/- 10 min, |  |  | Forrar con funda de polietileno y papel kraft blanco. Utilizar funda americana P-BLEND de polietileno de 7.5 a 7.8 cm. Verificar que la funda no se encuentre floja con respecto al diámetro del mazo.,
Schaefer Brush Manufacturing, LLC | 22.7 | 30 | 0.012 pulg | Negro 921 | Nylon 6.6 |  | RMM073 | 52 pulg | Silicón americano 50%, | (F) | PMM 7960 | 2016-02-23 | RIZ. 6-O AMP. 0.026" ENG. 75 DIENTES, EN MAZO DE FIERRODado de 60 barrenos, 10 mallas de 100 mesh, | 6, 0.026 pulg, SERIE A75, | Rizado |  | Mazo de fierro, |  | Dado de 60 barrenos, 10 mallas de 100 mesh, | Pasar los filamentos por todos los rodillos del 3er. tren., | Agua, Máx. 10°C, | 125°C +/- 5°C / 2hrs, |  | Forrar con funda de polietileno y papel kraft café. Utilizar funda americana P-BLEND de polietileno de 7.5 a 7.8 cm. Verificar que la funda no se encuentre floja con respecto al diámetro del mazo.,
Schaefer Brush Manufacturing, LLC | 45.4 | 60 | 0.020 pulg | Negro 921 | Nylon 6.6 |  | RMM078 | 52 pulg | Silicón americano 50%, | (F) | PMM 7960 | 2016-02-23 | RIZ. 7-O AMP. 0.030" ENG. 75 DIENTES, EN MAZO DE FIERRODado de 20 barrenos, 10 mallas de 100 mesh, | 7, 0.030 pulg, SERIE A75, | Rizado |  | Mazo de fierro, |  | Dado de 20 barrenos, 10 mallas de 100 mesh, | Pasar los filamentos por todos los rodillos del 3er. tren, | Agua, Máx. 10°C, | 125°C +/- 5°C / 2hrs, |  | Forrar con funda de polietileno y papel kraft café. Utilizar funda americana P-BLEND de polietileno de 7.5 a 7.8 cm. Verificar que la funda no se encuentre floja con respecto al diámetro del mazo.,
Oral-B Laboratories | 56.8 | 75 | 0.2159 mm (0.0085 pulg) | Blanco 945 | Nylon 6.12 | Usar resina Vestamid D16 como primera opción, Grilon XE 3938 como segunda opción, | .92070781 | Carrete 35 Hilos | Lubricar en línea, Templar en línea a 180ºC y una velocidad del ventilador de 729 RPM. Separar filamentos de uno en uno en el horno de temple en línea., Silicón 365 42.5 ml por 1 litro de agua, 9 rpm, | T | PMM 7964 | 2016-02-23 | CTES DE 7.1 KG C/U, CON HORNO DE TEMPLE EN LINEA 180°C 729 RPM, LUBRICACION EN LINEA 9 RPM,Embobinadoras italianas, 7 mechones de 5 hilos, 7 mm, 3.8, 2. Polea de entrada ranurada, polea en balancín ranurada, rodillo ranurado., 1 hr 37 min, 6.2, 7.10 - 7.35 kg, 23, H&K Negro Alemán, |  |  |  |  | Bastón 6 mm, Espejo 50 cm. Usar bastón normal con 6 barras, no usar bastón ancho., | 15 mallas de 100 mesh, | [5 empty] | Embobinadoras italianas, 7 mechones de 5 hilos, 7 mm, 3.8, 2. Polea de entrada ranurada, polea en balancín ranurada, rodillo ranurado., 1 hr 37 min, 6.2, 7.10 - 7.35 kg, 23, H&K Negro Alemán,
Oral-B Laboratories | 48 | 70 | 0.2159 mm (0.0085 pulg) | Blanco 945 | Nylon 6.12 | Usar resina Vestamid D16 como primera opción, Grilon XE 3938 como segunda opción, | .92070777 | Carrete 30 Hilos | Lubricar en línea, Templar en línea a 180ºC y una velocidad del ventilador de 729 RPM. Separar filamentos de uno en uno en el horno de temple en línea., Silicón 365 42.5 ml por 1 litro de agua, 9 rpm, | T | PMM 7964 | 2016-02-23 | CTES DE 6.0 KG C/U, CON HORNO DE TEMPLE EN LINEA 180°C 729 RPM, LUBRICACION EN LINEA 9 RPM, Embobinadoras italianas, 5 mechones de 6 hilos, 7 mm, 3.8, 2. Polea de entrada ranurada, polea en balancín ranurada, rodillo ranurado., 1 hr 35 min, 6.3, 6.00 -6.25 kg, 23, H&K Negro Alemán, |  |  |  |  | Bastón 6 mm, Espejo 50 cm. Usar bastón normal con 6 barras, no usar bastón ancho., | 15 mallas de 100 mesh, | [5 empty] | Embobinadoras italianas, 5 mechones de 6 hilos, 7 mm, 3.8, 2. Polea de entrada ranurada, polea en balancín ranurada, rodillo ranurado., 1 hr 35 min, 6.3, 6.00 -6.25 kg, 23, H&K Negro Alemán,
Oral-B Laboratories | 20.4 | 35 | 0.2159 mm (0.0085 pulg) | Blanco 945 | Nylon 6.12 | Usar resina Vestamid D16 como primera opción, Grilon XE 3938 como segunda opción, | .92070701 | Carrete 25 Hilos | Lubricar en línea, Templar en línea a 180ºC y una velocidad del ventilador de 729 RPM. Separar filamentos de uno en uno en el horno de temple en línea., Silicón 365 42.5 ml por 1 litro de agua, 9 rpm, | T | PMM 7964 | 2016-02-23 | CTES DE 5.1 KG C/U, CON HORNO DE TEMPLE EN LINEA 180°C 729 RPM, LUBRICACION EN LINEA 9 RPM, Embobinadoras italianas, 5 mechones, 6 mm, 3.8, 2. Polea de entrada ranurada, polea en balancín ranurada, rodillo ranurado., 1 hr 37 min, 5.5, 5.10 - 5.35 kg, 27, H&K Negro Alemán, |  |  |  |  | Bastón 6 mm, Espejo 50 cm. Usar bastón normal con 6 barras, no usar bastón ancho., | 15 mallas de 100 mesh, | [5 empty] | Embobinadoras italianas, 5 mechones, 6 mm, 3.8, 2. Polea de entrada ranurada, polea en balancín ranurada, rodillo ranurado., 1 hr 37 min, 5.5, 5.10 - 5.35 kg, 27, H&K Negro Alemán,
Oral-B Laboratories | 64.8 | 85 | 0.2159 mm (0.0085 pulg) | Blanco 945 | Nylon 6.12 | Usar resina Vestamid D16 como primera opción, Grilon XE 3938 como segunda opción, | .92070776 | Carrete 27 Hilos | Lubricar en línea, Templar en línea a 180ºC y una velocidad del ventilador de 729 RPM. Separar filamentos de uno en uno en el horno de temple en línea., Silicón 365 42.5 ml por 1 litro de agua, 9 rpm, | T | PMM 7964 | 2016-02-23 | CTES DE 5.4 KG C/U, CON HORNO DE TEMPLE EN LINEA 180°C 729 RPM, LUBRICACION EN LINEA 9 RPM, Embobinadoras italianas, 5 mechones, 6 mm, 3.8, 2. Polea de entrada ranurada, polea en balancín ranurada, rodillo ranurado., 1 hr 35 min, 5.8, 5.40 - 5.65 kg, 27, H&K Negro Alemán, |  |  |  |  | Bastón 6 mm, Espejo 50 cm. Usar bastón normal con 6 barras, no usar bastón ancho., | 15 mallas de 100 mesh, | [5 empty] | Embobinadoras italianas, 5 mechones, 6 mm, 3.8, 2. Polea de entrada ranurada, polea en balancín ranurada, rodillo ranurado., 1 hr 35 min, 5.8, 5.40 - 5.65 kg, 27, H&K Negro Alemán,
Oral-B Laboratories | 113.6 | 170 | 0.2159 mm (0.0085 pulg) | Verde 351 | Nylon 6.12 | Usar resina Vestamid D16 como primera opción, Grilon XE 3938 como segunda opción, | .92003704 | Carrete 35 Hilos | Lubricar en línea, Templar en línea a 180ºC y una velocidad del ventilador de 729 RPM. Separar filamentos de uno en uno en el horno de temple en línea., Silicón 365 42.5 ml por 1 litro de agua, 9 rpm, | T | PMM 7964 | 2016-02-23 | CTES DE 7.1 KG C/U, CON HORNO DE TEMPLE EN LINEA 180°C 729 RPM, LUBRICACION EN LINEA 9 RPM, Embobinadoras italianas, 7 mechones de 5 hilos, 7 mm, 3.8, 2. Polea de entrada ranurada, polea en balancín ranurada, rodillo ranurado., 1 hr 37 min, 6.1, 7.10 - 7.35 kg, 23, H&K Negro Alemán, |  |  |  |  | Bastón 6 mm, Espejo 50 cm. Usar bastón normal con 6 barras, no usar bastón ancho., | 15 mallas de 100 mesh, | [5 empty] | Embobinadoras italianas, 7 mechones de 5 hilos, 7 mm, 3.8, 2. Polea de entrada ranurada, polea en balancín ranurada, rodillo ranurado., 1 hr 37 min, 6.1, 7.10 - 7.35 kg, 23, H&K Negro Alemán,
Oral-B Laboratories | 48 | 75 | 0.2159 mm (0.0085 pulg) | Verde 351 | Nylon 6.12 | Usar resina Vestamid D16 como primera opción, Grilon XE 3938 como segunda opción, | .92070782 | Carrete 30 Hilos | Lubricar en línea, Templar en línea a 180ºC y una velocidad del ventilador de 729 RPM. Separar filamentos de uno en uno en el horno de temple en línea., Silicón 365 42.5 ml por 1 litro de agua, 9 rpm, | T | PMM 7964 | 2016-02-23 | CTES DE 6.0 KG C/U, CON HORNO DE TEMPLE EN LINEA 180°C 729 RPM, LUBRICACION EN LINEA 9 RPM,Embobinadoras italianas, 6 mechones, 7 mm, 3.8, 2. Polea de entrada ranurada, polea en balancín ranurada, rodillo ranurado., 1 hr 35 min, Embobinadora 6: 6 Embobinadora 1: 6.1, 6.00 -6.25 kg, 23, H&K Negro Alemán, |  |  |  |  | Bastón 6 mm, Espejo 50 cm. Usar bastón normal con 6 barras, no usar bastón ancho., | 15 mallas de 100 mesh, | [5 empty] | Embobinadoras italianas, 6 mechones, 7 mm, 3.8, 2. Polea de entrada ranurada, polea en balancín ranurada, rodillo ranurado., 1 hr 35 min, Embobinadora 6: 6 Embobinadora 1: 6.1, 6.00 -6.25 kg, 23, H&K Negro Alemán,
Oral-B Laboratories | 249.6 | 325 | 0.1778 mm (0.007 pulg) | Azul 352 | Nylon 6.12 | Usar resina Vestamid D16 como primera opción, Grilon XE 3938 como segunda opción, | .92003722 | Carrete 35 Hilos | Lubricar en línea, Templar en línea a 180ºC y una velocidad del ventilador de 729 RPM. Separar filamentos de uno en uno en el horno de temple en línea., Silicón 365 42.5 ml por 1 litro de agua, 9 rpm, | T | PMM 7964 | 2016-02-23 | CTES DE 4.8 KG C/U, CON HORNO DE TEMPLE EN LINEA 180°C 729 RPM, LUBRICACION EN LINEA 9 RPM, Embobinadoras italianas, 7 mechones de 5 hilos, 6 mm, 3.8, 2. Polea de entrada ranurada, polea en balancín ranurada, rodillo ranurado., 1 hr 37 min, 5, 4.80 - 5.05 kg, 27, H&K Negro Alemán, |  |  |  |  | Bastón 6 mm, Espejo 50 cm. Usar bastón normal con 6 barras, no usar bastón ancho., | 15 mallas de 100 mesh, | [5 empty] | Embobinadoras italianas, 7 mechones de 5 hilos, 6 mm, 3.8, 2. Polea de entrada ranurada, polea en balancín ranurada, rodillo ranurado., 1 hr 37 min, 5, 4.80 - 5.05 kg, 27, H&K Negro Alemán,
Oral-B Laboratories | 44 | 75 | 0.1778 mm (0.007 pulg) | Azul 352 | Nylon 6.12 | Usar resina Vestamid D16 como primera opción, Grilon XE 3938 como segunda opción, | .92003873 | Carrete 40 Hilos | Lubricar en línea, Templar en línea a 180ºC y una velocidad del ventilador de 729 RPM. Separar filamentos de uno en uno en el horno de temple en línea., Silicón 365 42.5 ml por 1 litro de agua, 9 rpm, | T | PMM 7964 | 2016-02-23 | CTES DE 5.5 KG C/U, CON HORNO DE TEMPLE EN LINEA 180°C 729 RPM, LUBRICACION EN LINEA 9 RPM, Embobinadoras italianas, 8 mechones de 5 hilos, 7 mm, 3.8, 2. Polea de entrada ranurada, polea en balancín ranurada, rodillo ranurado., 1 hr 36 min, 6.4, 5.5 - 5.75 kg, 23, H&K Negro Alemán, |  |  |  |  | Bastón 6 mm, Espejo 50 cm. Usar bastón normal con 6 barras, no usar bastón ancho., | 15 mallas de 100 mesh, | [5 empty] | Embobinadoras italianas, 8 mechones de 5 hilos, 7 mm, 3.8, 2. Polea de entrada ranurada, polea en balancín ranurada, rodillo ranurado., 1 hr 36 min, 6.4, 5.5 - 5.75 kg, 23, H&K Negro Alemán,
P&G Manufacturing Ireland Ltd. | 500 | 0 | 0.006 pulg rizado + 0.006 pulg sunshine | Azul Indicator | Nylon 6.12 |  | -98901046 C | 27 mm | Lubán 50%, DESPUÉS DEL TEMPLADO Y PEINADO (ANTES DE LUBRICAR), DEJAR SECAR EL MATERIAL MÍNIMO 12 HORAS. YA SECO, LUBRICAR. Cada mazo se sumergirá dentro de la solución de lubricante durante 3 min. Después peinar el material como es acostumbrado., | T | PMM 7959 | 2016-02-25 | RIZ 20-O AMP. 0.011" FAB EN CTES CON MECHONES DE 10 HILOS, MEZCLAR COL. CAL. 0.006" LISO,TEMPLAR 60 MIN EN AGUA, DESMONTAR CON CHARRASCA, TEÑIDO POR INMERSION ENGRANES B200 SUNSHINE ALTURA DE ESPEJO 3 MM DIAM. MAZO 50+/-2MM |  | Mezcla Rizado y Sunshine |  |  | Bastón 3 mm - 5 mm, Espejo 50 cm, |  | Se ajustará el calibre antes de rizar, debe ser 0.1544 mm. Utilizar madejera con contador de vueltas y timer., | Agua, 90ºC / 1hr, | Después del lubricado, cuando el material esté seco y antes de hornear, mandar un mechón de los mazos mitad y último de CADA LOTE a Laboratorio para prueba de contenido de humedad. Especificación de humedad antes de hornear: menor o igual a 3%. Si el res | Teñir por inmersión. Utilizar fórmula de teñido de acuerdo a la AV. 149, | Después del horneado, mandar un mechón de los mazos mitad y último de CADA LOTE a Laboratorio para prueba de contenido de humedad. Especificación de humedad después de hornear: entre 0.5% y 2%. Enfundar si el resultado de humedad cumple con la especifica | Mechones de 10 hilos.,
P&G Manufacturing Ireland Ltd. | 500 | 300 | 0.1524 mm (0.006 pulg) | Azul Indicator | Nylon 6.12 | Fabricar con resinas DuPont (Zytel FG 158), | -98901046 CR | 27 mm | Lubán 50%, DESPUÉS DEL TEMPLADO Y PEINADO (ANTES DE LUBRICAR), DEJAR SECAR EL MATERIAL MÍNIMO 12 HORAS. YA SECO, LUBRICAR. Cada mazo se sumergirá dentro de la solución de lubricante durante 3 min. Después peinar el material como es acostumbrado., | T | PMM 7959 | 2016-02-25 | RIZ 20-O AMP. 0.011"Dado 130 barrenos, 25 mallas de 100 mesh, FAB EN CTES CON MECHONES DE 10 HILOS, MEZCLAR COL. CAL. 0.006" LISO,TEMPLAR 60 MIN EN AGUA, DESMONTAR CON CHARRASCA, TEÑIDO POR INMERSION ENGRANES B200 SUNSHINE ALTURA DE ESPEJO 3 MM DIAM. MAZO 50+/-2MM | 20, 0.011 pulg, SERIE B200, | Rizado |  |  | Bastón 3 mm - 5 mm, Espejo 50 cm, | Dado 130 barrenos, 25 mallas de 100 mesh, | Se ajustará el calibre antes de rizar, debe ser 0.1544 mm., | Agua, 90ºC / 1hr, | Después del lubricado, cuando el material esté seco y antes de hornear, mandar un mechón de los mazos mitad y último de CADA LOTE a Laboratorio para prueba de contenido de humedad. Especificación de humedad antes de hornear: menor o igual a 3%. Si el res | Teñir por inmersión. Utilizar fórmula de teñido de acuerdo a la AV. 149, | Después del horneado, mandar un mechón de los mazos mitad y último de CADA LOTE a Laboratorio para prueba de contenido de humedad. Especificación de humedad después de hornear: entre 0.5% y 2%. Enfundar si el resultado de humedad cumple con la especifica | Embobinar en carretes 13 mechones de 10 hilos para mezclar con cal. 0.006 pulg Sunshine,
P&G Manufacturing Ireland Ltd. | 500 | 300 | 0.1524 mm (0.006 pulg) | Azul Indicator | Nylon 6.12 | Fabricar con resinas DuPont (Zytel FG 158), | -98901046 CS | 27 mm | Lubán 50%, DESPUÉS DEL TEMPLADO Y PEINADO (ANTES DE LUBRICAR), DEJAR SECAR EL MATERIAL MÍNIMO 12 HORAS. YA SECO, LUBRICAR. Cada mazo se sumergirá dentro de la solución de lubricante durante 3 min. Después peinar el material como es acostumbrado., | T | PMM 7959 | 2016-02-25 | Sunshine RIZ 20-O AMP. 0.011" FAB EN CTES CON MECHONES DE 10 HILOS, MEZCLAR COL. CAL. 0.006" LISO,TEMPLAR 60 MIN EN AGUA, DESMONTAR CON CHARRASCA, TEÑIDO POR INMERSION ENGRANES B200 SUNSHINE ALTURA DE ESPEJO 3 MM DIAM. MAZO 50+/-2MM |  | Sunshine |  | Mazo normal, | Bastón Sunshine: 3 mm, Espejo 50 cm, | 25 mallas de 100 mesh, | Embobinar en mazo. Utilizar madejera con contador de vueltas y timer., | Agua, 90ºC / 1hr, | Después del lubricado, cuando el material esté seco y antes de hornear, mandar un mechón de los mazos mitad y último de CADA LOTE a Laboratorio para prueba de contenido de humedad. Especificación de humedad antes de hornear: menor o igual a 3%. Si el res | Teñir por inmersión. Utilizar fórmula de teñido de acuerdo a la AV. 149, | Después del horneado, mandar un mechón de los mazos mitad y último de CADA LOTE a Laboratorio para prueba de contenido de humedad. Especificación de humedad después de hornear: entre 0.5% y 2%. Enfundar si el resultado de humedad cumple con la especifica | 13 mechones de 10 hilos para mezclar con cal. 0.006 pulg rizado,
P&G Manufacturing Ireland Ltd. | 500 | 300 | 0.1397 mm (0.0055 pulg) | Blanco 007 | Nylon 6.12 |  | -98901049 CL | 27 mm | Lubán 50%, DESPUÉS DEL TEMPLADO Y PEINADO (ANTES DE LUBRICAR), DEJAR SECAR EL MATERIAL MÍNIMO 12 HORAS. YA SECO, LUBRICAR. Cada mazo se sumergirá dentro de la solución de lubricante durante 3 min. Después peinar el material como es acostumbrado., | T | PMM 7959 | 2016-02-25 | Dado de 110 barrenos, 25 mallas de 100 mesh,FAB EN CARRETES CON MECHONES DE 10 HILOS C/CALIBRE P/MEZCLAR ALTURA DE ESPEJO PARA TRIFINGER 3 MM ANTES DE LUBRICAR SECAR POR 12 HRS FUNDA DE 7.6 A 7.8 CM, DIAM. MAZO 50+/-2 MM CORTADORA 6. FABRICAR CON EL DADO NO. 7 |  | Redondo |  |  | Bastón 3 mm - 5 mm, Espejo 50 cm, | Dado de 110 barrenos, 25 mallas de 100 mesh, |  | Vapor, mínimo 90°C / 120 min +/- 10 min, | Después del lubricado, cuando el material esté seco y antes de hornear, mandar un mechón de los mazos mitad y último de CADA LOTE a Laboratorio para prueba de contenido de humedad. Especificación de humedad antes de hornear: menor o igual a 3%. Si el res |  | Después del horneado, mandar un mechón de los mazos mitad y último de CADA LOTE a Laboratorio para prueba de contenido de humedad. Especificación de humedad después de hornear: entre 0.5% y 2%. Enfundar si el resultado de humedad cumple con la especifica | Embobinar en carretes 11 mechones de 10 hilos para mezclar con cal. 0.00575 pulg 3D,
P&G Manufacturing Ireland Ltd. | 500 | 300 | 0.0055 pulg redondo + 0.00575 pulg 3D | Blanco 007 | Nylon 6.12 |  | -98901049 C | 27 mm | Lubán 50%, DESPUÉS DEL TEMPLADO Y PEINADO (ANTES DE LUBRICAR), DEJAR SECAR EL MATERIAL MÍNIMO 12 HORAS. YA SECO, LUBRICAR. Cada mazo se sumergirá dentro de la solución de lubricante durante 3 min. Después peinar el material como es acostumbrado., | T | PMM 7959 | 2016-02-25 | 3D Dados 8 o 9, 110 x 3D,FAB EN CARRETES CON MECHONES DE 10 HILOS C/CALIBRE P/MEZCLAR ALTURA DE ESPEJO PARA TRIFINGER 3 MM ANTES DE LUBRICAR SECAR POR 12 HRS FUNDA DE 7.6 A 7.8 CM, DIAM. MAZO 50+/-2 MM CORTADORA 6. FABRICAR CON EL DADO NO. 7 |  | Mezcla Redondo y 3D |  | Mazo normal, | Bastón 3 mm - 5 mm, Espejo 50 cm, | Dados 8 o 9, 110 x 3D, | Utilizar madejera con contador de vueltas y timer., | Vapor, mínimo 90°C / 120 min +/- 10 min, | Después del lubricado, cuando el material esté seco y antes de hornear, mandar un mechón de los mazos mitad y último de CADA LOTE a Laboratorio para prueba de contenido de humedad. Especificación de humedad antes de hornear: menor o igual a 3%. Si el res |  | Después del horneado, mandar un mechón de los mazos mitad y último de CADA LOTE a Laboratorio para prueba de contenido de humedad. Especificación de humedad después de hornear: entre 0.5% y 2%. Enfundar si el resultado de humedad cumple con la especifica | Mechones de 10 hilos.,