## Cristobal
Nombre del Cliente | Cantidad | Unidad | Calibre | Color | Material | Clave | Corte | Lubricación | Orientación | No pedido | Fecha Entrega | Perfil | Aditivo | Otros | Especificaciones | Descripcion
GORDON BRUSH MFG. CO., INC. | 280 | LB | 0.070" | AZUL 390 | NYLON 6 | .283-450701 | EN MAZO | 0 | 0 | PMM 7968 | 22.02.2016 00:00:00 | - | - | - | - | NYLON 6 AZUL 390 CAL. 0.070" EN MAZO
ORAL-B LABORATORIES | 75 | KG | 0.007" | AZUL 322 | POLIESTER | .96747985 | 10.5 FT | SIL. AMERICANO 650ML | F | PMM 7969 | 16.02.2016 00:00:00 | - | AB | - | AB, PBT CAOLIN CHORIZOS DADO DE 130 B P/ 1KG UTILIZAR 80% DE PBT, 12.5% MB CAOLIN, 7.5% MB AB 7000, 4 CH DE 21 VUELTAS, VEL 160-800-690 MAZO CHORIZOS C/EXT. P/ENCOGER AUTOCLAVE 135°C X10 MIN CAL NOM. LINEA 0.0068" DIAMETRO DE 31MM ANTES DE HORNEAR | POLIESTER SATINTONE "AB" AZUL 322 CAL. 0.007" CORTE: 10.5 FT
GONZALEZ MARTINEZ MARIA LUISA | 1.56 | KG | 0.040" | ABRASIVO | NYLON 6.12 | N0544001 | EN MAZO | 0 | 0 | PMM 7970 | 02.02.2016 00:00:00 | - | - | - | - | NYLON 6.12 ABRASIVO CAL.0.040" CORTE:EN MAZO

## Hoja1
Nombre del Cliente | Cantidad_Kg | Unidad_Original | Calibre | Color | Material | Resina | Clave | Corte | Lubricante | Orientación | No pedido | Fecha Entrega | ESP_SAE | Rizado | Perfil | Aditivos | Tipo de Mazo | Bastón_Espejo_Tina | Herramental | Fabricar | Temple | Horno | Teñido | Enfundado | Esp_Carretes
Gordon Brush Mfg. Co., Inc. | 127.12 | 150 | 0.070 pulg | Azul 390 | Nylon 6 | Fabricar con proporción de mezcla: 90% N6 + 10% N6.6., Sin Soconox, | .283-450701 | Mazo | Lubán 100%, | S | PMM 7968 | 2016-02-22 | - |  |  | Sin Soconox, | Mazo normal, Con extensión invertida para encoger, | Utilizar tina de un sólo viaje con agua fría, | Dado de 2 barrenos, 30 mallas de 100 mesh, | Realizar 5 amarres al mazo para evitar que el filamento se cuelgue al aflojar la extensión: 1 amarre por dentro de los cuernos sujetando el material, 2 amarres a la mitad del mazo y 2 amarres en los extremos del mazo., | Aire, 170°C +/- 5°C / 60 min +/- 10 min, |  |  | Forrar con funda de polietileno y papel kraft café,
Oral-B Laboratories | 75 | 90 | 0.1778 mm (0.007 pulg) | Azul 322 | PBT Satintone AB | Poliéster PBT y Caolín. Utilizar únicamente resina Ultradur B4500., Para preparar 1 kg de material, utilizar 800 g de Poliéster PBT, 75 g de Masterbatch Antimicrobial B-7000 PBT "ARX V 13/282 AM-PBT" y 125 g Masterbatch con caolín PBT COMPR-20., | .96747985 | Chorizo | Silicón americano 650 ml. por 19 lts. de agua, Peinar mazos delgados, | (F) | PMM 7969 | 2016-02-16 | AB, PBT CAOLIN CHORIZOS DADO DE 130 B P/ 1KG UTILIZAR 80% DE PBT, 12.5% MB CAOLIN, 7.5% MB AB 7000, 4 CH DE 21 VUELTAS, VEL 160-800-690 MAZO CHORIZOS C/EXT. P/ENCOGER AUTOCLAVE 135°C X10 MIN CAL NOM. LINEA 0.0068" DIAMETRO DE 31MM ANTES DE HORNEAR |  |  | Para preparar 1 kg de material, utilizar 800 g de Poliéster PBT, 75 g de Masterbatch Antimicrobial B-7000 PBT "ARX V 13/282 AM-PBT" y 125 g Masterbatch con caolín PBT COMPR-20., | Mazo de chorizos, Con extensión para encoger, | Espejo mínimo 50 cm, | Dado de 250 barrenos, 10 mallas de 100 mesh, | Pasar los filamentos por todos los rodillos del 3er. tren. Fabricar 6 chorizos delgados de 10 vueltas cada uno. Peinar saliendo de la tina de enfriamiento en 26 mechones de 5 hilos y 20 mechones de 6 hilos. Inspección en proceso de calibre: Calibrar con n | Autoclave, 135°C / 10 min +/- 0 min, |  |  | Grosor del sellado: 1.10 +/- 0.5 mm Longitud del mazo: 3048 +/- 152 mm Ancho de la funda: 71 mm, sin franja. Calibre: 0.004",
González Martínez María Luisa | 1.56 | 0 | 0.040 pulg |  | Nylon 6.12 Abrasivo | Fabricar con resinas DuPont, | N0544001 | Mazo |  | N.A. | PMM 7970 | 2016-02-02 | -