## Cristobal
Nombre del Cliente | Cantidad | Unidad | Calibre | Color | Material | Clave | Corte | Lubricación | Orientación | No pedido | Fecha Entrega | Perfil | Aditivo | Otros | Especificaciones | Descripcion
PRECISION BRUSH COMPANY INC. | 1500 | LB | 0.036" | NATURAL | NYLON 6.6 | .201950-PMM | MAZO 1.40 M. | SIL. AMERICANO 50% | F | PMM 7971 | 23.02.2016 00:00:00 | RIZADO | - | - | FABRICAR CAL. 0.039", FORRO CON PELICULA ESTIRABLE RIZ 6.5 O/AMP. 0.051" ENG. "A66" HORNEAR 80°C 2 HRS. 1.40 M DE LARGO EN EL PRODUCTO FINAL | NYLON 6.6 RIZADO NATURAL CAL. 0.036" EN MAZO
PRECISION BRUSH COMPANY INC. | 150 | LB | 0.004" | NEGRO 921 | NYLON 6.6 | .200050-PMM | MAZO | SIL. AMERICANO 50% | T | PMM 7972 | 23.02.2016 00:00:00 | - | - | - | FORRO SOLO CON FUNDA | NYLON 6.6 NEGRO 921 CAL. 0.004" EN MAZO
PRECISION BRUSH COMPANY INC. | 150 | LB | 0.020" | NATURAL | NYLON 6.6 | .201450-PMM | MAZO | SIL. AMERICANO 50% | F | PMM 7972 | 23.02.2016 00:00:00 | - | - | - | RIZ. 7-O AMP. 0.029" ENG. DE 75 DIENTES FORRO SOLO FUNDA | NYLON 6.6 RIZADO NATURAL CAL. 0.020" EN MAZO
PRECISION BRUSH COMPANY INC. | 1000 | LB | 0.025" | NEGRO 486 | NYLON 6.6 | .201550-PMM | MAZO | SIL. AMERICANO 50% | F | PMM 7972 | 23.02.2016 00:00:00 | RIZADO | - | - | RIZ. 7-O AMP. 0.033" ENG. DE 75 DIENTES, HORNEAR A 135°C 1 HR. FORRO CON PELICULA ESTIRABLE. MAZO CON EXTENSION C/PERNO PARA DESMONTE | NYLON 6.6 RIZADO NEGRO 486 CAL. 0.025" EN MAZO
PRECISION BRUSH COMPANY INC. | 200 | LB | 0.036" | NEGRO 921 | NYLON 6.6 | .202000-PMM | MAZO | SIL. AMERICANO 50% | S | PMM 7972 | 23.02.2016 00:00:00 | - | - | - | FORRO SOLO CON FUNDA | NYLON 6.6 NEGRO 921 CAL. 0.036" EN MAZO
PRECISION BRUSH COMPANY INC. | 150 | LB | 0.006" | AMARILLO 415 | POLIPROPILENO | .400175-PMM | EN MAZO | SIL. AMERICANO 50% | T | PMM 7972 | 23.02.2016 00:00:00 | - | UV | - | FORRO CON PELICULA ESTIRABLE | POLIPROPILENO "UV" AMARILLO 415 CAL. 0.006" EN MAZO
PRECISION BRUSH COMPANY INC. | 200 | LB | 0.020" | NATURAL | NYLON 6.6 | .201510-PMM | MAZO | SIL. AMERICANO 50% | S | PMM 7973 | 23.02.2016 00:00:00 | - | - | - | FORRO SOLO CON FUNDA | NYLON 6.6 NATURAL CAL. 0.020" EN MAZO
OSBORN INTERNATIONAL | 300 | LB | 0.020" | NATURAL | NYLON 6 PLUS | .0021178900 | MAZO | LUBAN | F | PMM 7974 | 22.02.2016 00:00:00 | - | - | - | RIZ 5.5-O AMP. 0.027" ENG. "A60" | NYLON 6 PLUS RIZADO NATURAL CAL. 0.020" EN MAZO
OSBORN INTERNATIONAL | 100 | LB | 0.010" | NEGRO 921 | NYLON 6 PLUS | .0021108100 | MAZO | LUBAN | F | PMM 7974 | 22.02.2016 00:00:00 | RIZADO | - | - | RIZ 6.5-O AMP. 0.020" ENG. "A80" | NYLON 6 PLUS RIZADO NEGRO 921 CAL. 0.010" EN MAZO
STODDARD MANUFACTURING COMPANY LIMITED | 250 | KG | 0.003" | ROSA 230 | NYLON 6.12 | NYL065 | EN CARRETE 220 HILOS | 0 | 0 | PMM 7975 | 07.03.2016 00:00:00 | - | - | - | - | NYLON 6.12 ROSA 230 CAL.0.003" EN CARRETE DE 220 HILOS

## Hoja1
Nombre del Cliente | Cantidad_Kg | Unidad_Original | Calibre | Color | Material | Resina | Clave | Corte | Lubricante | Orientación | No pedido | Fecha Entrega | ESP_SAE | Rizado | Perfil | Aditivos | Tipo de Mazo | Bastón_Espejo_Tina | Herramental | Fabricar | Temple | Horno | Teñido | Enfundado | Esp_Carretes
Osborn International | 136.2 | 160 | 0.020 pulg | Natural | Nylon 6 Plus |  | .0021178900 | Mazo | Lubán 100%, | (F) | PMM 7974 | 2016-02-22 | RIZ 5.5-O AMP. 0.027" ENG. "A60"Dado de 20 barrenos, 25 mallas de 100 mesh, | 5.5, 0.027 pulg, SERIE A60, | Rizado |  |  |  | Dado de 20 barrenos, 25 mallas de 100 mesh, | Pasar los filamentos por todos los rodillos del 3er. tren, | Agua, Máx. 10°C, | 105°C +/- 5°C / 2hrs, |  | Forrar con funda de polietileno y papel kraft café,
Osborn International | 45.4 | 55 | 0.010 pulg | Negro 921 | Nylon 6 Plus |  | .0021108100 | Mazo | Lubán 100%, | (F) | PMM 7974 | 2016-02-22 | RIZ 6.5-O AMP. 0.020" ENG. "A80"Dado de 90 barrenos, 25 mallas de 100 mesh, | 6.5, 0.020 pulg, SERIE A80, | Rizado |  |  | Bastón 3 mm - 5 mm, Espejo 50 cm, | Dado de 90 barrenos, 25 mallas de 100 mesh, | Pasar los filamentos por todos los rodillos del 3er. tren, | Agua, Máx. 10°C, | 105°C +/- 5°C / 2hrs, |  | Forrar con funda de polietileno y papel kraft café,
Precision Brush Company Inc. | 681 | 790 | 0.036 pulg | Natural | Nylon 6.6 |  | .201950-PMM | Mazo (1.40 m) | Silicón americano 50%, | (F) | PMM 7971 | 2016-02-23 | FABRICAR CAL. 0.039", FORRO CON PELICULA ESTIRABLE RIZ 6.75 O/AMP. 0.051" ENG. "A66"Mazo normal, Con extensión con perno para desmonte, Utilizar tina de un sólo viaje,HORNEAR 80°C 2 HRS. 1.40 MDado de 6 barrenos, 10 mallas de 100 mesh, | 6.75, 0.051 pulg, SERIE A66, | Rizado |  | Mazo normal, Con extensión con perno para desmonte, | Utilizar tina de un sólo viaje, | Dado de 6 barrenos, 10 mallas de 100 mesh, | Pasar los filamentos por todos los rodillos del 3er. tren CONSIDERAR LOS CUIDADOS NECESARIOS PARA LOGRAR 1.40 M DE LARGO EN EL PRODUCTO FINAL El calibre debe estar centrado en 0.039 pulg. Velocidad de rizadora: 157 rpm, | Agua (carga de 5 mazos), 93°C / 20 min, | 75 - 85°C / 2hrs, Cortar o desmontar por fuera de la extensión, |  | Forrar sólo con película estirable de polietileno. Colocar una cinta adhesiva de color AMARILLO a todo lo largo del mazo.,
Precision Brush Company Inc. | 68.1 | 80 | 0.004 pulg | Negro 921 | Nylon 6.6 |  | .200050-PMM | Mazo | Silicón americano 50%, 1. Sumergir los mazos durante 3 minutos en la tina con lubricante. 2. Separar el mazo en 2 partes para peinarlo y peinar cada parte con el peine de diente fino. 3. Juntar las 2 partes y peinar para emparejar el mazo. 4. Colocar un a | T | PMM 7972 | 2016-02-23 | Mazo normal,FORRO SOLO CON FUNDADado de 300 barrenos, 10 mallas de 100 mesh, |  |  |  | Mazo normal, | Bastón 3 mm - 5 mm, Espejo 50 cm, | Dado de 300 barrenos, 10 mallas de 100 mesh, |  | Agua, mínimo 90°C / 120 min +/- 10 min, |  |  | Utilizar sólo funda de polietileno. Colocar una cinta adhesiva de color AMARILLO a todo lo largo del mazo.,
Precision Brush Company Inc. | 68.1 | 80 | 0.020 pulg | Natural | Nylon 6.6 |  | .201450-PMM | Mazo | Silicón americano 50%, | (F) | PMM 7972 | 2016-02-23 | RIZ. 7-O AMP. 0.032" ENG. DE 75 DIENTES FORRO SOLO FUNDADado de 20 barrenos, 10 mallas de 100 mesh, | 7, 0.032 pulg, SERIE A75, | Rizado |  |  |  | Dado de 20 barrenos, 10 mallas de 100 mesh, | Pasar los filamentos por todos los rodillos del 3er. tren, | Agua, Máx. 10°C, | 105°C +/- 5°C / 2hrs, |  | Forrar sólo con película estirable de polietileno. Colocar una cinta adhesiva de color AMARILLO a todo lo largo del mazo.,
Precision Brush Company Inc. | 454 | 550 | 0.025 pulg | Negro 486 | Nylon 6.6 |  | .201550-PMM | Mazo (1.40 m) | Silicón americano 50%, | (F) | PMM 7972 | 2016-02-23 | RIZ. 7-O AMP. 0.033" ENG. DE 75 DIENTES, HORNEAR A 135°C 1 HR. FORRO CON PELICULA ESTIRABLE. Mazo normal, Con extensión con perno para desmonte,Utilizar tina de doble viaje,Dado de 12 barrenos, 10 mallas de 100 mesh, | 7, 0.033 pulg, SERIE A75, | Rizado |  | Mazo normal, Con extensión con perno para desmonte, | Utilizar tina de doble viaje, | Dado de 12 barrenos, 10 mallas de 100 mesh, | Velocidad de rizadora: 140 rpm CONSIDERAR LOS CUIDADOS NECESARIOS PARA LOGRAR 1.40 M DE LARGO EN EL PRODUCTO FINAL. Se debe cuidar que la amplitud promedio del filamento después del templado debe ser de 0.035 pulg, después del peinado debe ser de 0.033 pu | Agua (carga de 5 mazos), 93°C / 20 min, | 135ºC 1 hr., Cortar o desmontar por fuera de la extensión, |  | Forrar sólo con película estirable de polietileno. Colocar una cinta adhesiva de color AMARILLO a todo lo largo del mazo.,
Precision Brush Company Inc. | 90.8 | 120 | 0.036 pulg | Negro 921 | Nylon 6.6 |  | .202000-PMM | Mazo | Silicón americano 50%, | S | PMM 7972 | 2016-02-23 | Mazo normal, Con extensión invertida,FORRO SOLO CON FUNDAUtilizar tina de doble viaje,Dado de 6 barrenos, 10 mallas de 100 mesh, |  |  |  | Mazo normal, Con extensión invertida, | Utilizar tina de doble viaje, | Dado de 6 barrenos, 10 mallas de 100 mesh, |  | Agua, mínimo 90°C / 120 min (- 5 min + 30 min), | 125°C +/- 5°C / 3hrs, |  | Forrar sólo con película estirable de polietileno. Colocar una cinta adhesiva de color AMARILLO a todo lo largo del mazo.,
Precision Brush Company Inc. | 68.1 | 80 | 0.006 pulg | Amarillo 415 | Polypropylene UV | Usar Polipropileno 1102KR como primera opción, usar Polipropileno HP423M como segunda opción, Chimassorb 944 - FDL (5 g / kg de resina), | .400175-PMM | Mazo | Silicón americano 50%, | T | PMM 7972 | 2016-02-23 | Chimassorb 944 - FDL (5 g / kg de resina), FORRO CON PELICULA ESTIRABLEDado de 200 barrenos, 1 malla de 100 mesh, |  |  | Chimassorb 944 - FDL (5 g / kg de resina), |  | Bastón 5 mm, | Dado de 200 barrenos, 1 malla de 100 mesh, |  | Agua, mínimo 90°C / 120 min +/- 10 min, |  |  | Utilizar sólo funda de polietileno. Colocar una cinta adhesiva de color AZUL a todo lo largo del mazo.,
Precision Brush Company Inc. | 90.8 | 110 | 0.020 pulg | Natural | Nylon 6.6 |  | .201510-PMM | Mazo | Silicón americano 50%, | S | PMM 7973 | 2016-02-23 | Dado de 20 barrenos, 10 mallas de 100 mesh,FORRO SOLO CON FUNDA | [5 empty] | Dado de 20 barrenos, 10 mallas de 100 mesh, |  | Agua, mínimo 90°C / 120 min +/- 10 min, | 105°C +/- 5°C / 2hrs, |  | Forrar sólo con película estirable de polietileno. Colocar una cinta adhesiva de color AMARILLO a todo lo largo del mazo.,
Stoddard Manufacturing Company Limited | 250 | 350 | 0.003 pulg | Rosa 230 | Nylon 6.12 | Fabricar con Vestamid D16, | NYL065 | Carrete 220 Hilos | Lubricar en línea, Templar en línea a 210ºC y una velocidad del ventilador de 786 RPM, Tween, 100 ml x 1 lt de agua, 15 rpm, | S | PMM 7975 | 2016-03-07 | Dado de 440 barrenos, 40 mallas de 100 mesh y 2 mallas de 200 mesh,Embobinadoras italianas, 8 mechones de 20 hilos y 2 mechones de 30 hilos, 10 mm, 9, 10. Polea de entrada ranurada, polea en balancín ranurada, rodillo ranurado., 46 min, 9.5, 3 +/- 0.3 Kg, 20, Crellin Natural, | [5 empty] | Dado de 440 barrenos, 40 mallas de 100 mesh y 2 mallas de 200 mesh, | [5 empty] | Embobinadoras italianas, 8 mechones de 20 hilos y 2 mechones de 30 hilos, 10 mm, 9, 10. Polea de entrada ranurada, polea en balancín ranurada, rodillo ranurado., 46 min, 9.5, 3 +/- 0.3 Kg, 20, Crellin Natural,