## Cristobal
Nombre del Cliente | Cantidad | Unidad | Calibre | Color | Material | Clave | Corte | Lubricación | Orientación | No pedido | Fecha Entrega | Perfil | Aditivo | Otros | Especificaciones | Descripcion
SALAMANCA MALDONADO NORA | 8 | KG | 0 | 0 | 0 | N0400017 | 0 | 0 | 0 | PMM 7976 | 04.02.2016 00:00:00 | #N/A | #N/A | #N/A | #N/A | NYLON 6 NATURAL CAL.0.022" CORTE: 10.5 CM
SALAMANCA MALDONADO NORA | 4 | KG | 0.022" | NEGRO 921 | NYLON 6 | N0400008 | 2 1/2" | 0 | 0 | PMM 7976 | 04.02.2016 00:00:00 | - | - | - | - | NYLON 6 NEGRO 921 CAL. 0.022" CORTE: 2 1/2"
ORTIZ SALAMANCA MARCO ANTONIO | 2 | KG | 0 | 0 | 0 | N0522001 | 0 | 0 | 0 | PMM 7977 | 04.02.2016 00:00:00 | #N/A | #N/A | #N/A | #N/A | NYLON 6 BLANCO 945 CAL. 0.040" CORTE: 9.5 CM
PRECISION BRUSH COMPANY INC. | 400 | LB | 0.036" | NATURAL | NYLON 6.12 | .301200-PMM | EN MAZO | SIL. AMERICANO 50% | T | PMM 7978 | 23.02.2016 00:00:00 | - | - | - | CON TINA DE DOBLE VIAJE, CON NATURAL R , FORRO CON PELICULA ESTIRABLE | NYLON 6.12 "R" NATURAL CAL. 0.036" EN MAZO
ULLOA CASTILLO MARIA DE JESUS | 4 | KG | 0.030" | BLANCO 945 | NYLON 6 | N0129009 | 4 1/4" | 0 | 0 | PMM 7979 | 04.02.2016 00:00:00 | - | - | - | - | NYLON 6 BLANCO 945 CAL. 0.030" CORTE: 4 1/4"
B&B COMPANY CO., LTD. | 100 | KG | 0.003" | NEGRO 925 | NYLON 6.12 | E0007044 | 13 MM | SIL. AMERICANO 450ML | F | PMM 7980 | 29.02.2016 00:00:00 | HUECO | - | - | HUECO, DADO #5 HUECO, MAZO CHICO DELGADO Y MAROMEADO, VEL 170-730-620 | NYLON 6.12 HUECO NEGRO 925 CAL. 0.003" CORTE: 13 MM
B&B COMPANY CO., LTD. | 100 | KG | 0.005" | NEGRO 925 | NYLON 6.12 | E0007014 | 13 MM | LUBAN 100% | F | PMM 7980 | 29.02.2016 00:00:00 | HUECO | - | - | FABRICAR COMO 0.0055",EN MAZO CHICO DE ALUMINIO, DELGADO Y MAROMEADO (1.05 M DE LARGO Y 45 MM DE DIÁMETRO) | NYLON 6.12 HUECO NEGRO 925 CAL. 0.005" CORTE: 13 MM
B&B COMPANY CO., LTD. | 100 | KG | 0.0025" | NATURAL | NYLON 6.12 | E0007040 | CARRETE 100 HILOS | SIL.365 50 MLX LT | F | PMM 7980 | 29.02.2016 00:00:00 | - | - | - | CTES 100 HILOS C/5 KG , EMB. ITALIANAS TENSION 3.5, BALANCIN 10, POLEA DE ENTRADA, BALANCIN Y ENT REPARTIDOR EN H, SALIDA DEL REPARTIDOR EN V, REPARTIDOR 2 -2.5, LUB EN LINEA 18 RPM TIEMPO DE EMB. 3HRS 30 MIN APX SIN PLANCHADOR, CTE NATURAL CRELLIN | NYLON 6.12 NATURAL CAL. 0.0025" EN CARRETE DE 100 HILOS
PROCTER & GAMBLE INTERNATIONAL OPERATIONS, S.A. | 38 | KG | 0.008" | NATURAL | NYLON 6.12 | .69852323 | 35 MM | SIL. AMERICANO 25ML | T | PMM 7981 | 18.02.2016 00:00:00 | - | - | - | CAJAS DE 19 KG. MARCAR LA CLAVE EN MAZO | NYLON 6.12 NATURAL CAL. 0.008" CORTE: 35 MM
PROCTER & GAMBLE INTERNATIONAL OPERATIONS, S.A. | 38 | KG | 0.008" | BLANCO 945 | NYLON 6.12 | .69852306 | 33 MM | SIL. AMERICANO 25ML | T | PMM 7981 | 18.02.2016 00:00:00 | - | - | - | CAJAS DE 19 KGS MARCAR LA CLAVE EN EL MAZO | NYLON 6.12 BLANCO 945 CAL. 0.008" CORTE: 33 MM
PROCTER & GAMBLE INTERNATIONAL OPERATIONS, S.A. | 200 | KG | 0.010" | NATURAL | NYLON 6.12 | .69852305 | 33 MM | SIL. AMERICANO 25ML | T | PMM 7981 | 18.02.2016 00:00:00 | - | - | - | CAJAS DE 20 KG. MARCAR LA CLAVE EN MAZO | NYLON 6.12 NATURAL CAL. 0.010" CORTE: 33 MM
PROCTER & GAMBLE INTERNATIONAL OPERATIONS, S.A. | 180 | KG | 0.012" | AZUL 991 | NYLON 6.12 | .60880479 | 33 MM | SIL. AMERICANO 25ML | T | PMM 7981 | 18.02.2016 00:00:00 | - | - | - | CAJAS DE 20 KG. MARCAR LA CLAVE EN MAZO | NYLON 6.12 AZUL 991 CAL. 0.012" CORTE: 33 MM
PROCTER & GAMBLE INTERNATIONAL OPERATIONS, S.A. | 95 | KG | 0.008" | AZUL 354 | NYLON 6.12 | .98948139 | 35 MM | SIL. AMERICANO 25ML | T | PMM 7981 | 18.02.2016 00:00:00 | - | AB | - | CAJAS DE 19 KG. AB AGREGAR 25.6 G. DE MB AB 5000 NY605510-08 POR KG DE N6.12 | NYLON 6.12 "AB" AZUL 354 CAL. 0.008" CORTE: 35 MM
PROCTER & GAMBLE INTERNATIONAL OPERATIONS, S.A. | 25 | KG | 0.007" | LILA 159 | NYLON 6.12 | .60880056 | 32 MM | SIL. AMERICANO 25ML | T | PMM 7982 | 18.02.2016 00:00:00 | - | - | - | CAJAS DE 7.5 kgs MARCAR LA CLAVE EN EL MAZO | NYLON 6.12 LILA 159 CAL. 0.007" CORTE: 32 MM
PROCTER & GAMBLE INTERNATIONAL OPERATIONS, S.A. | 37.5 | KG | 0.009" | NARANJA 820 | NYLON 6.12 | .60880050 | 32 MM | SIL. AMERICANO 25ML | T | PMM 7982 | 18.02.2016 00:00:00 | - | - | - | CAJAS DE 7.5 KGS. MARCAR LA CLAVE EN EL MAZO | NYLON 6.12 NARANJA 820 CAL. 0.009" CORTE: 32 MM
PROCTER & GAMBLE INTERNATIONAL OPERATIONS, S.A. | 75 | KG | 0.0075" | BLANCO 945 | NYLON 6.12 | .60880048 | 34 MM | SIL. AMERICANO 25ML | T | PMM 7982 | 18.02.2016 00:00:00 | - | - | - | CAJAS DE 7.5 KGS MARCAR LA CLAVE EN EL MAZO | NYLON 6.12 BLANCO 945 CAL. 0.0075" CORTE: 34 MM
VIC FIRTH COMPANY | 250 | LB | .045"X.060 | ROJO 407 | POLIPROPILENO | .2.300.003 | 8.5" | LUBAN 100% | S | PMM 7983 | 24.02.2016 00:00:00 | - | - | - | EN MAZO PEQUEÑO CON EXTENSION INVERTIDA | POLIPROPILENO ROJO 407 CAL. 0.045" CORTE: 8.5"
LIBERTY BRUSH MFG. LLC | 3000 | LB | 0 | 0 | 0 | NYLON033-CR-7.75 | 0 | 0 | 0 | PMM 7984 | 24.02.2016 00:00:00 | #N/A | #N/A | #N/A | #N/A | NYLON 6 RIZADO NATURAL CAL. 0.033" CORTE: 7.75"
LIBERTY BRUSH MFG. LLC | 250 | LB | 0 | 0 | 0 | NYLON045-CR-9.75 | 0 | 0 | 0 | PMM 7984 | 24.02.2016 00:00:00 | #N/A | #N/A | #N/A | #N/A | NYLON 6 RIZADO NATURAL CAL. 0.045" CORTE: 9.75"
LIBERTY BRUSH MFG. LLC | 500 | LB | 0 | 0 | 0 | NYLON022-3.75 | 0 | 0 | 0 | PMM 7984 | 24.02.2016 00:00:00 | #N/A | #N/A | #N/A | #N/A | NYLON 6.6 RIZADO NATURAL CAL.0.023" CORTE: 3.75"
LIBERTY BRUSH MFG. LLC | 200 | LB | 0 | 0 | 0 | NYLON022-3.5 | 0 | 0 | 0 | PMM 7984 | 24.02.2016 00:00:00 | #N/A | #N/A | #N/A | #N/A | NYLON 6.6 RIZADO NATURAL CAL. 0.023" CORTE: 3.5"
LIBERTY BRUSH MFG. LLC | 250 | LB | 0 | 0 | 0 | NYL014-CR-3.5 | 0 | 0 | 0 | PMM 7984 | 24.02.2016 00:00:00 | #N/A | #N/A | #N/A | #N/A | NYLON 6.6 RIZADO NEGRO 921 CAL. 0.014" CORTE: 3.5"
LIBERTY BRUSH MFG. LLC | 750 | LB | 0 | 0 | 0 | NYLON045-CR-7.62 | 0 | 0 | 0 | PMM 7984 | 24.02.2016 00:00:00 | #N/A | #N/A | #N/A | #N/A | NYLON 6 RIZADO NATURAL CAL. 0.045" CORTE: 7.625"
LIBERTY BRUSH MFG. LLC | 500 | LB | 0 | 0 | 0 | NYLON060-14.5 | 0 | 0 | 0 | PMM 7984 | 24.02.2016 00:00:00 | #N/A | #N/A | #N/A | #N/A | NYLON 6 PLUS BLANCO 945 CAL. 0.060" CORTE: 3C 14.5" + 1C 4.5"
LIBERTY BRUSH MFG. LLC | 500 | LB | 0 | 0 | 0 | NYLON060-16 | 0 | 0 | 0 | PMM 7984 | 24.02.2016 00:00:00 | #N/A | #N/A | #N/A | #N/A | NYLON 6 PLUS BLANCO 945 CAL. 0.060" CORTE: 16"
COSMETICOS INTEGRADOS, S. A. DE C. V. | 100 | KG | 0.010" | AZUL 964 | NYLON 6 | M29NYN005 | 46 MM | LUBAN | T | PMM 7985 | 22.02.2016 00:00:00 | - | - | - | - | NYLON 6 AZUL 964 CAL. 0.010" CORTE: 46 MM
COSMETICOS INTEGRADOS, S. A. DE C. V. | 80 | KG | 0.010" | NATURAL | POLIPROPILENO | M29PPN007 | 46 MM | SILICON FX | T | PMM 7985 | 22.02.2016 00:00:00 | - | - | - | - | POLIPROPILENO NATURAL CAL. 0.010" CORTE: 46 MM

## Hoja1
Nombre del Cliente | Cantidad_Kg | Unidad_Original | Calibre | Color | Material | Resina | Clave | Corte | Lubricante | Orientación | No pedido | Fecha Entrega | ESP_SAE | Rizado | Perfil | Aditivos | Tipo de Mazo | Bastón_Espejo_Tina | Herramental | Fabricar | Temple | Horno | Teñido | Enfundado | Esp_Carretes
Salamanca Maldonado Nora | 8 |  | 0.022 pulg | Natural | Nylon 6 |  | N0400017 | 10.5 cm |  |  | PMM 7976 | 2016-02-04 | #N/A
Salamanca Maldonado Nora | 4 |  | 0.022 pulg | Negro 921 | Nylon 6 |  | N0400008 | 2 1/2 pulg |  |  | PMM 7976 | 2016-02-04 | -
Ortiz Salamanca Marco Antonio | 2 |  | 0.040 pulg | Blanco 945 | Nylon 6 |  | N0522001 | 9.5 cm |  |  | PMM 7977 | 2016-02-04 | #N/A
Ulloa Castillo María de Jesús | 4 |  | 0.030 pulg | Blanco 945 | Nylon 6 |  | N0129009 | 4 1/4 pulg | Lubán 100%, | S | PMM 7979 | 2016-02-04 | Utilizar tina de doble viaje, |  |  |  |  | Utilizar tina de doble viaje, | Dado de 10 barrenos, 15 mallas de 100 mesh, |  | Agua, mínimo 90°C / 120 min +/- 10 min, | 80°C +/- 5°C / 3hrs, |  | Forrar con funda de polietileno y papel kraft café,
Procter & Gamble International Operations, S.A. | 38 | 50 | 0.203 mm (0.008 pulg) | Natural | Nylon 6.12 | Usar resina Grilon XE 3938 como primera opción, Vestamid D16 como segunda opción, | .69852323 | 35 mm | Silicón americano 25 ml por 19 lts de agua, | T | PMM 7981 | 2016-02-18 | CAJAS DE 19 KG.Dado de 177 barrenos como primera opción, dado de 130 barrenos como segunda opción, 25 mallas de 100 mesh, MARCAR LA CLAVE EN MAZO |  |  |  |  | Bastón 3 mm - 5 mm, Espejo 50 cm, | Dado de 177 barrenos como primera opción, dado de 130 barrenos como segunda opción, 25 mallas de 100 mesh, | Inspección en proceso de calibre: Medir con micrómetro. Calibrar en mm con nominal de 0.200 mm Inspección final de calibre: Medir con láser. Calibrar en mm con nominal de 0.203 mm (0.008 pulg), | Vapor, mínimo 90°C / 120 min +/- 10 min, |  |  | Forrar sólo con funda de polietileno de 7.5 a 7.8 cm.,
Procter & Gamble International Operations, S.A. | 38 | 50 | 0.203 mm (0.008 pulg) | Blanco 945 | Nylon 6.12 |  | .69852306 | 33 mm | Silicón americano 25 ml por 19 L de agua, | T | PMM 7981 | 2016-02-18 | CAJAS DE 19 KGSDado de 177 barrenos como primera opción, dado de 130 barrenos como segunda opción, 25 mallas de 100 mesh, MARCAR LA CLAVE EN EL MAZO |  |  |  |  | Bastón 3 mm - 5 mm, Espejo 50 cm, | Dado de 177 barrenos como primera opción, dado de 130 barrenos como segunda opción, 25 mallas de 100 mesh, | Inspección en proceso de calibre: Medir con micrómetro. Calibrar en mm con nominal de 0.200 mm Inspección final de calibre: Medir con láser. Calibrar en mm con nominal de 0.203 mm (0.008 pulg), | Vapor, mínimo 90°C / 120 min +/- 10 min, |  |  | Forrar con funda de polietileno y papel kraft blanco,
Procter & Gamble International Operations, S.A. | 200 | 230 | 0.254 mm (0.010 pulg) | Natural | Nylon 6.12 | Usar resina Grilon XE 3938 como primera opción, Vestamid D16 como segunda opción, | .69852305 | 33 mm | Silicón americano 25 ml por 19 lts de agua, | T | PMM 7981 | 2016-02-18 | CAJAS DE 20 KG. Dado de 90 barrenos, 25 mallas de 100 mesh,MARCAR LA CLAVE EN MAZO |  |  |  |  | Bastón 3 mm - 5 mm, Espejo 50 cm, | Dado de 90 barrenos, 25 mallas de 100 mesh, | Inspección en proceso de calibre: Medir con micrómetro. Calibrar en mm con nominal de 0.251 mm Inspección final de calibre: Medir con láser. Calibrar en mm con nominal de 0.254 mm (0.010 pulg), | Vapor, mínimo 90°C / 120 min +/- 10 min, |  |  | Forrar sólo con funda de polietileno de 7.5 a 7.8 cm.,
Procter & Gamble International Operations, S.A. | 180 | 200 | 0.305 mm (0.012 pulg) | Azul 991 | Nylon 6.12 |  | .60880479 | 33 mm | Silicón americano 25 ml por 19 lts de agua, | T | PMM 7981 | 2016-02-18 | CAJAS DE 20 KG. Dado de 60 barrenos, 25 mallas de 100 mesh,MARCAR LA CLAVE EN MAZO | [5 empty] | Dado de 60 barrenos, 25 mallas de 100 mesh, | Inspección en proceso de calibre: Medir con micrómetro. Calibrar en mm con nominal de 0.302 mm Inspección final de calibre: Medir con láser. Calibrar en mm con nominal de 0.305 mm (0.012 pulg), | Vapor, mínimo 90°C / 120 min +/- 10 min, |  |  | Forrar sólo con funda de polietileno de 7.5 a 7.8 cm.,
Procter & Gamble International Operations, S.A. | 95 | 115 | 0.203 mm (0.008 pulg) | Azul 354 | Nylon 6.12 AB | Prolub Irganox B-215 (5 g / kg de resina). Masterbatch Antimicrobial B-5000 NYLON 6.12 "ARGUSAN AM 52 PA" (25.6 g / kg de resina)., | .98948139 | 35 mm | Silicón americano 25 ml por 19 lts de agua, | T | PMM 7981 | 2016-02-18 | CAJAS DE 19 KG. Prolub Irganox B-215 (5 g / kg de resina). Masterbatch Antimicrobial B-5000 NYLON 6.12 "ARGUSAN AM 52 PA" (25.6 g / kg de resina).,Dado 130 ó 177 barrenos, 25 mallas de 100 mesh, |  |  | Prolub Irganox B-215 (5 g / kg de resina). Masterbatch Antimicrobial B-5000 NYLON 6.12 "ARGUSAN AM 52 PA" (25.6 g / kg de resina)., |  | Bastón 3 mm - 5 mm, Espejo 50 cm, | Dado 130 ó 177 barrenos, 25 mallas de 100 mesh, | Inspección en proceso de calibre: Medir con micrómetro. Calibrar en mm con nominal de 0.200 mm Inspección final de calibre: Medir con láser. Calibrar en mm con nominal de 0.203 mm (0.008 pulg), | Vapor, mínimo 90°C / 120 min +/- 10 min, |  |  | Forrar sólo con funda de polietileno de 7.5 a 7.8 cm.,
Procter & Gamble International Operations, S.A. | 25 | 30 | 0.178 mm (0.007 pulg) | Lila 159 | Nylon 6.12 | Fabricar sólo con resina Zytel FG 158, el tono cambia con resina Grilon, Cambia con templado. Después del templado, el tono se pone un poco azul., | .60880056 | 32 mm | Silicón americano 25 ml por 19 lts de agua, | T | PMM 7982 | 2016-02-18 | CAJAS DE 7.5 kgs Dado 130 ó 177 barrenos, 25 mallas de 100 mesh,MARCAR LA CLAVE EN EL MAZO |  |  |  |  | Bastón 3 mm - 5 mm, Espejo 50 cm, | Dado 130 ó 177 barrenos, 25 mallas de 100 mesh, | Inspección en proceso de calibre: Medir con micrómetro. Calibrar en mm con nominal de 0.175 mm Inspección final de calibre: Medir con láser. Calibrar en mm con nominal de 0.178 mm (0.007 pulg), | Vapor, mínimo 90°C / 120 min +/- 10 min, |  |  | Forrar con funda de polietileno y papel kraft blanco,
Procter & Gamble International Operations, S.A. | 37.5 | 50 | 0.229 mm (0.009 pulg) | Naranja 820 | Nylon 6.12 | Cambia con temperaturas de extrusión y templado. Cambia con la velocidad de salida de la extrusora. En extrusión: Con temperaturas altas se hace un tono más claro. Con temperaturas bajas se hace un tono más fuerte. En templado: El tono aumenta con el temp | .60880050 | 32 mm | Silicón americano 25 ml por 19 lts de agua, | T | PMM 7982 | 2016-02-18 | CAJAS DE 7.5 KGS.Dado 80 x 0.024", 25 mallas de 100 mesh, MARCAR LA CLAVE EN EL MAZO |  |  |  |  | Bastón 3 mm - 5 mm, Espejo 50 cm, | Dado 80 x 0.024", 25 mallas de 100 mesh, | Inspección en proceso de calibre: Medir con micrómetro. Calibrar en mm con nominal de 0.226 mm Inspección final de calibre: Medir con láser. Calibrar en mm con nominal de 0.229 mm (0.009 pulg), | Vapor, mínimo 90°C / 120 min +/- 10 min, |  |  | Forrar con funda de polietileno y papel kraft blanco,
Procter & Gamble International Operations, S.A. | 75 | 85 | 0.190 mm (0.0075 pulg) | Blanco 945 | Nylon 6.12 |  | .60880048 | 34 mm | Silicón americano 25 ml por 19 lts de agua, | T | PMM 7982 | 2016-02-18 | CAJAS DE 7.5 KGSDado de 177 barrenos como primera opción, dado de 130 barrenos como segunda opción, 25 mallas de 100 mesh, MARCAR LA CLAVE EN EL MAZO |  |  |  |  | Bastón 3 mm - 5 mm, Espejo 50 cm, | Dado de 177 barrenos como primera opción, dado de 130 barrenos como segunda opción, 25 mallas de 100 mesh, | Inspección en proceso de calibre: Medir con micrómetro. Calibrar en mm con nominal de 0.187 mm Inspección final de calibre: Medir con láser. Calibrar en mm con nominal de 0.190 mm (0.0075 pulg), | Vapor, mínimo 90°C / 120 min +/- 10 min, |  |  | Forrar con funda de polietileno y papel kraft blanco,
Cosméticos Integrados, S.A. de C.V. | 100 | 115 | 0.010 pulg | Azul 964 | Nylon 6 |  | M29NYN005 | 46 mm | Lubán 100%, | T | PMM 7985 | 2016-02-22 | Dado de 90 barrenos, 25 mallas de 100 mesh, |  |  |  |  | Bastón 3 mm - 5 mm, Espejo 50 cm, | Dado de 90 barrenos, 25 mallas de 100 mesh, |  | Agua, mínimo 90°C / 120 min +/- 10 min, | 80°C +/- 5°C / 3hrs, |  | Forrar con funda de polietileno y papel kraft café,
Cosméticos Integrados, S.A. de C.V. | 80 | 90 | 0.010 pulg | Natural | Polipropileno | Usar Polipropileno 1102KR como primera opción, usar Polipropileno HP423M como segunda opción, | M29PPN007 | 46 mm | Silicón americano 375 ml por 19 lts de agua, | T | PMM 7985 | 2016-02-22 | Dado de 90 barrenos, 1 malla de 100 mesh, |  |  |  |  | Bastón 5 mm, | Dado de 90 barrenos, 1 malla de 100 mesh, |  | Agua, mínimo 90°C / 120 min +/- 10 min, |  |  | Forrar con funda de polietileno y papel kraft café,
Precision Brush Company Inc. | 181.6 | 210 | 0.036 pulg | Natural | Nylon 6.12 R | Fabricar con 50% de N6.12R natural + 50% de N6.12 virgen Vestamid, Nylub (2.5 g / kg de resina), | .301200-PMM | Mazo | Silicón americano 50%, | T | PMM 7978 | 2016-02-23 | Dado de 6 barrenos, 25 mallas de 100 mesh,CON TINA DE DOBLE VIAJE, CON NATURAL R , Nylub (2.5 g / kg de resina),FORRO CON PELICULA ESTIRABLE |  |  | Nylub (2.5 g / kg de resina), |  | Utilizar tina de doble viaje, | Dado de 6 barrenos, 25 mallas de 100 mesh, |  | Agua, mínimo 90°C / 120 min +/- 10 min, | 80°C +/- 5°C / 1hr, |  | Forrar sólo con película estirable de polietileno. Colocar una cinta adhesiva de color NARANJA a todo lo largo del mazo.,
Vic Firth Manufacturing Inc. | 113.5 | 140 | 0.045 pulg | Rojo 407 | Polypropylene | Polipropileno HS005M, | .2.300.003 | 8.5 pulg | Silicón americano 375 ml por 19 lts de agua, Control de Calidad: Realizar inspección de curvatura. 10 filamentos por turno., | S | PMM 7983 | 2016-02-24 | EN MAZO 1ra. Opción: Mazo pequeño de aluminio con extensión invertida.Utilizar tina de doble viaje,Dado de 4 barrenos, 1 malla de 100 mesh, |  |  |  | 1ra. Opción: Mazo pequeño de aluminio con extensión invertida. 2da. Opción: Mazo EB50 con doble extensión, una invertida y una con perno., | Utilizar tina de doble viaje, | Dado de 4 barrenos, 1 malla de 100 mesh, |  | Agua, mínimo 90°C / 120 min +/- 10 min, |  |  | Forrar con funda de polietileno y papel kraft café,
Liberty Brush Mfg. Llc. | 1362 | 1525 | 0.033 pulg | Natural | Nylon 6 | Fabricar con resina Nyltek, | NYLON033-CR-7.75 | 7.75 pulg | Lubán 100%, | (F) | PMM 7984 | 2016-02-24 | Riz 5-O, Amp. 0.043 pulg, SERIE A60, Mazo normal, Con extensión,Utilizar tina de doble viaje,Dado de 8 barrenos, 15 mallas de 100 mesh, | 5, 0.043 pulg, SERIE A60, | Rizado |  | Mazo normal, Con extensión, | Utilizar tina de doble viaje, | Dado de 8 barrenos, 15 mallas de 100 mesh, | Pasar los filamentos por todos los rodillos del 3er. tren, | Agua (carga de 3 mazos), 93ºC / 5 min, | 80°C +/- 5°C / 2hrs, |  | Forrar sólo con película estirable de polietileno,
Liberty Brush Mfg. Llc. | 113.5 | 130 | 0.045 pulg | Natural | Nylon 6 | Fabricar con resina Nyltek, | NYLON045-CR-9.75 | 9.75 pulg | Lubán 100%, | (F) | PMM 7984 | 2016-02-24 | Riz 5.5-O, Amp. 0.053 pulg, SERIE A55, Mazo pequeño de aluminio, Con extensión invertida,Utilizar tina de doble viaje,Dado de 4 barrenos, 15 mallas de 100 mesh, | 5.5, 0.053 pulg, SERIE A55, | Rizado |  | Mazo pequeño de aluminio, Con extensión invertida, | Utilizar tina de doble viaje, | Dado de 4 barrenos, 15 mallas de 100 mesh, | Pasar los filamentos por todos los rodillos del 3er. tren, | Agua (carga de 5 mazos), 93°C / 20 min, | 80°C +/- 5°C / 2hrs, |  | Forrar sólo con película estirable de polietileno,
Liberty Brush Mfg. Llc. | 227 | 260 | 0.023 pulg | Natural | Nylon 6.6 | Fabricar con resina Nyltek, | NYLON022-3.75 | 3.75 pulg | Lubán 100%, | (F) | PMM 7984 | 2016-02-24 | Riz 6.5-O, Amp. 0.033 pulg, SERIE A75, Mazo normal, Con extensión invertida,Utilizar tina de doble viaje,Dado de 14 barrenos como primera opción, o dado de 12 barrenos, 10 mallas de 100 mesh, | 6.5, 0.033 pulg, SERIE A75, | Rizado |  | Mazo normal, Con extensión invertida, | Utilizar tina de doble viaje, | Dado de 14 barrenos como primera opción, o dado de 12 barrenos, 10 mallas de 100 mesh, | Pasar los filamentos por todos los rodillos del 3er. tren, | Agua, Máx. 10°C, | 105°C +/- 5°C / 2hrs, |  | Forrar sólo con película estirable de polietileno,
Liberty Brush Mfg. Llc. | 90.8 | 105 | 0.023 pulg | Natural | Nylon 6.6 | Fabricar con resina Nyltek, | NYLON022-3.5 | 3.5 pulg | Lubán 100%, | (F) | PMM 7984 | 2016-02-24 | Riz 6.5-O, Amp. 0.033 pulg, SERIE A75, Mazo normal, Con extensión invertida,Utilizar tina de doble viaje,Dado de 14 barrenos como primera opción, o dado de 12 barrenos, 10 mallas de 100 mesh, | 6.5, 0.033 pulg, SERIE A75, | Rizado |  | Mazo normal, Con extensión invertida, | Utilizar tina de doble viaje, | Dado de 14 barrenos como primera opción, o dado de 12 barrenos, 10 mallas de 100 mesh, | Pasar los filamentos por todos los rodillos del 3er. tren, | Agua, Máx. 10°C, | 105°C +/- 5°C / 2hrs, |  | Forrar sólo con película estirable de polietileno,
Liberty Brush Mfg. Llc. | 113.5 | 130 | 0.014 pulg | Negro 921 | Nylon 6.6 | Fabricar con resina Nyltek, | NYL014-CR-3.5 | 3.5 pulg | Lubán 100%, | (F) | PMM 7984 | 2016-02-24 | Riz 6.75-O, Amp. 0.023 pulg, SERIE A75, Mazo normal, Con extensión invertida,Dado de 40 barrenos, 10 mallas de 100 mesh, | 6.75, 0.023 pulg, SERIE A75, | Rizado |  | Mazo normal, Con extensión invertida, |  | Dado de 40 barrenos, 10 mallas de 100 mesh, | Pasar los filamentos por todos los rodillos del 3er. Tren. Velocidad de la rizadora: 137 rpm., | Agua, Máx. 10°C, | 125°C +/- 5°C / 2hrs, |  | Forrar sólo con película estirable de polietileno,
Liberty Brush Mfg. Llc. | 340.5 | 380 | 0.045 pulg | Natural | Nylon 6 | Fabricar con resina Nyltek, | NYLON045-CR-7.62 | 7.625 pulg | Lubán 100%, | (F) | PMM 7984 | 2016-02-24 | Riz 5.5-O, Amp. 0.053 pulg, SERIE A55,Utilizar tina de doble viaje,Dado de 4 barrenos, 15 mallas de 100 mesh, | 5.5, 0.053 pulg, SERIE A55, | Rizado |  |  | Utilizar tina de doble viaje, | Dado de 4 barrenos, 15 mallas de 100 mesh, | Pasar los filamentos por todos los rodillos del 3er. tren, | Agua (carga de 5 mazos), 93°C / 20 min, | 80°C +/- 5°C / 2hrs, |  | Forrar sólo con película estirable de polietileno,
Liberty Brush Mfg. Llc. | 227 | 275 | 0.060 pulg | Blanco 945 | Nylon 6 Plus | Nyltek 80% + A34 20%, | NYLON060-14.5 | 14.5 pulg + 4.5 pulg | Lubán 100%, | S | PMM 7984 | 2016-02-24 | Mazo pequeño de aluminio, Con extensión invertida para encoger, Utilizar tina de un sólo viaje con agua fría,Dado 3, 2 x 0.180 pulg, 30 mallas de 100 mesh,TEMPLAR EN HORNO NO. 2.Aire, 170°C / 60 min, |  |  |  | Mazo pequeño de aluminio, Con extensión invertida para encoger, | Bastón 1.5 cm, Espejo 73 cm, Utilizar tina de un sólo viaje con agua fría, | Dado 3, 2 x 0.180 pulg, 30 mallas de 100 mesh, | Utilizar tubos en la tina de enfriamiento sólo para guiar. TEMPLAR EN HORNO NO. 2. Realizar 5 amarres al mazo para evitar que el filamento se cuelgue al aflojar la extensión: 1 amarre por dentro de los cuernos sujetando el material, 2 amarres a la mitad d | Aire, 170°C / 60 min, |  |  | Forrar sólo con película estirable de polietileno,
Liberty Brush Mfg. Llc. | 227 | 270 | 0.060 pulg | Blanco 945 | Nylon 6 Plus | Nyltek 80% + A34 20%, | NYLON060-16 | 16 pulg | Lubán 100%, | S | PMM 7984 | 2016-02-24 | Mazo pequeño de aluminio, Con extensión invertida para encoger,Utilizar tina de un sólo viaje con agua fría,Dado 3, 2 x 0.180 pulg, 30 mallas de 100 mesh,TEMPLAR EN HORNO NO. 2.Aire, 170°C / 60 min, |  |  |  | Mazo pequeño de aluminio, Con extensión invertida para encoger, | Bastón 1.5 cm, Espejo 73 cm, Utilizar tina de un sólo viaje con agua fría, | Dado 3, 2 x 0.180 pulg, 30 mallas de 100 mesh, | Utilizar tubos en la tina de enfriamiento sólo para guiar. TEMPLAR EN HORNO NO. 2. Realizar 5 amarres al mazo para evitar que el filamento se cuelgue al aflojar la extensión: 1 amarre por dentro de los cuernos sujetando el material, 2 amarres a la mitad d | Aire, 170°C / 60 min, |  |  | Forrar sólo con película estirable de polietileno,
B&B Company Co., Ltd. | 100 | 115 | 0.003 pulg | Negro 925 | Nylon 6.12 | El tono cambia con temperaturas de extrusión. Con temperaturas altas se hace un tono más claro (gris). Con temperaturas bajas se hace un tono más oscuro (negro)., | E0007044 | 13 mm | Silicón americano 450 ml por 19 lts de agua, 1. Sumergir los mazos durante 3 minutos en la tina con lubricante. 2. Separar el mazo en 2 partes para peinarlo y peinar cada parte con el peine de diente fino. 3. Juntar las 2 partes y peinar para emparejar el | (F) | PMM 7980 | 2016-02-29 | HUECO, DADO #5 HUECO, Mazo chico de aluminio. Se puede utilizar mazo pequeño de aluminio con el objetivo de diferenciar el material de otros con calibres similares.,Dado 9 de 303 barrenos como primera opción, 30 mallas de 100 mesh y 2 mallas de 200 mesh. Usar arandela en la coladera., |  | Hueco |  | Mazo chico de aluminio. Se puede utilizar mazo pequeño de aluminio con el objetivo de diferenciar el material de otros con calibres similares., |  | Dado 9 de 303 barrenos como primera opción, 30 mallas de 100 mesh y 2 mallas de 200 mesh. Usar arandela en la coladera., | Fabricar como 0.0035 pulg. Mediciones hechas con equipo láser. Fabricar mazos delgados. Pasar los filamentos por todos los rodillos del 3er. tren. PONER ESPECIAL CUIDADO EN LA FABRICACIÓN DE ESTE MATERIAL, ANTERIORMENTE EL CLIENTE SE HA QUEJADO POR FILAME | Vapor, mínimo 90°C / 120 min +/- 10 min, |  |  | Forrar con funda de polietileno y papel kraft blanco. Usar funda de 66 mm.,
B&B Company Co., Ltd. | 100 | 115 | 0.005 pulg | Negro 925 | Nylon 6.12 | El tono cambia con temperaturas de extrusión. Con temperaturas altas se hace un tono más claro (gris). Con temperaturas bajas se hace un tono más oscuro (negro)., | E0007014 | 13 mm | Lubán 100%, 1. Sumergir los mazos durante 3 minutos en la tina con lubricante. 2. Separar el mazo en 2 partes para peinarlo y peinar cada parte con el peine de diente fino. 3. Juntar las 2 partes y peinar para emparejar el mazo. 4. Colocar un amarre en la | (F) | PMM 7980 | 2016-02-29 | Hueco FABRICAR COMO 0.0055",EMazo chico de aluminio. Se puede utilizar mazo pequeño de aluminio con el objetivo de diferenciar el material de otros con calibres similares., |  | Hueco |  | Mazo chico de aluminio. Se puede utilizar mazo pequeño de aluminio con el objetivo de diferenciar el material de otros con calibres similares., |  | 30 mallas de 100 mesh, | Pasar los filamentos por todos los rodillos del 3er. tren. Fabricar como 0.0055 pulg. Mediciones hechas con equipo láser., | Vapor, mínimo 90°C / 120 min +/- 10 min, |  |  | Forrar con funda de polietileno y papel kraft blanco. Usar funda de 66 mm.,
B&B Company Co., Ltd. | 100 | 150 | 0.0025 pulg | Natural | Nylon 6.12 | Usar resina Vestamid D16 como primera opción, | E0007040 | Carrete 100 Hilos | Lubricar en línea, Templar en línea a 200ºC y una velocidad del ventilador de 786 RPM, Silicón 365 50 ml por 1 litro de agua, 18 rpm, | T | PMM 7980 | 2016-02-29 | CTES 100 HILOS C/5 KG , Dado 205, 600 x 0.011" (como primera opción), 40 mallas de 100 mesh y 2 mallas de 200 mesh,Embobinadoras italianas, Sin planchador, 3.5, 10. Polea de entrada, polea en balancín y polea de entrada de repartidor en H, polea de salida de repartidor en V., 2 hrs 45 min, 2 - 2.5, 5 +/- 0.5 Kg, 100, Crellin Natural,CTE NATURAL CRELLIN | [5 empty] | Dado 205, 600 x 0.011" (como primera opción), 40 mallas de 100 mesh y 2 mallas de 200 mesh, | Fabricar como calibre 0.00275 pulg. en la línea de extrusión. Ajuste de calibre con micrómetro hasta que se escuche un clic y medir como 0.0025 pulg., |  |  |  |  | Embobinadoras italianas, Sin planchador, 3.5, 10. Polea de entrada, polea en balancín y polea de entrada de repartidor en H, polea de salida de repartidor en V., 2 hrs 45 min, 2 - 2.5, 5 +/- 0.5 Kg, 100, Crellin Natural,