## Cristobal
Nombre del Cliente | Cantidad | Unidad | Calibre | Color | Material | Clave | Corte | Lubricación | Orientación | No pedido | Fecha Entrega | Perfil | Aditivo | Otros | Especificaciones | Descripcion
ORAL-B LABORATORIES | 170 | KG | 0.007" | VERDE 854 | NYLON 6.12 | .60880072 | 36 MM | SIL. AMERICANO 25ML | T | PMM 7993 | 09.02.2016 00:00:00 | - | - | - | TOLERANCIA CALIBRE PROMEDIO: +/- 0.00021 PULG. CALIBRACION EN MICROMETRO / FORRO SOLO CON FUNDA | NYLON 6.12 VERDE 854 CAL. 0.007" CORTE: 36 MM
ORAL-B LABORATORIES | 170 | KG | 0.008" | VERDE 854 | NYLON 6.12 | .60880073 | 36 MM | SIL. AMERICANO 25ML | T | PMM 7993 | 09.02.2016 00:00:00 | - | - | - | TOLERANCIA CALIBRE PROMEDIO: +/- 0.00024 PULG CALIBRACION EN MICROMETRO / FORRO SOLO CON FUNDA | NYLON 6.12 VERDE 854 CAL. 0.008" CORTE: 36 MM
ORAL-B LABORATORIES | 85 | KG | 0.008" | AZUL INDICATOR | NYLON 6.12 | .60880497 | 1 1/8" | SIL. AMERICANO 25ML | T | PMM 7993 | 09.02.2016 00:00:00 | - | - | - | TOLERANCIA CALIBRE PROMEDIO: +/- 0.00024 PULG CALIBRACION EN MICROMETRO CTES DE 50 HILOS FORRO SOLO FUNDA | NYLON 6.12 AZUL INDICATOR CAL. 0.008" CORTE: 1 1/8"
ORAL-B LABORATORIES | 170 | KG | 0.008" | AZUL INDICATOR | NYLON 6.12 | .60880498 | 1 1/4" | SIL. AMERICANO 25ML | T | PMM 7993 | 09.02.2016 00:00:00 | - | - | - | TOLERANCIA CALIBRE PROMEDIO: +/- 0.00024 PULG CALIBRACION EN MICROMETRO CTES DE 50 HILOS /FORRO SOLO FUNDA | NYLON 6.12 AZUL INDICATOR CAL. 0.008" CORTE: 1 1/4"
ORAL-B LABORATORIES | 85 | KG | 0.0065" | AZUL 349 | NYLON 6.12 | .92059997 | 32 MM | SIL. AME. 20 ML | F | PMM 7993 | 09.02.2016 00:00:00 | - | - | - | TOLERANCIA CALIBRE PROMEDIO: +/- 0.00020 PULG, TOL. CAL. IND. +/- 0.0006", DIAMETRO DE MAZO 50 +/- 2 MM (2") FORRO SOLO FUNDA P.E. 7.5 A 7.8 CM, EN CAJAS DE 10 LBS. VEL. 150-690-590 | NYLON 6.12 AZUL 349 CAL. 0.0065" CORTE: 32 MM
ORAL-B LABORATORIES | 85 | KG | 0.006" | AZUL 837 | NYLON 6.12 | .92059999 | 34 MM | SIL. AME. 20 ML | F | PMM 7993 | 09.02.2016 00:00:00 | - | - | - | TOL. CAL. PROM +/- 0.00018" (0.00582"-0.00618") TOL. CAL. IND. +/- 0.0006", DIAMETRO DE MAZO 50 +/- 2 MM (2"), FORRO SOLO FUNDA DE P.E. 7.5 A 7.8 CM, EN CAJAS DE 10 LBS. VEL. 150-690-590 | NYLON 6.12 AZUL 837 CAL. 0.006" CORTE: 34 MM
ORAL-B LABORATORIES | 18.66 | KG | 0.006" | AZUL 638 | POLIESTER SATINTONE | .90600261 | 10.5 FT | 0 | 0 | PMM 7994 | 09.02.2016 00:00:00 | - | - | - | - | POLIESTER SATINTONE AZUL 638 CAL. 0.006" CORTE: 10.5 FT
ORAL-B LABORATORIES | 9.4 | KG | 0.006" | VERDE 622 | POLIESTER SATINTONE | .90600262 | 10.5 FT. | 0 | 0 | PMM 7994 | 09.02.2016 00:00:00 | - | - | - | - | POLIESTER SATINTONE VERDE 622 CAL. 0.006" CORTE: 10.5 FT.
ORAL-B LABORATORIES | 9.44 | KG | 0.006" | ROSA 631 | POLIESTER SATINTONE | .90600263 | 10.5 FT. | 0 | 0 | PMM 7994 | 09.02.2016 00:00:00 | - | - | - | - | POLIESTER SATINTONE ROSA 631 CAL. 0.006" CORTE: 10.5 FT
ORAL-B LABORATORIES | 23.4 | KG | 0.007" | AZUL 638 | NYLON 6.12 | .90600298 | 10.5 FT. | 0 | 0 | PMM 7994 | 09.02.2016 00:00:00 | - | - | - | - | NYLON 6.12 AZUL 638 CAL. 0.007" CORTE: 10.5 FT.
ORAL-B LABORATORIES | 85 | KG | 0.008" | VERDE 126 | NYLON 6.12 | .92202016 | 35 MM | SIL. AME. 25 ML | F | PMM 7995 | 09.02.2016 00:00:00 | - | - | - | TOLERANCIA CALIBRE PROMEDIO: +/- 0.00024 PULGTOL. CAL. IND. +/- 0.0006", DIAMETRO DE MAZO 50 +/- 2 MM, FORRO SOLO FUNDA DE P.E. 7.5 A 7.8 CM, EN CAJAS DE 10 LBS. VEL. 150-690-590 | NYLON 6.12 VERDE 126 CAL. 0.008" CORTE: 35 MM
ORAL-B LABORATORIES | 170 | KG | 0.009" | AZUL 367 | NYLON 6.12 | .97400722 | 34 MM | 0 | 0 | PMM 7995 | 09.02.2016 00:00:00 | - | - | - | - | NYLON 6.12 AZUL 367 CAL. 0.009" CORTE: 34 MM
ORAL-B LABORATORIES | 170 | KG | 0.007" | AZUL 169 | NYLON 6.12 | .97400728 | 32 MM | 0 | 0 | PMM 7995 | 09.02.2016 00:00:00 | - | - | - | - | NYLON 6.12 AZUL 169 CAL. 0.007" CORTE: 32 MM
ORAL-B LABORATORIES | 85 | KG | 0.006" | AZUL 398 | NYLON 6.12 | .99396505 | 32 MM | SIL. AMERICANO 20ML | F | PMM 7995 | 09.02.2016 00:00:00 | - | - | - | TOLERANCIA CALIBRE PROMEDIO: +/- 0.00018 PULG. FORRO SOLO FUNDA 7.6 A 7.8 CM, DIAM MAZO 50 +/- 2 MM EN CAJAS DE 10 LBS | NYLON 6.12 AZUL 398 CAL. 0.006" CORTE: 32 MM
ORAL-B LABORATORIES | 85 | KG | 0.008" | AZUL 976 | NYLON 6.12 | .99761614 | 32 MM | SIL. AMERICANO 25ML | T | PMM 7995 | 09.02.2016 00:00:00 | - | - | - | TOLERANCIA CALIBRE PROMEDIO: +/- 0.00024 PULG, CALIBRACION EN MICROMETRO, FORRO SOLO FUNDA P.E. 7.6 A 7.8 CM., DIAMETRO DE MAZO 50 +/- 2 MM EN CAJAS DE 10 LBS. | NYLON 6.12 AZUL 976 CAL. 0.008" CORTE: 32 MM
ORAL-B LABORATORIES | 560 | KG | 0.007" | INDICATOR | NYLON 6.12 | .96630844 | 10.5 FT | SIL. AME. 20MLX19LTA | T | PMM 7996 | 09.02.2016 00:00:00 | - | - | - | CTS 65 HILOS PARA TEÑIR EMB. ITAL. DIAMETRO MAZO 31 +/- 0.5 MM GROSOR SELLADO 1.10+/- 0.5 MM LONGITUD 3048 +/-152 MM FUNDA 71 MM SIN FRANJA DADO 130 B FAB. CHORIZOS DE 7 VUELTAS CON 7 CTS TEMP. PEINADO Y LUB. STD ARMAR A DIAMETRO 31MM ANTES HORNEAR | NYLON 6.12 INDICATOR CAL. 0.007" CORTE: 10.5 FT
ORAL-B LABORATORIES | 340 | KG | 0.006" | NATURAL | POLIESTER SATINTONE | .96630845 | 10.5 FT | 0 | F | PMM 7996 | 09.02.2016 00:00:00 | - | CAOLIN | - | 200 G MB CAOLIN EN 800 G DE PBT DIAMETRO MAZO: 31 +/- 0.5 MM FUNDA 71 MM FRANJA ROJA GROSOR SELLADO 1.10+/- 0.5 MM LONGITUD: 3048 +/-152 MM DADO 250 B FAB C/ CHORIZOS DE 15 VUELTAS C/U TEMP. PEINADO Y LUB STD ARMAR A DIAMETRO 31MM ANTES HORNEAR | POLIESTER SATINTONE NATURAL CAL. 0.006" CORTE: 10.5 FT
ORAL-B LABORATORIES | 450 | KG | 0.006" | AZUL 324 | POLIESTER SATINTONE | .96630846 | 10.5 FT | SIL. AME 650MLX19LTA | F | PMM 7996 | 09.02.2016 00:00:00 | - | CAOLIN | - | 200 G MB CAOLIN EN 800 G DE PBT DIAMETRO MAZO: 31 +/- 0.5 MM FUNDA 71 MM FRANJA ROJA GROSOR SELLADO 1.10+/- 0.5 MM LONGITUD: 3048 +/-152 MM DADO 250 B FAB C/ CHORIZOS DE 15 VUELTAS C/U TEMP. PEINADO Y LUB STD ARMAR A DIAMETRO 31MM ANTES HORNEAR | POLIESTER SATINTONE AZUL 324 CAL. 0.006" CORTE: 10.5 FT
ORAL-B LABORATORIES | 340 | KG | 0.006" | AZUL 32 | POLIESTER | .96747988 | 10.5 FT. | SIL. AMERICANO 650ML | F | PMM 7996 | 09.02.2016 00:00:00 | - | - | - | PBT CAOLIN CHORIZOS DADO 250 BARRENOS 4 CHORIZOS DELGADOS 15 VUELTAS C/U VEL. 160-800-690 MAZO DE CHORIZOS C/EXT. P/ENCOGER, AUTOCLAVE 135°C X10MIN CAL. NOMINAL EN LINEA 0.0058" ARMAR A DIAMETRO 31 MM ANTES DE HORNEAR 80% PBT+20% MB CAOLIN | POLIESTER SATINTONE AZUL 323 CAL. 0.006" CORTE: 10.5 FT.
ORAL-B LABORATORIES | 340 | KG | 0.007" | AZUL 589 | POLIESTER | .96747989 | 10.5 FT. | SIL. AMERICANO 650ML | F | PMM 7996 | 09.02.2016 00:00:00 | - | - | - | PBT CAOLIN CHORIZOS DADO 130 BARRENOS 4 CHORIZOS DELGADOS 21 VUELTAS C/U VEL. 160-800-690 MAZO DE CHORIZOS C/EXT. P/ENCOGER, AUTOCLAVE 135°C X10MIN CAL. NOMINAL EN LINEA 0.0068" ARMAR A DIAMETRO 31 MM ANTES DE HORNEAR 80% PBT+20% MB CAOLIN,SOLO BASF | POLIESTER SATINTONE AZUL 589 CAL. 0.007" CORTE: 10.5 FT.
ORAL-B LABORATORIES | 225 | KG | 0.006" | NATURAL 396 | POLIESTER | .96748005 | 10.5 FT. | SIL. AMERICANO 170ML | F | PMM 7996 | 09.02.2016 00:00:00 | - | - | - | PBT CHORIZOS DADO 250 BARRENOS FABRICAR 4 CHORIZOS DELGADOS 15 VUELTAS C/U VEL160-800-690 MAZO DE CHORIZOS C/ EXTENSION P/ ENCOGER AUTOCLAVE 135°C X 10 MIN CAL. NOMINAL EN LINEA 0.0058" ARMAR A DIAMETRO DE 31 MM ANTES DE HORNEAR, SOLO RESINA BASF | POLIESTER NATURAL 396 CAL. 0.006" CORTE: 10.5 FT.
ORAL-B LABORATORIES | 75 | KG | 0.007" | NATURAL 396 | POLIESTER | .96748006 | 10.5 FT. | SIL. AMERICANO 170ML | F | PMM 7996 | 09.02.2016 00:00:00 | - | - | - | PBT CHORIZOS DADO130 BARRENOS 4 CHORIZOS DELGADOS 21 VUELTAS C/U VEL160-800-690 MAZO DE CHORIZOS C/ EXTENSION P/ ENCOGER AUTOCLAVE 135°C X 10 MIN CAL. NOMINAL EN LINEA 0.0068" ARMAR A DIAMETRO DE 31 MM ANTES DE HORNEAR, FABRICAR SOLO CON RESINA BASF | POLIESTER NATURAL 396 CAL. 0.007" CORTE: 10.5 FT.
ORAL-B LABORATORIES | 230 | KG | 0.006" | AZUL 545 | POLIESTER SATINTON | .97121039 | 10.5 FT | 0 | 0 | PMM 7996 | 09.02.2016 00:00:00 | - | - | - | - | POLIESTER SATINTONE AZUL 545 CAL. 0.006" CORTE: 10.5 FT
ORAL-B LABORATORIES | 230 | KG | 0.007" | AZUL 545 | POLIESTER SATINTONE | .97121041 | 10.5 FT | 0 | 0 | PMM 7996 | 09.02.2016 00:00:00 | - | - | - | - | POLIESTER SATINTONE AZUL 545 CAL. 0.007" CORTE: 10.5 FT
SCHAEFER BRUSH MANUFACTURING, LLC | 50 | LB | 0.012" | AZUL OPACO 962 | POLIPROPILENO | RMM3305 | 52" | SIL. AMERICANO 50% | F | PMM 7997 | 16.02.2016 00:00:00 | RIZADO | - | - | RIZ. 5-O AMP. 0.025" ENG. "A55", EN MAZO DE FIERRO | POLIPROPILENO RIZADO AZUL OPACO 962 CAL. 0.012" CORTE: 52"
SCHAEFER BRUSH MANUFACTURING, LLC | 50 | LB | 0.012" | BLANCO 945 | NYLON 6.6 | RMM137 | 55" | SIL. AMERICANO 50% | F | PMM 7997 | 23.02.2016 00:00:00 | RIZADO | - | - | -*RIZ 6-O AMP. 0.022" ENGRANES DE 75 DIENTES, EN MAZO CON EXTENSION | NYLON 6.6 RIZADO BLANCO 945 CAL. 0.012" CORTE: 55"
SCHAEFER BRUSH MANUFACTURING, LLC | 50 | LB | 0.036" | NEGRO 921 | NYON 6.6 | RMM085 | 55" | SIL. AMERICANO 50% | F | PMM 7997 | 08.03.2016 00:00:00 | - | - | - | RIZ 7-O AMP. 0.047" ENG. "A66" | NYLON 6.6 RIZADO NEGRO 921 CAL. 0.036" CORTE: 55"
TORRES ORTIZ SANJUANA ELIZABETH | 110 | KG | 0 | 0 | 0 | N03960025 | 0 | 0 | 0 | PMM 7998 | 26.02.2016 00:00:00 | #N/A | #N/A | #N/A | #N/A | POLIETILENO EN CRUZ VERDE 963 CAL. 0.030" CORTE: 3 1/18"
TORRES ORTIZ SANJUANA ELIZABETH | 30 | KG | 0.013" | MARFIL 933 | POLIETILENO | N03960017 | 10 1/4" | 0 | 0 | PMM 7998 | 26.02.2016 00:00:00 | - | - | - | - | POLIETILENO MARFIL 933 CAL. 0.013" CORTE: 10 1/4"
TORRES ORTIZ SANJUANA ELIZABETH | 20 | KG | 0.013" | MARFIL 933 | POLIETILENO | N03960008 | 3 1/8" | LUBAN 100% | T | PMM 7998 | 26.02.2016 00:00:00 | - | - | - | - | POLIETILENO MARFIL 933 CAL. 0.013" CORTE: 3 1/8"
COSMETICOS INTEGRADOS, S. A. DE C. V. | 50 | KG | 0 | 0 | 0 | N0025013 | 0 | 0 | 0 | PMM 7999 | 26.02.2016 00:00:00 | #N/A | #N/A | #N/A | #N/A | POLIPROPILENO NEGRO 921 CAL. 0.014" CORTE: 46 MM
PROCTER & GAMBLE INTERNATIONAL OPERATIONS, S.A. | 120 | KG | 0.012" | NATURAL | NYLON 6.12 | .69860412 | 1 3/4" | SIL. AMERICANO 25ML | T | PMM 8000 | 18.02.2016 00:00:00 | - | - | - | CAJAS DE 20 KGS MARCAR LA CLAVE EN EL MAZO | NYLON 6.12 NATURAL CAL. 0.012" CORTE: 1 3/4"
PROCTER & GAMBLE INTERNATIONAL OPERATIONS, S.A. | 100 | KG | 0.012" | NATURAL | NYLON 6.12 | .98727029 | 31 MM | SIL. AMERICANO 25ML | T | PMM 8000 | 18.02.2016 00:00:00 | - | - | - | CAJAS DE 20 KG. MARCAR LA CLAVE EN MAZO | NYLON 6.12 NATURAL CAL. 0.012" CORTE: 31 MM

## Hoja1
Nombre del Cliente | Cantidad_Kg | Unidad_Original | Calibre | Color | Material | Resina | Clave | Corte | Lubricante | Orientación | No pedido | Fecha Entrega | ESP_SAE | Rizado | Perfil | Aditivos | Tipo de Mazo | Bastón_Espejo_Tina | Herramental | Fabricar | Temple | Horno | Teñido | Enfundado | Esp_Carretes
Oral-B Laboratories | 85 |  | 0.203 mm (0.008 pulg) | Azul Indicator | Nylon 6.12 | Fabricar con resinas DuPont (Zytel FG 158), | .60880497 | 1 1/8 pulg | Silicón americano 18 ml por 19 lts de agua, DESPUÉS DEL TEMPLADO Y PEINADO (ANTES DE LUBRICAR), DEJAR SECAR EL MATERIAL MÍNIMO 12 HORAS. YA SECO, LUBRICAR. Cada mazo se sumergirá dentro de la solución de lubricante durante 3 min. Después peinar el materi | T | PMM 7993 | 2016-02-09 | TOLERANCIA CALIBRE PROMEDIO: +/- 0.00024 PULG CALIBRACION EN MICROMETRO CTES DE 50 HILOS FORRO SOLO FUNDA |  |  |  |  | Bastón 3 mm - 5 mm, Espejo 50 cm, | Dado de 130 ó 177 barrenos, 25 mallas de 100 mesh, | Inspección en proceso de calibre: Medir con micrómetro. Calibrar en mm con nominal de 0.200 mm Inspección final de calibre: Medir con láser. Calibrar en mm con nominal de 0.203 mm (0.008 pulg) Embobinar en carretes de 65 hilos (dado de 130 barrenos) ó 59 |  |  | Teñir en línea con velocidades para trenes 1, 2 y 3: 260 rpm. Carretes para teñir: 6 carretes de 65 hilos ó 7 carretes de 59 hilos. Utilizar fórmula de teñido de acuerdo a la AV. 149. Embobinado en mazo normal (AL-60)., | Forrar sólo con funda de polietileno de 7.5 a 7.8 cm., | Usar embobinadoras nacionales como primera opción, embobinadoras italianas como segunda opción., 5.5, 10. Polea de entrada en H, polea de salida en V., 1 hr, 4, Crellin Natural,
Oral-B Laboratories | 170 |  | 0.178 mm (0.007 pulg) | Verde 854 | Nylon 6.12 | Cambia con temperaturas de extrusión y templado. En extrusión: Con temperaturas bajas se hace un tono claro o amarillento. Con temperaturas altas se hace un tono fuerte o azulado. En templado: Se hace un tono más amarillento., | .60880072 | 36 mm | Silicón americano 25 ml por 19 lts de agua, | T | PMM 7993 | 2016-02-09 | TOLERANCIA CALIBRE PROMEDIO: +/- 0.00021 PULG. CALIBRACION EN MICROMETRO / FORRO SOLO CON FUNDA |  |  |  |  | Bastón 3 mm - 5 mm, Espejo 50 cm, | Dado de 130 ó 177 barrenos, 25 mallas de 100 mesh, | Inspección en proceso de calibre: Medir con micrómetro. Calibrar en mm con nominal de 0.175 mm Inspección final de calibre: Medir con láser. Calibrar en mm con nominal de 0.178 mm (0.007 pulg), | Vapor, mínimo 90°C / 120 min +/- 10 min, |  |  | Forrar sólo con funda de polietileno de 7.5 a 7.8 cm.,
Oral-B Laboratories | 170 |  | 0.203 mm (0.008 pulg) | Azul Indicator | Nylon 6.12 | Fabricar con resinas DuPont (Zytel FG 158), | .60880498 | 1 1/4 pulg | Silicón americano 18 ml por 19 lts de agua, DESPUÉS DEL TEMPLADO Y PEINADO (ANTES DE LUBRICAR), DEJAR SECAR EL MATERIAL MÍNIMO 12 HORAS. YA SECO, LUBRICAR. Cada mazo se sumergirá dentro de la solución de lubricante durante 3 min. Después peinar el materi | T | PMM 7993 | 2016-02-09 | TOLERANCIA CALIBRE PROMEDIO: +/- 0.00024 PULG CALIBRACION EN MICROMETRO CTES DE 50 HILOS /FORRO SOLO FUNDA |  |  |  |  | Bastón 3 mm - 5 mm, Espejo 50 cm, | Dado de 130 ó 177 barrenos, 25 mallas de 100 mesh, | Inspección en proceso de calibre: Medir con micrómetro. Calibrar en mm con nominal de 0.200 mm Inspección final de calibre: Medir con láser. Calibrar en mm con nominal de 0.203 mm (0.008 pulg) Embobinar en carretes de 65 hilos (dado de 130 barrenos) ó 59 |  |  | Teñir en línea con velocidades para trenes 1, 2 y 3: 260 rpm. Carretes para teñir: 6 carretes de 65 hilos ó 7 carretes de 59 hilos. Utilizar fórmula de teñido de acuerdo a la AV. 149., | Forrar sólo con funda de polietileno de 7.5 a 7.8 cm., | Usar embobinadoras nacionales como primera opción, embobinadoras italianas como segunda opción., 5.5, 10. Polea de entrada en H, polea de salida en V., 1 hr, 4, Crellin Natural,
Oral-B Laboratories | 85 |  | 0.152 mm (0.006 pulg) | Azul 837 | Nylon 6.12 |  | .92059999 | 34 mm | Silicón americano 20 ml. por 19 lts. de agua, | (F) | PMM 7993 | 2016-02-09 | TOL. CAL. PROM +/- 0.00018" (0.00582"-0.00618") TOL. CAL. IND. +/- 0.0006", DIAMETRO DE MAZO 50 +/- 2 MM (2"), FORRO SOLO FUNDA DE P.E. 7.5 A 7.8 CM, EN CAJAS DE 10 LBS. VEL. 150-690-590 |  |  |  |  | Bastón 3 mm - 5 mm, Espejo 50 cm, | Dado de 215 barrenos, 25 mallas de 100 mesh, | Pasar los filamentos por todos los rodillos del 3er. tren Inspección en proceso de calibre: Medir con micrómetro. Calibrar en mm con nominal de 0.149 mm Inspección final de calibre: Medir con láser. Calibrar en mm con nominal de 0.152 mm (0.006 pulg), | Vapor, mínimo 90°C / 120 min +/- 10 min, |  |  | Forrar sólo con funda de polietileno de 7.5 a 7.8 cm.,
Oral-B Laboratories | 85 |  | 0.165 mm (0.0065 pulg) | Azul 349 | Nylon 6.12 |  | .92059997 | 32 mm | Silicón americano 20 ml. por 19 lts. de agua, | (F) | PMM 7993 | 2016-02-09 | TOLERANCIA CALIBRE PROMEDIO: +/- 0.00020 PULG, TOL. CAL. IND. +/- 0.0006", DIAMETRO DE MAZO 50 +/- 2 MM (2") FORRO SOLO FUNDA P.E. 7.5 A 7.8 CM, EN CAJAS DE 10 LBS. VEL. 150-690-590 |  |  |  |  | Bastón 3 mm - 5 mm, Espejo 50 cm, | Dado de 130, 177 ó 215 barrenos, 25 mallas de 100 mesh, | Pasar los filamentos por todos los rodillos del 3er. tren Inspección en proceso de calibre: Medir con micrómetro. Calibrar en mm con nominal de 0.162 mm Inspección final de calibre: Medir con láser. Calibrar en mm con nominal de 0.165 mm (0.0065 pulg), | Vapor, mínimo 90°C / 120 min +/- 10 min, |  |  | Forrar sólo con funda de polietileno de 7.5 a 7.8 cm.,
Oral-B Laboratories | 170 |  | 0.203 mm (0.008 pulg) | Verde 854 | Nylon 6.12 | Cambia con temperaturas de extrusión y templado. En extrusión: Con temperaturas bajas se hace un tono claro o amarillento. Con temperaturas altas se hace un tono fuerte o azulado. En templado: Se hace un tono más amarillento., | .60880073 | 36 mm | Silicón americano 25 ml por 19 lts de agua, | T | PMM 7993 | 2016-02-09 | TOLERANCIA CALIBRE PROMEDIO: +/- 0.00024 PULG CALIBRACION EN MICROMETRO / FORRO SOLO CON FUNDA |  |  |  |  | Bastón 3 mm - 5 mm, Espejo 50 cm, | Dado de 130 ó 177 barrenos, 25 mallas de 100 mesh, | Inspección en proceso de calibre: Medir con micrómetro. Calibrar en mm con nominal de 0.200 mm Inspección final de calibre: Medir con láser. Calibrar en mm con nominal de 0.203 mm (0.008 pulg), | Vapor, mínimo 90°C / 120 min +/- 10 min, |  |  | Forrar sólo con funda de polietileno de 7.5 a 7.8 cm.,
Oral-B Laboratories | 9.4 |  | 0.1524 mm (0.006 pulg) | Verde 622 | PBT Satintone | Para preparar 1 kg de material, utilizar 800 g de Poliéster PBT y 200 g de Masterbatch con caolín PBT COMPR-20. Se puede utilizar resina Ultradur B4500 o Crastin., | .90600262 | Chorizo | Silicón americano 650 ml. por 19 lts. de agua, Peinar mazos delgados, | (F) | PMM 7994 | 2016-02-09 | - |  |  |  | Mazo de chorizos, Con extensión para encoger, | Bastón 1 cm, Espejo 50 cm, | Dado de 300 barrenos, 10 mallas de 100 mesh, | Pasar los filamentos por todos los rodillos del 3er. tren. Para dado de 300 barrenos: Fabricar 6 chorizos delgados, 13 vueltas cada uno. Peinar saliendo de la tina de enfriamiento en 24 mechones de 7 hilos y 22 mechones de 6 hilos. Inspección en proceso d | Autoclave, 135°C / 10 min +/- 0 min, | 80°C / 1 hr (carga de 10 mazos), |  | Grosor del sellado: 1.10 +/- 0.5 mm Longitud del mazo: 3048 +/- 152 mm Ancho de la funda: 71 mm, con franja roja. Calibre: 0.004",
Oral-B Laboratories | 9.44 |  | 0.1524 mm (0.006 pulg) | Rosa 631 | PBT Satintone | Para preparar 1 kg de material, utilizar 800 g de Poliéster PBT y 200 g de Masterbatch con caolín PBT COMPR-20. Se puede utilizar resina Ultradur B4500 o Crastin., | .90600263 | Chorizo | Silicón americano 650 ml. por 19 lts. de agua, Peinar mazos delgados, | (F) | PMM 7994 | 2016-02-09 | - |  |  |  | Mazo de chorizos, Con extensión para encoger, | Bastón 1 cm, Espejo 50 cm, | Dado de 300 barrenos, 10 mallas de 100 mesh, | Pasar los filamentos por todos los rodillos del 3er. tren. Para dado de 300 barrenos: Fabricar 6 chorizos delgados, 13 vueltas cada uno. Peinar saliendo de la tina de enfriamiento en 24 mechones de 7 hilos y 22 mechones de 6 hilos. Inspección en proceso d | Autoclave, 135°C / 10 min +/- 0 min, | 80°C / 1 hr (carga de 10 mazos), |  | Grosor del sellado: 1.10 +/- 0.5 mm Longitud del mazo: 3048 +/- 152 mm Ancho de la funda: 71 mm, con franja roja. Calibre: 0.004",
Oral-B Laboratories | 18.66 |  | 0.1524 mm (0.006 pulg) | Azul 638 | PBT Satintone | Para preparar 1 kg de material, utilizar 800 g de Poliéster PBT y 200 g de Masterbatch con caolín PBT COMPR-20. Se puede utilizar resina Ultradur B4500 o Crastin., | .90600261 | Chorizo | Silicón americano 650 ml. por 19 lts. de agua, Peinar mazos delgados, | (F) | PMM 7994 | 2016-02-09 | - |  |  |  | Mazo de chorizos, Con extensión para encoger, | Bastón 1 cm, Espejo 50 cm, | Dado de 300 barrenos, 10 mallas de 100 mesh, | Pasar los filamentos por todos los rodillos del 3er. tren. Para dado de 300 barrenos: Fabricar 6 chorizos delgados, 13 vueltas cada uno. Peinar saliendo de la tina de enfriamiento en 24 mechones de 7 hilos y 22 mechones de 6 hilos. Inspección en proceso d | Autoclave, 135°C / 10 min +/- 0 min, | 80°C / 1 hr (carga de 10 mazos), |  | Grosor del sellado: 1.10 +/- 0.5 mm Longitud del mazo: 3048 +/- 152 mm Ancho de la funda: 71 mm, con franja roja. Calibre: 0.004",
Oral-B Laboratories | 23.4 |  | 0.1778 mm (0.007 pulg) | Azul 638 | Nylon 6.12 | Fabricar sólo con resina de Dupont, | .90600298 | Chorizo | Silicón americano 20 ml. por 19 lts. de agua, Para la preparación del lubricante: utilizar 70% de agua destilada y 30% de agua filtrada. Peinar mazos delgados., | (F) | PMM 7994 | 2016-02-09 | - |  |  |  | Mazo de chorizos, Con extensión hasta abajo, | Bastón 3 mm - 5 mm, Espejo 50 cm, | Dado 177 barrenos, 25 mallas de 100 mesh, | Pasar los filamentos por todos los rodillos del 3er. tren. Dado de 177 barrenos: Peinar saliendo de la tina de enfriamiento en 43 mechones de 4 hilos y 1 mechón de 5 hilos. Fabricar 6 chorizos delgados de 15 vueltas cada uno. Inspección en proceso de cali | Autoclave, 125°C / 10 min +/- 0 min, | 80°C / 1 hr (carga de 10 mazos), |  | Grosor del sellado: 1.10 +/- 0.5 mm Longitud del mazo: 3048 +/- 152 mm Ancho de la funda: 71 mm, sin franja. Calibre: 0.004",
Oral-B Laboratories | 85 |  | 0.152 mm (0.006 pulg) | Azul 398 | Nylon 6.12 |  | .99396505 | 32 mm | Silicón americano 20 ml. por 19 lts. de agua, | (F) | PMM 7995 | 2016-02-09 | TOLERANCIA CALIBRE PROMEDIO: +/- 0.00018 PULG. FORRO SOLO FUNDA 7.6 A 7.8 CM, DIAM MAZO 50 +/- 2 MM EN CAJAS DE 10 LBS |  |  |  |  | Bastón 3 mm - 5 mm, Espejo 50 cm, | Dado de 215 barrenos, 25 mallas de 100 mesh, | Pasar los filamentos por todos los rodillos del 3er. tren Inspección en proceso de calibre: Medir con micrómetro. Calibrar en mm con nominal de 0.149 mm Inspección final de calibre: Medir con láser. Calibrar en mm con nominal de 0.152 mm (0.006 pulg), | Vapor, mínimo 90°C / 120 min +/- 10 min, |  |  | Forrar sólo con funda de polietileno de 7.5 a 7.8 cm.,
Oral-B Laboratories | 85 |  | 0.203 mm (0.008 pulg) | Azul 976 | Nylon 6.12 |  | .99761614 | 32 mm | Silicón americano 25 ml por 19 lts de agua, | T | PMM 7995 | 2016-02-09 | TOLERANCIA CALIBRE PROMEDIO: +/- 0.00024 PULG, CALIBRACION EN MICROMETRO, FORRO SOLO FUNDA P.E. 7.6 A 7.8 CM., DIAMETRO DE MAZO 50 +/- 2 MM EN CAJAS DE 10 LBS. |  |  |  |  | Bastón 3 mm - 5 mm, Espejo 50 cm, | Dado de 130 ó 177 barrenos, 25 mallas de 100 mesh, | Inspección en proceso de calibre: Medir con micrómetro. Calibrar en mm con nominal de 0.200 mm Inspección final de calibre: Medir con láser. Calibrar en mm con nominal de 0.203 mm (0.008 pulg), | Vapor, mínimo 90°C / 120 min +/- 10 min, |  |  | Forrar sólo con funda de polietileno de 7.5 a 7.8 cm.,
Oral-B Laboratories | 85 |  | 0.203 mm (0.008 pulg) | Verde 126 | Nylon 6.12 |  | .92202016 | 35 mm | Silicón americano 25 ml por 19 lts de agua, | (F) | PMM 7995 | 2016-02-09 | TOLERANCIA CALIBRE PROMEDIO: +/- 0.00024 PULGTOL. CAL. IND. +/- 0.0006", DIAMETRO DE MAZO 50 +/- 2 MM, FORRO SOLO FUNDA DE P.E. 7.5 A 7.8 CM, EN CAJAS DE 10 LBS. VEL. 150-690-590 |  |  |  |  | Bastón 3 mm - 5 mm, Espejo 50 cm, | Dado de 130 ó 177 barrenos, 25 mallas de 100 mesh, | Pasar los filamentos por todos los rodillos del 3er. tren Inspección en proceso de calibre: Medir con micrómetro. Calibrar en mm con nominal de 0.200 mm Inspección final de calibre: Medir con láser. Calibrar en mm con nominal de 0.203 mm (0.008 pulg), | Vapor, mínimo 90°C / 120 min +/- 10 min, |  |  | Forrar sólo con funda de polietileno de 7.5 a 7.8 cm.,
Oral-B Laboratories | 170 |  | 0.178 mm (0.007 pulg) | Azul 169 | Nylon 6.12 |  | .97400728 | 32 mm | Silicón americano 27 ml por 19 lts de agua, | (F) | PMM 7995 | 2016-02-09 | - |  |  |  |  | Bastón 3 mm - 5 mm, Espejo 50 cm, | Dado de 177 barrenos, 25 mallas de 100 mesh, | Pasar los filamentos por todos los rodillos del 3er. tren. Medir calibre con equipo láser directo (sin ajuste)., | Vapor, 90°C / 2hrs, |  |  | Forrar sólo con funda de polietileno de 7.5 a 7.8 cm.,
Oral-B Laboratories | 170 |  | 0.229 mm (0.009 pulg) | Azul 367 | Nylon 6.12 |  | .97400722 | 34 mm | Silicón americano 35 ml por 19 lts de agua, | (F) | PMM 7995 | 2016-02-09 | - |  |  |  |  | Bastón 3 mm - 5 mm, Espejo 50 cm, | Dado de 110 barrenos, 25 mallas de 100 mesh, | Pasar los filamentos por todos los rodillos del 3er. tren. Medir calibre con equipo láser directo (sin ajuste)., | Vapor, 90°C / 2hrs, |  |  | Forrar sólo con funda de polietileno de 7.5 a 7.8 cm.,
Oral-B Laboratories | 75 |  | 0.1778 mm (0.007 pulg) | Natural 396 | Polyester PBT | Utilizar únicamente resina Ultradur B4500., Sin Caolin, | .96748006 | Chorizo | Silicón americano 170 ml por 19 lts de agua, Para la preparación del lubricante: utilizar 70% de agua destilada y 30% de agua filtrada. Peinar mazos delgados., | (F) | PMM 7996 | 2016-02-09 | PBT CHORIZOS DADO130 BARRENOS 4 CHORIZOS DELGADOS 21 VUELTAS C/U VEL160-800-690 MAZO DE CHORIZOS C/ EXTENSION P/ ENCOGER AUTOCLAVE 135°C X 10 MIN CAL. NOMINAL EN LINEA 0.0068" ARMAR A DIAMETRO DE 31 MM ANTES DE HORNEAR, FABRICAR SOLO CON RESINA BASF |  |  | Sin Caolin, | Mazo de chorizos, Con extensión para encoger, | Espejo mínimo 50 cm, | Dado de 250 barrenos, 10 mallas de 100 mesh, | Pasar los filamentos por todos los rodillos del 3er. tren. Fabricar 6 chorizos delgados de 10 vueltas cada uno. Peinar saliendo de la tina de enfriamiento en 26 mechones de 5 hilos y 20 mechones de 6 hilos. Inspección en proceso de calibre: Calibrar con n | Autoclave, 135°C / 10 min +/- 0 min, |  |  | Grosor del sellado: 1.10 +/- 0.5 mm Longitud del mazo: 3048 +/- 152 mm Ancho de la funda: 71 mm, sin franja. Calibre: 0.004",
Oral-B Laboratories | 225 |  | 0.1524 mm (0.006 pulg) | Natural 396 | Polyester PBT | Utilizar únicamente resina Ultradur B4500., Sin Caolin, | .96748005 | Chorizo | Silicón americano 170 ml por 19 lts de agua, Para la preparación del lubricante: utilizar 70% de agua destilada y 30% de agua filtrada. Peinar mazos delgados., | (F) | PMM 7996 | 2016-02-09 | PBT CHORIZOS DADO 250 BARRENOS FABRICAR 4 CHORIZOS DELGADOS 15 VUELTAS C/U VEL160-800-690 MAZO DE CHORIZOS C/ EXTENSION P/ ENCOGER AUTOCLAVE 135°C X 10 MIN CAL. NOMINAL EN LINEA 0.0058" ARMAR A DIAMETRO DE 31 MM ANTES DE HORNEAR, SOLO RESINA BASF |  |  | Sin Caolin, | Mazo de chorizos, Con extensión para encoger, | Espejo mínimo 50 cm, | Dado de 250 ó 300 barrenos, 10 mallas de 100 mesh, | Pasar los filamentos por todos los rodillos del 3er. tren. Para dado de 250 barrenos: Fabricar 6 chorizos delgados, 15 vueltas cada uno. Peinar saliendo de la tina de enfriamiento en 26 mechones de 5 hilos y 20 mechones de 6 hilos. Para dado de 300 barren | Autoclave, 135°C / 10 min +/- 0 min, |  |  | Grosor del sellado: 1.10 +/- 0.5 mm Longitud del mazo: 3048 +/- 152 mm Ancho de la funda: 71 mm, con franja roja. Calibre: 0.004",
Oral-B Laboratories | 230 |  | 0.1524 mm (0.006 pulg) | Azul 545 | PBT Satintone | Para preparar 1 kg de material, utilizar 800 g de Poliéster PBT y 200 g de Masterbatch con caolín PBT COMPR-20. Se puede utilizar resina Ultradur B4500 o Crastin., | .97121039 | Chorizo | Silicón americano 650 ml. por 19 lts. de agua, Peinar mazos delgados, | (F) | PMM 7996 | 2016-02-09 | - |  |  |  | Mazo de chorizos, Con extensión para encoger, | Bastón 1 cm, Espejo 50 cm, | Dado de 300 barrenos, 10 mallas de 100 mesh, | Pasar los filamentos por todos los rodillos del 3er. tren. Para dado de 300 barrenos: Fabricar 6 chorizos delgados, 13 vueltas cada uno. Peinar saliendo de la tina de enfriamiento en 24 mechones de 7 hilos y 22 mechones de 6 hilos. Inspección en proceso d | Autoclave, 135°C / 10 min +/- 0 min, | 80°C / 1 hr (carga de 10 mazos), |  | Grosor del sellado: 1.10 +/- 0.5 mm Longitud del mazo: 3048 +/- 152 mm Ancho de la funda: 71 mm, con franja roja. Calibre: 0.004",
Oral-B Laboratories | 230 |  | 0.1778 mm (0.007 pulg) | Azul 545 | PBT Satintone | Para preparar 1 kg de material, utilizar 800 g de Poliéster PBT y 200 g de Masterbatch con caolín PBT COMPR-20. Se puede utilizar resina Ultradur B4500 o Crastin., | .97121041 | Chorizo | Silicón americano 650 ml. por 19 lts. de agua, Peinar mazos delgados, | T | PMM 7996 | 2016-02-09 | - |  |  |  | Mazo de chorizos, Con extensión para encoger, | Bastón 1 cm, Espejo 50 cm, | Dado de 250 barrenos, 10 mallas de 100 mesh, | Fabricar 6 chorizos delgados de 10 vueltas cada uno. Peinar saliendo de la tina de enfriamiento en 26 mechones de 5 hilos y 20 mechones de 6 hilos. Inspección en proceso de calibre: Calibrar con nominal de 0.0068" al utilizar calibrador de carátula. Calib | Autoclave, 155ºC /10 min, | 80°C / 1 hr (carga de 10 mazos), |  | Grosor del sellado: 1.10 +/- 0.5 mm Longitud del mazo: 3048 +/- 152 mm Ancho de la funda: 71 mm, sin franja. Calibre: 0.004",
Oral-B Laboratories | 340 |  | 0.1524 mm (0.006 pulg) | Azul 323 | PBT Satintone | Para preparar 1 kg de material, utilizar 800 g de Poliéster PBT y 200 g de Masterbatch con caolín PBT COMPR-20. Se puede utilizar resina Ultradur B4500 o Crastin., | .96747988 | Chorizo | Silicón americano 650 ml. por 19 lts. de agua, Peinar mazos delgados, | (F) | PMM 7996 | 2016-02-09 | PBT CAOLIN CHORIZOS DADO 250 BARRENOS 4 CHORIZOS DELGADOS 15 VUELTAS C/U VEL. 160-800-690 MAZO DE CHORIZOS C/EXT. P/ENCOGER, AUTOCLAVE 135°C X10MIN CAL. NOMINAL EN LINEA 0.0058" ARMAR A DIAMETRO 31 MM ANTES DE HORNEAR 80% PBT+20% MB CAOLIN |  |  |  | Mazo de chorizos, Con extensión para encoger, | Espejo mínimo 50 cm, | Dado de 250 ó 300 barrenos, 10 mallas de 100 mesh, | Pasar los filamentos por todos los rodillos del 3er. tren. Para dado de 250 barrenos: Fabricar 6 chorizos delgados, 15 vueltas cada uno. Peinar saliendo de la tina de enfriamiento en 26 mechones de 5 hilos y 20 mechones de 6 hilos. Para dado de 300 barren | Autoclave, 135°C / 10 min +/- 0 min, |  |  | Grosor del sellado: 1.10 +/- 0.5 mm Longitud del mazo: 3048 +/- 152 mm Ancho de la funda: 71 mm, con franja roja. Calibre: 0.004",
Oral-B Laboratories | 340 |  | 0.1524 mm (0.006 pulg) | Natural | PBT Satintone | Para preparar 1 kg de material, utilizar 800 g de Poliéster PBT y 200 g de Masterbatch con caolín PBT COMPR-20. Se puede utilizar resina Ultradur B4500 o Crastin., | .96630845 | Chorizo | Silicón americano 650 ml. por 19 lts. de agua, Peinar mazos delgados, | (F) | PMM 7996 | 2016-02-09 | 200 G MB CAOLIN EN 800 G DE PBT DIAMETRO MAZO: 31 +/- 0.5 MM FUNDA 71 MM FRANJA ROJA GROSOR SELLADO 1.10+/- 0.5 MM LONGITUD: 3048 +/-152 MM DADO 250 B FAB C/ CHORIZOS DE 15 VUELTAS C/U TEMP. PEINADO Y LUB STD ARMAR A DIAMETRO 31MM ANTES HORNEAR |  |  |  | Mazo de chorizos, Con extensión para encoger, | Espejo mínimo 50 cm, | Dado de 250 ó 300 barrenos, 10 mallas de 100 mesh, | Pasar los filamentos por todos los rodillos del 3er. tren. Para dado de 250 barrenos: Fabricar 6 chorizos delgados, 15 vueltas cada uno. Peinar saliendo de la tina de enfriamiento en 26 mechones de 5 hilos y 20 mechones de 6 hilos. Para dado de 300 barren | Autoclave, 135°C / 10 min +/- 0 min, |  |  | Grosor del sellado: 1.10 +/- 0.5 mm Longitud del mazo: 3048 +/- 152 mm Ancho de la funda: 71 mm, con franja roja. Calibre: 0.004",
Oral-B Laboratories | 340 |  | 0.1778 mm (0.007 pulg) | Azul 589 | PBT Satintone | Para preparar 1 kg de material, utilizar 800 g de Poliéster PBT y 200 g de Masterbatch con caolín PBT COMPR-20. Utilizar únicamente resina Ultradur B4500., Cambia con templado. El tono se hace más fuerte con el temple., | .96747989 | Chorizo | Silicón americano 650 ml. por 19 lts. de agua, Peinar mazos delgados, | (F) | PMM 7996 | 2016-02-09 | PBT CAOLIN CHORIZOS DADO 130 BARRENOS 4 CHORIZOS DELGADOS 21 VUELTAS C/U VEL. 160-800-690 MAZO DE CHORIZOS C/EXT. P/ENCOGER, AUTOCLAVE 135°C X10MIN CAL. NOMINAL EN LINEA 0.0068" ARMAR A DIAMETRO 31 MM ANTES DE HORNEAR 80% PBT+20% MB CAOLIN,SOLO BASF |  |  |  | Mazo de chorizos, Con extensión para encoger, | Espejo mínimo 50 cm, | Dado de 250 barrenos, 10 mallas de 100 mesh, | Pasar los filamentos por todos los rodillos del 3er. tren. Fabricar 6 chorizos delgados de 10 vueltas cada uno. Peinar saliendo de la tina de enfriamiento en 26 mechones de 5 hilos y 20 mechones de 6 hilos. Inspección en proceso de calibre: Calibrar con n | Autoclave, 135°C / 10 min +/- 0 min, |  |  | Grosor del sellado: 1.10 +/- 0.5 mm Longitud del mazo: 3048 +/- 152 mm Ancho de la funda: 71 mm, sin franja. Calibre: 0.004",
Oral-B Laboratories | 450 |  | 0.1524 mm (0.006 pulg) | Azul 324 | PBT Satintone | Para preparar 1 kg de material, utilizar 800 g de Poliéster PBT y 200 g de Masterbatch con caolín PBT COMPR-20. Se puede utilizar resina Ultradur B4500 o Crastin. Utilizar bolsas nuevas para cada pesada. , Manejar pesadas en botes de plástico. El color su | .96630846 | Chorizo | Silicón americano 650 ml. por 19 lts. de agua, Peinar mazos delgados, | (F) | PMM 7996 | 2016-02-09 | 200 G MB CAOLIN EN 800 G DE PBT DIAMETRO MAZO: 31 +/- 0.5 MM FUNDA 71 MM FRANJA ROJA GROSOR SELLADO 1.10+/- 0.5 MM LONGITUD: 3048 +/-152 MM DADO 250 B FAB C/ CHORIZOS DE 15 VUELTAS C/U TEMP. PEINADO Y LUB STD ARMAR A DIAMETRO 31MM ANTES HORNEAR |  |  |  | Mazo de chorizos, Con extensión para encoger, | Bastón 1 cm, Espejo mínimo 50 cm, | Dado de 250 ó 300 barrenos, 10 mallas de 100 mesh, | Pasar los filamentos por todos los rodillos del 3er. tren. Orientar en vapor. Enumerar todos los mazos. Para dado de 250 barrenos: Fabricar 6 chorizos delgados, 15 vueltas cada uno. Peinar saliendo de la tina de enfriamiento en 26 mechones de 5 hilos y 2 | Autoclave, 135°C / 10 min +/- 0 min, |  |  | Grosor del sellado: 1.10 +/- 0.5 mm Longitud del mazo: 3048 +/- 152 mm Ancho de la funda: 71 mm, con franja roja. Calibre: 0.004",
Oral-B Laboratories | 560 |  | 0.1778 mm (0.007 pulg) | Azul Indicator | Nylon 6.12 | Fabricar sólo con resina de Dupont, | .96630844 | Chorizo | Silicón americano 20 ml. por 19 lts. de agua, Para la preparación del lubricante: utilizar 70% de agua destilada y 30% de agua filtrada. Peinar mazos delgados., | T | PMM 7996 | 2016-02-09 | CTS 65 HILOS PARA TEÑIR EMB. ITAL. DIAMETRO MAZO 31 +/- 0.5 MM GROSOR SELLADO 1.10+/- 0.5 MM LONGITUD 3048 +/-152 MM FUNDA 71 MM SIN FRANJA DADO 130 B FAB. CHORIZOS DE 7 VUELTAS CON 7 CTS TEMP. PEINADO Y LUB. STD ARMAR A DIAMETRO 31MM ANTES HORNEAR |  |  |  |  | Bastón 3 mm - 5 mm, Espejo 50 cm, | Dado de 177 ó 195 barrenos, 25 mallas de 100 mesh, | Embobinar en carretes de 59 hilos (dado de 177 barrenos) ó de 65 hilos (dado de 195 barrenos). Inspección en proceso de calibre: Medir con micrómetro. Calibrar con nominal de 0.1750 mm. (0.00689") Inspección final de calibre: Medir con láser. Calibrar con |  |  | Teñir en línea. Utilizar fórmula de teñido de acuerdo a la AV. 149 Fabricar 10 chorizos delgados de 6 vueltas con 7 carretes de 65 hilos, ó de 7 vueltas con 6 carretes de 65 hilos. O fabricar 12 chorizos delgados de 5 vueltas con 8 carretes de 59 hilos (d | Grosor del sellado: 1.10 +/- 0.5 mm Longitud del mazo: 3048 +/- 152 mm Ancho de la funda: 71 mm, sin franja. Calibre: 0.004", | Embobinadoras italianas, 5.5, 10. Polea de entrada en H, polea de salida en V., 51 min, 4, H&K Negro Alemán,
Procter & Gamble International Operations, S.A. | 100 | 115 | 0.305 mm (0.012 pulg) | Natural | Nylon 6.12 | Usar resina Grilon XE 3938 como primera opción, Vestamid D16 como segunda opción, | .98727029 | 31 mm | Silicón americano 25 ml por 19 lts de agua, | T | PMM 8000 | 2016-02-18 | CAJAS DE 20 KG. MARCAR LA CLAVE EN MAZODado de 60 barrenos, 25 mallas de 100 mesh, | [5 empty] | Dado de 60 barrenos, 25 mallas de 100 mesh, | Inspección en proceso de calibre: Medir con micrómetro. Calibrar en mm con nominal de 0.302 mm Inspección final de calibre: Medir con láser. Calibrar en mm con nominal de 0.305 mm (0.012 pulg), | Vapor, mínimo 90°C / 120 min +/- 10 min, |  |  | Forrar con funda de polietileno y papel kraft blanco,
Procter & Gamble International Operations, S.A. | 120 | 140 | 0.305 mm (0.012 pulg) | Natural | Nylon 6.12 | Usar resina Grilon XE 3938 como primera opción, Vestamid D16 como segunda opción, | .69860412 | 44.5 mm | Silicón americano 25 ml por 19 lts de agua, | T | PMM 8000 | 2016-02-18 | CAJAS DE 20 KGS MARCAR LA CLAVE EN EL MAZODado de 60 barrenos, 25 mallas de 100 mesh, | [5 empty] | Dado de 60 barrenos, 25 mallas de 100 mesh, | Inspección en proceso de calibre: Medir con micrómetro. Calibrar en mm con nominal de 0.302 mm Inspección final de calibre: Medir con láser. Calibrar en mm con nominal de 0.305 mm (0.012 pulg), | Vapor, mínimo 90°C / 120 min +/- 10 min, |  |  | Forrar con funda de polietileno y papel kraft blanco,
Schaefer Brush Manufacturing, LLC | 22.7 | 28 | 0.012 pulg | Azul Opaco 962 | Polypropylene | Usar Polipropileno 1102KR como primera opción, usar Polipropileno HP423M como segunda opción, | RMM3305 | 52 pulg | Silicón americano 50%, | (F) | PMM 7997 | 2016-02-16 | RIZ. 4.5-O AMP. 0.028" ENG. "A55"Mazo de fierro,Dado de 60 barrenos, 1 malla de 100 mesh, | 4.5, 0.028 pulg, SERIE A55, | Rizado |  | Mazo de fierro, |  | Dado de 60 barrenos, 1 malla de 100 mesh, | Pasar los filamentos por todos los rodillos del 3er. tren, | Agua, Máx. 10°C, |  |  | Forrar con funda de polietileno y papel kraft café. Utilizar funda americana P-BLEND de polietileno de 7.5 a 7.8 cm. Verificar que la funda no se encuentre floja con respecto al diámetro del mazo.,
Schaefer Brush Manufacturing, LLC | 22.7 | 28 | 0.012 pulg | Blanco 945 | Nylon 6.6 |  | RMM137 | 55 pulg | Silicón americano 50%, | (F) | PMM 7997 | 2016-02-23 | RIZ 6-O AMP. 0.022" ENGRANES DE 75 DIENTES, Mazo normal, Con extensión invertida,Dado de 60 barrenos, 10 mallas de 100 mesh, | 6, 0.022 pulg, SERIE A75, | Rizado |  | Mazo normal, Con extensión invertida, |  | Dado de 60 barrenos, 10 mallas de 100 mesh, | Pasar los filamentos por todos los rodillos del 3er. tren., | Agua, Máx. 10°C, | 105°C +/- 5°C / 2hrs, |  | Forrar con funda de polietileno y papel kraft café. Utilizar funda americana P-BLEND de polietileno de 7.5 a 7.8 cm. Verificar que la funda no se encuentre floja con respecto al diámetro del mazo.,
Schaefer Brush Manufacturing, LLC | 22.7 | 30 | 0.036 pulg | Negro 921 | Nylon 6.6 |  | RMM085 | 55 pulg | Silicón americano 50%, | (F) | PMM 7997 | 2016-03-08 | RIZ 7-O AMP. 0.047" ENG. "A66"Mazo normal, Con extensión invertida,Utilizar tina de un sólo viaje,Dado de 6 barrenos, 10 mallas de 100 mesh, | 7, 0.047 pulg, SERIE A66, | Rizado |  | Mazo normal, Con extensión invertida, | Utilizar tina de un sólo viaje, | Dado de 6 barrenos, 10 mallas de 100 mesh, | Pasar los filamentos por todos los rodillos del 3er. tren, | Agua (carga de 3 mazos), 93°C / 1 min, | 125°C +/- 5°C / 2hrs, |  | Forrar con funda de polietileno y papel kraft café. Utilizar funda americana P-BLEND de polietileno de 7.5 a 7.8 cm. Verificar que la funda no se encuentre floja con respecto al diámetro del mazo.,
Torres Ortiz Sanjuana Elizabeth | 20 | 25 | 0.013 pulg | Marfil 933 | Polietileno | Se puede utilizar fibra de PE Marfil 933, con una proporción de 80% PE virgen y 20% fibra., Chimassorb 944 - FDL (5 g / kg de resina), | N03960008 | 3 1/8 pulg | Silicón americano 375 ml por 19 lts de agua, | T | PMM 7998 | 2016-02-26 | Chimassorb 944 - FDL (5 g / kg de resina),Dado de 80 barrenos, 1 malla de 100 mesh, |  |  | Chimassorb 944 - FDL (5 g / kg de resina), |  |  | Dado de 80 barrenos, 1 malla de 100 mesh, |  | Agua, mínimo 90°C / 10 min + 0 /- 2 min, |  |  | Forrar con funda de polietileno y papel kraft café,
Torres Ortiz Sanjuana Elizabeth | 30 | 35 | 0.013 pulg | Marfil 933 | Polietileno | Se puede utilizar fibra de PE Marfil 933, con una proporción de 80% PE virgen y 20% fibra., Chimassorb 944 - FDL (5 g / kg de resina), | N03960017 | 10 1/4 pulg | Silicón americano 375 ml por 19 lts de agua, | T | PMM 7998 | 2016-02-26 | Chimassorb 944 - FDL (5 g / kg de resina),Mazo chico de aluminio,Dado de 80 barrenos, 1 malla de 100 mesh, |  |  | Chimassorb 944 - FDL (5 g / kg de resina), | Mazo chico de aluminio, |  | Dado de 80 barrenos, 1 malla de 100 mesh, |  | Agua, mínimo 90°C / 10 min + 0 /- 2 min, |  |  | Forrar con funda de polietileno y papel kraft café,
Torres Ortiz Sanjuana Elizabeth | 110 | 130 | 0.030 pulg | Verde 963 | Polietileno |  | N03960025 | 3 1/18 pulg |  | T | PMM 7998 | 2016-02-26 | Cruz |  | Cruz