## Cristobal
Nombre del Cliente | Cantidad | Unidad | Calibre | Color | Material | Clave | Corte | Lubricación | Orientación | No pedido | Fecha Entrega | Perfil | Aditivo | Otros | Especificaciones | Descripcion
IMPORTADORA WAN HI, S.A. DE C.V. | 60 | KG | 0.010" | BLANCO 945 | NYLON 6 | N0081011 | 63 MM | LUBAN | T | PMM 8001 | 29.02.2016 00:00:00 | - | - | - | - | NYLON 6 BLANCO 945 CAL. 0.010" CORTE: 63 MM
DUSTY STRINGS | 50 | LB | 0.040" | NATURAL | NYLON 6.12 "S" - B | .10665 | 52.5" | LUBAN 100% | S | PMM 8002 | 26.02.2016 00:00:00 | - | - | - | VEL-130-570-570-570, R.O. 4.3, NUMERAR MAZOS DESDE EXTRUSION, FABRICAR MAZOS DELGADOS, EMB. 9 MIN, TINA 1 VIAJE, AUTOCLAVE 135 °C X 10 MIN, MARCAR MAZOS COMO "N 6.12 S-B", OVALIDAD 0.002" MAXIMO, DADO DE 3 X 0.140" COMO 1a. OPCION, 25 MALLAS DE 100. | NYLON 6.12 "S" - B NATURAL CAL. 0.040" CORTE: 52.5"
CEPILLOS EL CASTOR, S. A. DE C. V. | 50 | KG | 0.019" | NARANJA FLOUR OPACO 931 | NYLON 6.12 | .1-2-1-0004 | MAZO | LUBAN | T | PMM 8005 | 29.02.2016 00:00:00 | - | - | - | - | NYLON 6.12 NARANJA FLOUR OPACO 931 CAL. 0.019" EN MAZO
CEPILLOS EL CASTOR, S. A. DE C. V. | 100 | KG | 0.022" | NATURAL | NYLON 6 | .1-2-2-0005 | MAZO | LUBAN | S | PMM 8006 | 29.02.2016 00:00:00 | - | - | - | - | NYLON 6 NATURAL CAL. 0.022" EN MAZO
CEPILLOS EL CASTOR, S. A. DE C. V. | 50 | KG | 0.040" | NATURAL | NYLON 6 | .1-2-2-0022 | EN MAZO | LUBAN | S | PMM 8006 | 29.02.2016 00:00:00 | - | - | - | CON TINA DE DOBLE VIAJE | NYLON 6 NATURAL CAL. 0.040" EN MAZO
P&G MANUFACTURING IRELAND LTD. | 214 | KG | 0.007" | AZUL INDICATOR | NYLON 6.12 | -62658035 | 10.5 FT | SILICON AMERICANO | T | PMM 8007 | 03.03.2016 00:00:00 | - | - | - | - | NYLON 6.12 AZUL INDICATOR CAL. 0.007" CORTE: 10.5 FT
P&G MANUFACTURING IRELAND LTD. | 556 | KG | 0.008" | VERDE 854 | NYLON 6.12 | -60880073 | 36 MM | 0 | 0 | PMM 8007 | 03.03.2016 00:00:00 | - | - | - | - | NYLON 6.12 VERDE 854 CAL. 0.008" CORTE: 36 MM
P&G MANUFACTURING IRELAND LTD. | 332 | KG | 0.007" | AZUL INDICATOR | NYLON 6.12 | -60880355 | 28.6 MM | SIL. AMERICANO 25ML | T | PMM 8007 | 03.03.2016 00:00:00 | - | - | - | CARRETES DE 55 HILOS CON SILICON FX 50 ml FORRO SOLO FUNDA DE PE. TOLERANCIA CALIBRE PROMEDIO: +/- 0.00021 PULG | NYLON 6.12 AZUL INDICATOR CAL. 0.007" CORTE: 28.6 MM
P&G MANUFACTURING IRELAND LTD. | 261 | KG | 0.006" | AZUL INDICATOR | NYLON 6.12 | -60880398 | 28 MM | SIL. AMERICANO 20ML | T | PMM 8007 | 03.03.2016 00:00:00 | - | - | - | CARRETE DE 75 HILOS CON SILICON FX 40 ml FORRO SOLO FUNDA DE PE. TOLERANCIA CALIBRE PROMEDIO: +/- 0.00018 PULG. | NYLON 6.12 AZUL INDICATOR CAL. 0.006" CORTE: 28 MM
P&G MANUFACTURING IRELAND LTD. | 238 | KG | 0.008" | AZUL INDICATOR | NYLON 6.12 | -60880404 | 33 MM | SIL. AMERICANO 25ML | T | PMM 8007 | 03.03.2016 00:00:00 | - | - | - | CARRETES DE 55 HILOS CON SILICON FX 50 ml FORRO SOLO FUNDA DE PE, TOLERANCIA CALIBRE PROMEDIO: +/- 0.00024 PULG | NYLON 6.12 AZUL INDICATOR CAL. 0.008" CORTE: 33 MM
P&G MANUFACTURING IRELAND LTD. | 325 | KG | 0.008" | VERDE 126 | NYLON 6.12 | -92202016 | 35 MM | SIL. AME. 25 ML | F | PMM 8007 | 03.03.2016 00:00:00 | - | - | - | TOL. CAL. IND. +/- 0.0006", TOL. CAL. PROM. +/- 0.00024", VEL. 150-690-590 SOLO FUNDA DE P.E. DE 7.5 A 7.8 CM, DIAMETRO DE MAZO 50 +/- 2 MM | NYLON 6.12 VERDE 126 CAL. 0.008" CORTE: 35 MM
P&G MANUFACTURING IRELAND LTD. | 319 | KG | 0.008" | AZUL 349 | NYLON 6.12 | -92202017 | 32 MM | SIL. AME. 25 ML | F | PMM 8007 | 03.03.2016 00:00:00 | - | - | - | TOL. CAL. IND. +/- 0.0006", TOL. CAL. PROM. +/- 0.00024", VEL. 150-690-590 SOLO FUNDA DE P.E. DE 7.5 A 7.8 CM, DIAMETRO DE MAZO 50 +/- 2 MM | NYLON 6.12 AZUL 349 CAL. 0.008" CORTE: 32 MM
P&G MANUFACTURING IRELAND LTD. | 306 | KG | 0.007" | AZUL 837 | NYLON 6.12 | -92202019 | 34 MM | SIL. AME. 25 ML | F | PMM 8007 | 03.03.2016 00:00:00 | - | - | - | TOL. CAL. IND. +/- 0.0006", TOL. CAL. PROM. +/- 0.00021", VEL. 150-690-590 SOLO FUNDA DE P.E. DE 7.5 A 7.8 CM, DIAMETRO DE MAZO 50 +/- 2 MM | NYLON 6.12 AZUL 837 CAL. 0.007" CORTE: 34 MM
P&G MANUFACTURING IRELAND LTD. | 199 | KG | 0.008" | ROSA 356 | NYLON 6.12 | -92202020 | 35 MM | SIL. AME. 25 ML | F | PMM 8007 | 03.03.2016 00:00:00 | - | - | - | TOL. CAL. IND. +/- 0.0006", TOL. CAL. PROM. +/- 0.00024", VEL. 150-690-590 SOLO FUNDA DE P.E. DE 7.5 A 7.8 CM, DIAMETRO DE MAZO 50 +/- 2 MM, ROCIAR ULTRASPRAY EN LA BOLSA DEL MATERIAL | NYLON 6.12 ROSA 356 CAL. 0.008" CORTE: 35 MM
P&G MANUFACTURING IRELAND LTD. | 74 | KG | 0.006" | AZUL 398 | NYLON 6.12 | -99453228 | 31 MM | SIL. AMERICANO 20 ML | F | PMM 8007 | 03.03.2016 00:00:00 | - | - | - | TOLERANCIA CALIBRE PROMEDIO: +/- 0.00018 PULG. FORRO SOLO FUNDA PE DE 7.6 A 7.8 CM, EN CAJAS DE CHAROLAS, DIAMETRO DE MAZO 50 +/- 2MM | NYLON 6.12 AZUL 398 CAL. 0.006" CORTE: 31 MM
CEPILLOS EL CASTOR, S. A. DE C. V. | 100 | KG | 0.025" | NATURAL | NYLON 6 | .1-2-2-0013 | 4 3/4" | LUBAN | F | PMM 8008 | 29.02.2016 00:00:00 | RIZADO | - | - | RIZ. 7.5-O AMP. 0.032" ENG. 75 DIENTES, EN MAZO PEQUEÑO DE ALUMINIO | NYLON 6 RIZADO NATURAL CAL. 0.025" CORTE: 4 3/4"
CEPILLOS EL CASTOR, S. A. DE C. V. | 100 | KG | 0.015" | BLANCO 945 | NYLON 6 | .1-2-2-0025 | 2" | LUBAN 100% | S | PMM 8008 | 29.02.2016 00:00:00 | - | - | - | - | NYLON 6 BLANCO 945 CAL. 0.015" CORTE: 2"
CEPILLOS EL CASTOR, S. A. DE C. V. | 100 | KG | 0.020" | BLANCO 945 | NYLON 6.6 | .1-2-2-0103 | 3 3/4" | LUBAN 100% | S | PMM 8008 | 22.02.2016 00:00:00 | - | - | - | MAZO NORMAL CON EXTENSION | NYLON 6.6 BLANCO 945 CAL. 0.020" CORTE: 3 3/4"
CEPILLOS EL CASTOR, S. A. DE C. V. | 100 | KG | 0.013" | AMARILLO 448 | NYLON 6.12 "R" D. | .1-2-1-0054 | 5 3/4" | 0 | 0 | PMM 8009 | 29.02.2016 00:00:00 | CRUZ | - | - | - | NYLON 6.12 "R" DESPLUMILLABLE EN CRUZ AMARILLO 448 CAL. 0.013" CORTE: 5 3/4"
INDUSTRIAS EMPLAS, S.A. | 60 | KG | 0.022" | NEGRO 921 | NYLON 6 | N0046002 | 1 7/8" | LUBAN | S | PMM 8010 | 02.03.2016 00:00:00 | - | - | - | - | NYLON 6 NEGRO 921 CAL. 0.022" CORTE: 1 7/8"
INDUSTRIAS EMPLAS, S.A. | 60 | KG | 0.022" | NEGRO 921 | NYLON 6 | N0046002 | 1 7/8" | LUBAN | S | PMM 8011 | 09.03.2016 00:00:00 | - | - | - | - | NYLON 6 NEGRO 921 CAL. 0.022" CORTE: 1 7/8"
INDUSTRIAS EMPLAS, S.A. | 10 | KG | 0.045" | NEGRO 921 | NYLON 6 | N0046004 | 1 9/16" | LUBAN | S | PMM 8011 | 09.03.2016 00:00:00 | - | - | - | - | NYLON 6 NEGRO 921 CAL. 0.045" CORTE: 1 9/16"
INDUSTRIAS EMPLAS, S.A. | 60 | KG | 0.022" | NEGRO 921 | NYLON 6 | N0046002 | 1 7/8" | LUBAN | S | PMM 8012 | 16.03.2016 00:00:00 | - | - | - | - | NYLON 6 NEGRO 921 CAL. 0.022" CORTE: 1 7/8"
INDUSTRIAS EMPLAS, S.A. | 60 | KG | 0.022" | NEGRO 921 | NYLON 6 | N0046002 | 1 7/8" | LUBAN | S | PMM 8013 | 23.03.2016 00:00:00 | - | - | - | - | NYLON 6 NEGRO 921 CAL. 0.022" CORTE: 1 7/8"
INDUSTRIAS EMPLAS, S.A. | 10 | KG | 0.045" | NEGRO 921 | NYLON 6 | N0046004 | 1 9/16" | LUBAN | S | PMM 8013 | 23.03.2016 00:00:00 | - | - | - | - | NYLON 6 NEGRO 921 CAL. 0.045" CORTE: 1 9/16"
INDUSTRIAS EMPLAS, S.A. | 60 | KG | 0.022" | NEGRO 921 | NYLON 6 | N0046002 | 1 7/8" | LUBAN | S | PMM 8014 | 30.03.2016 00:00:00 | - | - | - | - | NYLON 6 NEGRO 921 CAL. 0.022" CORTE: 1 7/8"
INDUSTRIAS EMPLAS, S.A. | 60 | KG | 0.022" | NEGRO 921 | NYLON 6 | N0046002 | 1 7/8" | LUBAN | S | PMM 8015 | 06.04.2016 00:00:00 | - | - | - | - | NYLON 6 NEGRO 921 CAL. 0.022" CORTE: 1 7/8"
INDUSTRIAS EMPLAS, S.A. | 10 | KG | 0.045" | NEGRO 921 | NYLON 6 | N0046004 | 1 9/16" | LUBAN | S | PMM 8015 | 06.04.2016 00:00:00 | - | - | - | - | NYLON 6 NEGRO 921 CAL. 0.045" CORTE: 1 9/16"
INDUSTRIAS EMPLAS, S.A. | 60 | KG | 0.022" | NEGRO 921 | NYLON 6 | N0046002 | 1 7/8" | LUBAN | S | PMM 8016 | 13.04.2016 00:00:00 | - | - | - | - | NYLON 6 NEGRO 921 CAL. 0.022" CORTE: 1 7/8"
COSMEDYM, S.A. DE C.V. | 50 | KG | 0.005" | BLANCO 945 | NYLON 6.12 | .03022 | 13 MM | SIL. AME.450MLX19LTA | T | PMM 8017 | 29.02.2016 00:00:00 | - | - | - | EN MAZO CHICO DE ALUMINIO, DELGADO Y MAROMEADO (1.05 M DE LARGO Y 45 MM DE DIÁMETRO) | NYLON 6.12 BLANCO 945 CAL. 0.005" CORTE: 13 MM
COSMEDYM, S.A. DE C.V. | 50 | KG | 0.005" | NEGRO 925 | NYLON 6.12 | .03006 | 13 MM | SIL. AME.450MLX19LTA | F | PMM 8017 | 29.02.2016 00:00:00 | HUECO | - | - | CON DADO N° 3,EN MAZO CHICO DE ALUMINIO, DELGADO Y MAROMEADO (1.05 M DE LARGO Y 45 MM DE DIÁMETRO) | NYLON 6.12 HUECO NEGRO 925 CAL. 0.005" CORTE: 13 MM

## Hoja1
Nombre del Cliente | Cantidad_Kg | Unidad_Original | Calibre | Color | Material | Resina | Clave | Corte | Lubricante | Orientación | No pedido | Fecha Entrega | ESP_SAE | Rizado | Perfil | Aditivos | Tipo de Mazo | Bastón_Espejo_Tina | Herramental | Fabricar | Temple | Horno | Teñido | Enfundado | Esp_Carretes
Cepillos El Castor, S.A. de C.V. | 100 | 115 | 0.020 pulg | Blanco 945 | Nylon 6.6 |  | .1-2-2-0103 | 3 3/4 pulg | Lubán 100%, | S | PMM 8008 | 2016-02-22 | Mazo normal, Con extensión invertida,Dado de 20 barrenos, 10 mallas de 100 mesh, |  |  |  | Mazo normal, Con extensión invertida, |  | Dado de 20 barrenos, 10 mallas de 100 mesh, |  | Agua, mínimo 90°C / 120 min +/- 10 min, | 105°C +/- 5°C / 2hrs, |  | Forrar con funda de polietileno y papel kraft café,
Dusty Strings | 22.7 | 30 | 0.040 pulg | Natural | Nylon 6.12 S - B | Usar resina Vestamid D16 como primera opción, | .10665 | 52.5 pulg | Lubán 100%, | S | PMM 8002 | 2016-02-26 | VEL-130-570-570-570, R.O. 4.3, NUMERAR MAZOS DESDE EXTRUSION, FABRICAR MAZOS DELGADOS, EMB. 9 MIN, TINA 1 VIAJE, AUTOCLAVE 135 °C X 10 MIN, MARCAR MAZOS COMO "N 6.12 S-B", OVALIDAD 0.002" MAXIMO, DADO DE 3 X 0.140" COMO 1a. OPCION, 25 MALLAS DE 100. |  |  |  | Mazo normal, | Bastón 7 cm, Espejo 35 cm, Utilizar agua caliente en la tina de doble viaje, los filamentos sólo deben dar un viaje (por arriba)., | Dado 3 x 0.140" como primera opción, 25 mallas de 100 mesh, | Mazos delgados. Numerar mazos desde extrusión. Tiempo de embobinado: 9 min. Realizar ensayos de tensión. Fuerza mínima de ruptura: 22 kg. Realizar pruebas a un hilo de adentro y un hilo de afuera del mazo cada 5 mazos después de templado. Cuidar que el ma | Autoclave, 135ºC /10 min, | 80ºC 60 min, |  | Forrar con funda de polietileno y papel kraft blanco,
Importadora Wan Hi, S.A. de C.V. | 60 | 70 | 0.010 pulg | Blanco 945 | Nylon 6 |  | N0081011 | 63 mm | Lubán 100%, | T | PMM 8001 | 2016-02-29 | Dado de 90 barrenos, 25 mallas de 100 mesh, |  |  |  |  | Bastón 3 mm - 5 mm, Espejo 50 cm, | Dado de 90 barrenos, 25 mallas de 100 mesh, |  | Agua, mínimo 90°C / 120 min +/- 10 min, | 80°C +/- 5°C / 3hrs, |  | Forrar con funda de polietileno y papel kraft café,
Cepillos El Castor, S.A. de C.V. | 50 | 60 | 0.019 pulg | Naranja Flúor Opaco 931 | Nylon 6.12 | Cambia con templado. El tono se hace más fuerte con el temple., | .1-2-1-0004 | Mazo | Lubán 100%, | T | PMM 8005 | 2016-02-29 | Dado de 20 barrenos, 25 mallas de 100 mesh, | [5 empty] | Dado de 20 barrenos, 25 mallas de 100 mesh, |  | Vapor, mínimo 90°C / 120 min +/- 10 min, |  |  | Forrar con funda de polietileno y papel kraft blanco,
Cepillos El Castor, S.A. de C.V. | 100 | 115 | 0.022 pulg | Natural | Nylon 6 |  | .1-2-2-0005 | Mazo | Lubán 100%, | S | PMM 8006 | 2016-02-29 | Dado de 20 barrenos, 25 mallas de 100 mesh, | [5 empty] | Dado de 20 barrenos, 25 mallas de 100 mesh, |  | Agua, mínimo 90°C / 120 min +/- 10 min, | 80°C +/- 5°C / 3hrs, |  | Forrar con funda de polietileno y papel kraft café,
Cepillos El Castor, S.A. de C.V. | 50 | 60 | 0.040 pulg | Natural | Nylon 6 |  | .1-2-2-0022 | Mazo | Lubán 100%, | S | PMM 8006 | 2016-02-29 | CON TINA DE DOBLE VIAJE Dado de 6 barrenos, 15 mallas de 100 mesh, |  |  |  |  | Utilizar tina de doble viaje, | Dado de 6 barrenos, 15 mallas de 100 mesh, |  | Agua, mínimo 90°C / 120 min +/- 10 min, | 80°C +/- 5°C / 3hrs, |  | Forrar con funda de polietileno y papel kraft café,
Cepillos El Castor, S.A. de C.V. | 100 | 115 | 0.015 pulg | Blanco 945 | Nylon 6 |  | .1-2-2-0025 | 2 pulg | Lubán 100%, | S | PMM 8008 | 2016-02-29 | Dado de 30 barrenos, 25 mallas de 100 mesh, | [5 empty] | Dado de 30 barrenos, 25 mallas de 100 mesh, |  | Agua, mínimo 90°C / 120 min +/- 10 min, | 80°C +/- 5°C / 3hrs, |  | Forrar con funda de polietileno y papel kraft café,
Cepillos El Castor, S.A. de C.V. | 100 | 115 | 0.025 pulg | Natural | Nylon 6 |  | .1-2-2-0013 | 4 3/4 pulg | Lubán 100%, | (F) | PMM 8008 | 2016-02-29 | RIZ. 7.5-O AMP. 0.032" ENG. 75 DIENTES, EN MAZO PEQUEÑO DE ALUMINIOUtilizar tina de doble viaje,Dado de 12 barrenos, 25 mallas de 100 mesh, | 7.5, 0.032 pulg, SERIE A75, | Rizado |  | Mazo pequeño de aluminio, | Utilizar tina de doble viaje, | Dado de 12 barrenos, 25 mallas de 100 mesh, | Pasar los filamentos por todos los rodillos del 3er. tren, | Agua (carga de 5 mazos), 93°C / 20 min, | 80°C +/- 5°C / 2hrs, |  | Forrar con funda de polietileno y papel kraft café,
Cepillos El Castor, S.A. de C.V. | 100 | 115 | 0.013 pulg | Amarillo 448 | Nylon 6.12 R Desplumillable | Molino: Moler el Polietileno con criba de 3 mm. Materiales: Fabricar el N6.12 R con Nylon 6.12 R Natural. Se puede utilizar natural amarillento., Agregar Polietileno (65 g / kg de resina), Cambia con temperaturas de extrusión y templado. En extrusión: Con | .1-2-1-0054 | 5 3/4 pulg | Lubán 100%, | T | PMM 8009 | 2016-02-29 | Perfil Cruz Dado de 111 x Cruz, 25 mallas de 100 mesh,Agregar Polietileno (65 g / kg de resina), Mazo de fierro,Temple Vapor, mínimo 90°C / 60 min + 5 /- 0 min, |  | Perfil Cruz | Agregar Polietileno (65 g / kg de resina), | Mazo de fierro, | Bastón 1 cm, | Dado de 111 x Cruz, 25 mallas de 100 mesh, |  | Vapor, mínimo 90°C / 60 min + 5 /- 0 min, |  |  | Forrar con funda de polietileno y papel kraft blanco,
Cosmedym, S.A. de C.V. | 50 | 55 | 0.005 pulg | Blanco 945 | Nylon 6.12 |  | .03022 | 13 mm | Silicón americano 450 ml por 19 lts de agua, 1. Sumergir los mazos durante 3 minutos en la tina con lubricante. 2. Separar el mazo en 2 partes para peinarlo y peinar cada parte con el peine de diente fino. 3. Juntar las 2 partes y peinar para emparejar el | T | PMM 8017 | 2016-02-29 | Dado de 300 barrenos, 30 mallas de 100 mesh, Mazo chico de aluminio. Se puede utilizar mazo pequeño de aluminio con el objetivo de diferenciar el material de otros con calibres similares.,, DELGADO Y MAROMEADO (1.05 M DE LARGO Y 45 MM DE DIÁMETRO) |  |  |  | Mazo chico de aluminio. Se puede utilizar mazo pequeño de aluminio con el objetivo de diferenciar el material de otros con calibres similares., | Bastón 3 mm - 5 mm, Espejo 50 cm, | Dado de 300 barrenos, 30 mallas de 100 mesh, | Fabricar mazos delgados., | Vapor, mínimo 90°C / 120 min +/- 10 min, |  |  | Forrar con funda de polietileno y papel kraft blanco. Usar funda de 66 mm.,
Cosmedym, S.A. de C.V. | 50 | 55 | 0.005 pulg | Negro 925 | Nylon 6.12 | El tono cambia con temperaturas de extrusión. Con temperaturas altas se hace un tono más claro (gris). Con temperaturas bajas se hace un tono más oscuro (negro)., | .03006 | 13 mm | Silicón americano 450 ml por 19 lts de agua, 1. Sumergir los mazos durante 3 minutos en la tina con lubricante. 2. Separar el mazo en 2 partes para peinarlo y peinar cada parte con el peine de diente fino. 3. Juntar las 2 partes y peinar para emparejar el | (F) | PMM 8017 | 2016-02-29 | Hueco CON DADO N° 3,Mazo chico de aluminio. Se puede utilizar mazo pequeño de aluminio con el objetivo de diferenciar el material de otros con calibres similares., Y MAROMEADO (1.05 M DE LARGO Y 45 MM DE DIÁMETRO) |  | Hueco |  | Mazo chico de aluminio. Se puede utilizar mazo pequeño de aluminio con el objetivo de diferenciar el material de otros con calibres similares., |  | 30 mallas de 100 mesh, | Pasar los filamentos por todos los rodillos del 3er. tren. Fabricar mazos delgados, | Vapor, mínimo 90°C / 120 min +/- 10 min, |  |  | Forrar con funda de polietileno y papel kraft blanco. Usar funda de 66 mm.,
P&G Manufacturing Ireland Ltd. | 214 | 250 | 0.007 pulg | Azul Indicator | Nylon 6.12 |  | -62658035 | Chorizo | Silicón americano 20 ml. por 19 lts. de agua, | T | PMM 8007 | 2016-03-03 | Dado 177 barrenos, 25 mallas de 100 mesh, en cte negro con 59 hilos |  |  |  |  | Bastón 3 mm - 5 mm, Espejo 50 cm, | 25 mallas de 100 mesh, | Embobinar en carretes. No desembobinar los carretes en caso de rechazo por calibre., |  | Identificar el material con rafia natural adicional a las rafias que se utilizan de acuerdo a calibre y material., | Teñir en línea. Utilizar fórmula de teñido de acuerdo a la AV. 149, |  | Embobinadoras italianas, 5.5, 10. Polea de entrada en H, polea de salida en V., Carretes de 59 hilos: 60 min Carretes de 65 hilos: 51 min, 4, H&K Negro Alemán,
P&G Manufacturing Ireland Ltd. | 556 | 640 | 0.203 mm (0.008 pulg) | Verde 854 | Nylon 6.12 | Cambia con temperaturas de extrusión y templado. En extrusión: Con temperaturas bajas se hace un tono claro o amarillento. Con temperaturas altas se hace un tono fuerte o azulado. En templado: Se hace un tono más amarillento., | -60880073 | 36 mm | Silicón americano 25 ml por 19 lts de agua, | T | PMM 8007 | 2016-03-03 | Dado de 130 ó 177 barrenos, 25 mallas de 100 mesh, |  |  |  |  | Bastón 3 mm - 5 mm, Espejo 50 cm, | Dado de 130 ó 177 barrenos, 25 mallas de 100 mesh, | Inspección en proceso de calibre: Medir con micrómetro. Calibrar en mm con nominal de 0.200 mm Inspección final de calibre: Medir con láser. Calibrar en mm con nominal de 0.203 mm (0.008 pulg), | Vapor, mínimo 90°C / 120 min +/- 10 min, |  |  | Forrar sólo con funda de polietileno de 7.5 a 7.8 cm.,
P&G Manufacturing Ireland Ltd. | 332 | 380 | 0.178 mm (0.007 pulg) | Azul Indicator | Nylon 6.12 | Fabricar con resinas DuPont (Zytel FG 158), | -60880355 | 28.6 mm | Silicón americano 18 ml por 19 lts de agua, DESPUÉS DEL TEMPLADO Y PEINADO (ANTES DE LUBRICAR), DEJAR SECAR EL MATERIAL MÍNIMO 12 HORAS. YA SECO, LUBRICAR. Cada mazo se sumergirá dentro de la solución de lubricante durante 3 min. Después peinar el materi | T | PMM 8007 | 2016-03-03 | Dado 177 barrenos, 25 mallas de 100 mesh, en ctes con 59 hilos |  |  |  |  | Bastón 3 mm - 5 mm, Espejo 50 cm, | Dado de 130 ó 177 barrenos, 25 mallas de 100 mesh, | Inspección en proceso de calibre: Medir con micrómetro. Calibrar en mm con nominal de 0.175 mm Inspección final de calibre: Medir con láser. Calibrar en mm con nominal de 0.178 mm (0.007 pulg) Embobinar en carretes de 65 hilos (dado de 130 barrenos) ó de |  |  | Teñir en línea con velocidades para trenes 1, 2 y 3: 260 rpm. Carretes para teñir: 7 carretes de 65 hilos ó 8 carretes de 59 hilos. Utilizar fórmula de teñido de acuerdo a la AV. 149., | Forrar sólo con funda de polietileno de 7.5 a 7.8 cm., | Usar embobinadoras nacionales como primera opción, embobinadoras italianas como segunda opción., 5.5, 10. Polea de entrada en H, polea de salida en V., 51 min, 4, Crellin Natural,
P&G Manufacturing Ireland Ltd. | 261 | 300 | 0.152 mm (0.006 pulg) | Azul Indicator | Nylon 6.12 | Fabricar con resinas DuPont (Zytel FG 158), | -60880398 | 28 mm | Silicón americano 15 ml por 19 lts de agua, DESPUÉS DEL TEMPLADO Y PEINADO (ANTES DE LUBRICAR), DEJAR SECAR EL MATERIAL MÍNIMO 12 HORAS. YA SECO, LUBRICAR. Cada mazo se sumergirá dentro de la solución de lubricante durante 3 min. Después peinar el materi | T | PMM 8007 | 2016-03-03 | Dado de 215 barrenos, 25 mallas de 100 mesh,CARRETE DE 72 y 71 HILOS FORRO SOLO FUNDA DE PE. TOLERANCIA CALIBRE PROMEDIO: +/- 0.00018 PULG. |  |  |  |  | Bastón 3 mm - 5 mm, Espejo 50 cm, | Dado de 215 barrenos, 25 mallas de 100 mesh, | Inspección en proceso de calibre: Medir con micrómetro. Calibrar en mm con nominal de 0.149 mm Inspección final de calibre: Medir con láser. Calibrar en mm con nominal de 0.152 mm (0.006 pulg) Embobinar en carretes de 71 y 72 hilos para teñir. No desembob |  |  | Teñir en línea con velocidades para trenes 1, 2 y 3: 260 rpm. Utilizar fórmula de teñido de acuerdo a la AV. 149. Carretes para teñir: 9 carretes de 71 y 72 hilos., | Forrar sólo con funda de polietileno de 7.5 a 7.8 cm., | Embobinadoras italianas, 5.5, 10. Polea de entrada en H, polea de salida en V., 1 hr, 4, Crellin Natural,
P&G Manufacturing Ireland Ltd. | 238 | 275 | 0.203 mm (0.008 pulg) | Azul Indicator | Nylon 6.12 | Fabricar con resinas DuPont (Zytel FG 158), | -60880404 | 33 mm | Silicón americano 18 ml por 19 lts de agua, DESPUÉS DEL TEMPLADO Y PEINADO (ANTES DE LUBRICAR), DEJAR SECAR EL MATERIAL MÍNIMO 12 HORAS. YA SECO, LUBRICAR. Cada mazo se sumergirá dentro de la solución de lubricante durante 3 min. Después peinar el materi | T | PMM 8007 | 2016-03-03 | Dado 177 barrenos, 25 mallas de 100 mesh, en ctes con 59 hilos |  |  |  |  | Bastón 3 mm - 5 mm, Espejo 50 cm, | Dado de 130 ó 177 barrenos, 25 mallas de 100 mesh, | Inspección en proceso de calibre: Medir con micrómetro. Calibrar en mm con nominal de 0.200 mm Inspección final de calibre: Medir con láser. Calibrar en mm con nominal de 0.203 mm (0.008 pulg) Embobinar en carretes de 65 hilos (dado de 130 barrenos) ó 59 |  |  | Teñir en línea con velocidades para trenes 1, 2 y 3: 260 rpm. Carretes para teñir: 6 carretes de 65 hilos ó 7 carretes de 59 hilos. Utilizar fórmula de teñido de acuerdo a la AV. 149., | Forrar sólo con funda de polietileno de 7.5 a 7.8 cm., | Usar embobinadoras nacionales como primera opción, embobinadoras italianas como segunda opción., 5.5, 10. Polea de entrada en H, polea de salida en V., 1 hr, 4, Crellin Natural,
P&G Manufacturing Ireland Ltd. | 325 | 375 | 0.203 mm (0.008 pulg) | Verde 126 | Nylon 6.12 |  | -92202016 | 35 mm | Silicón americano 25 ml por 19 lts de agua, | (F) | PMM 8007 | 2016-03-03 | Dado 130 ó 177 barrenos, 25 mallas de 100 mesh, SOLO FUNDA DE P.E. DE 7.5 A 7.8 CM, DIAMETRO DE MAZO 50 +/- 2 MM |  |  |  |  | Bastón 3 mm - 5 mm, Espejo 50 cm, | Dado 130 ó 177 barrenos, 25 mallas de 100 mesh, | Pasar los filamentos por todos los rodillos del 3er. tren Inspección en proceso de calibre: Medir con micrómetro. Calibrar en mm con nominal de 0.200 mm Inspección final de calibre: Medir con láser. Calibrar en mm con nominal de 0.203 mm (0.008 pulg), | Vapor, mínimo 90°C / 120 min +/- 10 min, |  |  | Forrar sólo con funda de polietileno de 7.5 a 7.8 cm.,
P&G Manufacturing Ireland Ltd. | 319 | 370 | 0.203 mm (0.008 pulg) | Azul 349 | Nylon 6.12 |  | -92202017 | 32 mm | Silicón americano 25 ml por 19 lts de agua, | (F) | PMM 8007 | 2016-03-03 | Dado 130 ó 177 barrenos, 25 mallas de 100 mesh, SOLO FUNDA DE P.E. DE 7.5 A 7.8 CM, DIAMETRO DE MAZO 50 +/- 2 MM |  |  |  |  | Bastón 3 mm - 5 mm, Espejo 50 cm, | Dado de 130 ó 177 barrenos, 25 mallas de 100 mesh, | Pasar los filamentos por todos los rodillos del 3er. tren Inspección en proceso de calibre: Medir con micrómetro. Calibrar en mm con nominal de 0.200 mm Inspección final de calibre: Medir con láser. Calibrar en mm con nominal de 0.203 mm (0.008 pulg), | Vapor, mínimo 90°C / 120 min +/- 10 min, |  |  | Forrar sólo con funda de polietileno de 7.5 a 7.8 cm.,
P&G Manufacturing Ireland Ltd. | 306 | 350 | 0.178 mm (0.007 pulg) | Azul 837 | Nylon 6.12 |  | -92202019 | 34 mm | Silicón americano 25 ml por 19 lts de agua, | (F) | PMM 8007 | 2016-03-03 | Dado 130 ó 177 barrenos, 25 mallas de 100 mesh, SOLO FUNDA DE P.E. DE 7.5 A 7.8 CM, DIAMETRO DE MAZO 50 +/- 2 MM |  |  |  |  | Bastón 3 mm - 5 mm, Espejo 50 cm, | Dado de 177 barrenos como primera opción, dado de 130 barrenos como segunda opción, 25 mallas de 100 mesh, | Pasar los filamentos por todos los rodillos del 3er. tren Inspección en proceso de calibre: Medir con micrómetro. Calibrar en mm con nominal de 0.175 mm Inspección final de calibre: Medir con láser. Calibrar en mm con nominal de 0.178 mm (0.007 pulg), | Vapor, mínimo 90°C / 120 min +/- 10 min, |  |  | Forrar sólo con funda de polietileno de 7.5 a 7.8 cm.,
P&G Manufacturing Ireland Ltd. | 199 | 230 | 0.203 mm (0.008 pulg) | Rosa 356 | Nylon 6.12 | Rociar Ultraspray en la bolsa del material para evitar que el masterbatch no se mezcle bien debido a la estática., | -92202020 | 35 mm | Silicón americano 25 ml por 19 lts de agua, | (F) | PMM 8007 | 2016-03-03 | Dado 130 ó 177 barrenos, 25 mallas de 100 mesh, SOLO FUNDA DE P.E. DE 7.5 A 7.8 CM, DIAMETRO DE MAZO 50 +/- 2 MM |  |  | Rociar Ultraspray en la bolsa del material para evitar que el masterbatch no se mezcle bien debido a la estática., |  | Bastón 3 mm - 5 mm, Espejo 50 cm, | Dado de 130 ó 177 barrenos, 25 mallas de 100 mesh, | Pasar los filamentos por todos los rodillos del 3er. tren Inspección en proceso de calibre: Medir con micrómetro. Calibrar en mm con nominal de 0.200 mm Inspección final de calibre: Medir con láser. Calibrar en mm con nominal de 0.203 mm (0.008 pulg), | Vapor, mínimo 90°C / 120 min +/- 10 min, |  |  | Forrar sólo con funda de polietileno de 7.5 a 7.8 cm.,
P&G Manufacturing Ireland Ltd. | 74 | 85 | 0.152 mm (0.006 pulg) | Azul 398 | Nylon 6.12 |  | -99453228 | 31 mm | Silicón americano 20 ml. por 19 lts. de agua, | (F) | PMM 8007 | 2016-03-03 | Dado de 215 barrenos, 25 mallas de 100 mesh, |  |  |  |  | Bastón 3 mm - 5 mm, Espejo 50 cm, | Dado de 215 barrenos, 25 mallas de 100 mesh, | Pasar los filamentos por todos los rodillos del 3er. tren Inspección en proceso de calibre: Medir con micrómetro. Calibrar en mm con nominal de 0.149 mm Inspección final de calibre: Medir con láser. Calibrar en mm con nominal de 0.152 mm (0.006 pulg), | Vapor, mínimo 90°C / 120 min +/- 10 min, |  |  | Forrar sólo con funda de polietileno de 7.5 a 7.8 cm.,
Industrias Emplas, S.A. | 60 | 70 | 0.022 pulg | Negro 921 | Nylon 6 |  | N0046002 | 1 7/8 pulg | Lubán 100%, | S | PMM 8010 | 2016-03-02 | Dado de 20 barrenos, 25 mallas de 100 mesh, | [5 empty] | Dado de 20 barrenos, 25 mallas de 100 mesh, |  | Agua, mínimo 90°C / 120 min +/- 10 min, | 80°C +/- 5°C / 3hrs, |  | Forrar con funda de polietileno y papel kraft café,
Industrias Emplas, S.A. | 10 | 15 | 0.045 pulg | Negro 921 | Nylon 6 |  | N0046004 | 1 9/16 pulg | Lubán 100%, | S | PMM 8011 | 2016-03-09 | Utilizar tina de doble viaje, |  |  |  |  | Utilizar tina de doble viaje, | Dado de 4 barrenos, 15 mallas de 100 mesh, |  | Agua, mínimo 90°C / 120 min +/- 10 min, | 80°C +/- 5°C / 3hrs, |  | Forrar con funda de polietileno y papel kraft café,
Industrias Emplas, S.A. | 60 | 70 | 0.022 pulg | Negro 921 | Nylon 6 |  | N0046002 | 1 7/8 pulg | Lubán 100%, | S | PMM 8011 | 2016-03-09 | Dado de 20 barrenos, 25 mallas de 100 mesh, | [5 empty] | Dado de 20 barrenos, 25 mallas de 100 mesh, |  | Agua, mínimo 90°C / 120 min +/- 10 min, | 80°C +/- 5°C / 3hrs, |  | Forrar con funda de polietileno y papel kraft café,
Industrias Emplas, S.A. | 60 | 70 | 0.022 pulg | Negro 921 | Nylon 6 |  | N0046002 | 1 7/8 pulg | Lubán 100%, | S | PMM 8012 | 2016-03-16 | Dado de 20 barrenos, 25 mallas de 100 mesh, | [5 empty] | Dado de 20 barrenos, 25 mallas de 100 mesh, |  | Agua, mínimo 90°C / 120 min +/- 10 min, | 80°C +/- 5°C / 3hrs, |  | Forrar con funda de polietileno y papel kraft café,
Industrias Emplas, S.A. | 10 | 15 | 0.045 pulg | Negro 921 | Nylon 6 |  | N0046004 | 1 9/16 pulg | Lubán 100%, | S | PMM 8013 | 2016-03-23 | Utilizar tina de doble viaje, |  |  |  |  | Utilizar tina de doble viaje, | Dado de 4 barrenos, 15 mallas de 100 mesh, |  | Agua, mínimo 90°C / 120 min +/- 10 min, | 80°C +/- 5°C / 3hrs, |  | Forrar con funda de polietileno y papel kraft café,
Industrias Emplas, S.A. | 60 | 70 | 0.022 pulg | Negro 921 | Nylon 6 |  | N0046002 | 1 7/8 pulg | Lubán 100%, | S | PMM 8013 | 2016-03-23 | Dado de 20 barrenos, 25 mallas de 100 mesh, | [5 empty] | Dado de 20 barrenos, 25 mallas de 100 mesh, |  | Agua, mínimo 90°C / 120 min +/- 10 min, | 80°C +/- 5°C / 3hrs, |  | Forrar con funda de polietileno y papel kraft café,
Industrias Emplas, S.A. | 60 | 70 | 0.022 pulg | Negro 921 | Nylon 6 |  | N0046002 | 1 7/8 pulg | Lubán 100%, | S | PMM 8014 | 2016-03-30 | Dado de 20 barrenos, 25 mallas de 100 mesh, | [5 empty] | Dado de 20 barrenos, 25 mallas de 100 mesh, |  | Agua, mínimo 90°C / 120 min +/- 10 min, | 80°C +/- 5°C / 3hrs, |  | Forrar con funda de polietileno y papel kraft café,
Industrias Emplas, S.A. | 10 | 15 | 0.045 pulg | Negro 921 | Nylon 6 |  | N0046004 | 1 9/16 pulg | Lubán 100%, | S | PMM 8015 | 2016-04-06 | Utilizar tina de doble viaje, |  |  |  |  | Utilizar tina de doble viaje, | Dado de 4 barrenos, 15 mallas de 100 mesh, |  | Agua, mínimo 90°C / 120 min +/- 10 min, | 80°C +/- 5°C / 3hrs, |  | Forrar con funda de polietileno y papel kraft café,
Industrias Emplas, S.A. | 60 | 70 | 0.022 pulg | Negro 921 | Nylon 6 |  | N0046002 | 1 7/8 pulg | Lubán 100%, | S | PMM 8015 | 2016-04-06 | Dado de 20 barrenos, 25 mallas de 100 mesh, | [5 empty] | Dado de 20 barrenos, 25 mallas de 100 mesh, |  | Agua, mínimo 90°C / 120 min +/- 10 min, | 80°C +/- 5°C / 3hrs, |  | Forrar con funda de polietileno y papel kraft café,
Industrias Emplas, S.A. | 60 | 70 | 0.022 pulg | Negro 921 | Nylon 6 |  | N0046002 | 1 7/8 pulg | Lubán 100%, | S | PMM 8016 | 2016-04-13 | Dado de 20 barrenos, 25 mallas de 100 mesh, | [5 empty] | Dado de 20 barrenos, 25 mallas de 100 mesh, |  | Agua, mínimo 90°C / 120 min +/- 10 min, | 80°C +/- 5°C / 3hrs, |  | Forrar con funda de polietileno y papel kraft café,