## Cristobal
Nombre del Cliente | Cantidad | Unidad | Calibre | Color | Material | Clave | Corte | Lubricación | Orientación | No pedido | Fecha Entrega | Perfil | Aditivo | Otros | Especificaciones | Descripcion
BRUSH DESIGN | 140 | LB | 0.120" | NATURAL | NYLON 6 PLUS | E0013010 | MAZO | LUBAN | S | PMM 8018 | 29.02.2016 00:00:00 | - | "AB" | - | AB AGREGAR 25.6 G. DE MB AB 7000 NY16135 POR KG DE RESINA, TEMPLADO EN AIRE CALIENTE | NYLON 6 PLUS "S" "AB" NATURAL CAL. 0.120" EN MAZO
BRUSH DESIGN | 1200 | LB | 0.075" | NATURAL | NYLON 6 PLUS | E0013002 | MAZO | LUBAN | S | PMM 8018 | 29.02.2016 00:00:00 | - | "AB" | - | AB AGREGAR 25.6 G. DE MB AB 7000 NY16135 POR KG DE RESINA, TEMPLADO EN AIRE CALIENTE, MAZO NORMAL CON EXTENSION INVERTIDA PARA ENCOGER | NYLON 6 PLUS "S" "AB" NATURAL CAL. 0.075" EN MAZO
BRUSH DESIGN | 140 | LB | 0.075" | ROJO 970 | NYLON 6 PLUS | E0013003 | MAZO | LUBAN | S | PMM 8018 | 29.02.2016 00:00:00 | - | "AB" | AB AGREGAR 25.6 G. DE MB AB 7000 NY16135 POR KG DE RESINA, SIN SOCONOX | TEMPLADO EN AIRE CALIENTE, MAZO NORMAL CON EXTENSION INVERTIDA PARA ENCOGER | NYLON 6 PLUS "S" "AB" ROJO 970 CAL. 0.075" EN MAZO
BRUSH DESIGN | 210 | LB | 0.030" | NATURAL | NYLON 6 PLUS "S | E0013024 | EN MAZO | LUBAN | S | PMM 8018 | 29.02.2016 00:00:00 | - | - | - | AB, CON TINA DE DOBLE VIAJE, AB, AGREGAR 25.6 GR MB AB 7000 NY16135 POR KG. N6 DUPONT O BASF | NYLON 6 PLUS "S" "AB" NATURAL CAL. 0.030" EN MAZO
P&G MANUFACTURING IRELAND LTD. | 133 | KG | 0.008" | VIOLETA 908 | NYLON 6.12 | -97335245 | 34 MM | 0 | 0 | PMM 8019 | 03.03.2016 00:00:00 | - | - | - | - | NYLON 6.12 VIOLETA 908 CAL. 0.008" CORTE: 34 MM
KILAND, S.A. DE C. V. | 60 | KG | 0.008" | NEGRO 921 | NYLON 6 | N0479002 | 44 MM | LUBAN | F | PMM 8020 | 25.02.2016 00:00:00 | RIZADO | - | - | RIZ 6 O AMP. 0.017" ENG. DE 75 DIENTES | NYLON 6 RIZADO NEGRO 921 CAL. 0.008" CORTE: 44 MM
CABO DOLPHINS, S.A. DE C.V. | 10 | KG | 0.040" | NEGRO 921 | NYLON 6 | .2190900024 | 5" | LUBAN 100% | S | PMM 8021 | 10.02.2016 00:00:00 | - | - | - | EN MAZO NORMAL C/EXTENSION Y TINA DE DOBLE VIAJE. | NYLON 6 NEGRO 921 CAL. 0.040" CORTE: 5"

## Hoja1
Nombre del Cliente | Cantidad_Kg | Unidad_Original | Calibre | Color | Material | Resina | Clave | Corte | Lubricante | Orientación | No pedido | Fecha Entrega | ESP_SAE | Rizado | Perfil | Aditivos | Tipo de Mazo | Bastón_Espejo_Tina | Herramental | Fabricar | Temple | Horno | Teñido | Enfundado | Esp_Carretes
Cabo Dolphins, S.A. de C.V. | 10 |  | 0.040 pulg | Negro 921 | Nylon 6 |  | .2190900024 | 5 pulg | Lubán 100%, | S | PMM 8021 | 2016-02-10 | EN MAZO NORMAL C/EXTENSION Y TINA DE DOBLE VIAJE. |  |  |  | Mazo normal, Con extensión, | Utilizar tina de doble viaje, | Dado de 6 barrenos, 15 mallas de 100 mesh, |  | Agua, mínimo 90°C / 120 min +/- 10 min, | 80°C +/- 5°C / 3hrs, |  | Forrar con funda de polietileno y papel kraft café,
Kiland, S.A. de C.V. | 60 | 70 | 0.008 pulg | Negro 921 | Nylon 6 |  | N0479002 | 44 mm | Lubán 100%, | (F) | PMM 8020 | 2016-02-25 | RIZ 5.75- O AMP. 0.017" ENG. DE 75 DIENTESDado de 130 barrenos, 25 mallas de 100 mesh, | 5.75, 0.017 pulg, SERIE A75, | Rizado |  |  | Bastón 3 mm - 5 mm, Espejo 50 cm, | Dado de 130 barrenos, 25 mallas de 100 mesh, | Pasar los filamentos por todos los rodillos del 3er. tren, | Agua, Máx. 10°C, |  |  | Forrar con funda de polietileno y papel kraft café,
Brush Design | 63.56 | 80 | 0.120 pulg | Natural | Nylon 6 Plus S AB | Fabricar con resinas DuPont o resinas BASF, Masterbatch Antimicrobial B-7000 NYLON 6 "ARX V 13/281 AM-PA" (25.6 g / kg de resina), | E0013010 | Mazo | Lubán 100%, | S | PMM 8018 | 2016-02-29 | AB AGREGAR 25.6 G. DE MB AB 7000 NY16135 POR KG DE RESINA, TEMPLADO EN AIRE CALIENTE Aire, 170°C + 10 /- 5°C / 60 min +/- 10 min,, EN MAZO PEQUEÑO DE ALUMINIO CON EXTENSION INVERTIDAUtilizar tina de un sólo viaje con agua fría,Dado 1 x 0.219 pulg como primera opción, 30 mallas de 100 mesh, |  |  | Masterbatch Antimicrobial B-7000 NYLON 6 "ARX V 13/281 AM-PA" (25.6 g / kg de resina), | Mazo pequeño de aluminio, Con extensión invertida para encoger, | Bastón 1 cm, Espejo 95 cm, Utilizar tina de un sólo viaje con agua fría, | Dado 1 x 0.219 pulg como primera opción, 30 mallas de 100 mesh, | Realizar 5 amarres al mazo para evitar que el filamento se cuelgue al aflojar la extensión: 1 amarre por dentro de los cuernos sujetando el material, 2 amarres a la mitad del mazo y 2 amarres en los extremos del mazo., | Aire, 170°C + 10 /- 5°C / 60 min +/- 10 min, | Verificar contra muestras de retención que el material no presente amarillentamiento después del horneado., |  | Forrar con funda de polietileno y papel kraft café,
Brush Design | 544.8 | 650 | 0.075 pulg | Natural | Nylon 6 Plus S AB | Fabricar con resinas DuPont o resinas BASF, Masterbatch Antimicrobial B-7000 NYLON 6 "ARX V 13/281 AM-PA" (25.6 g / kg de resina), | E0013002 | Mazo | Lubán 100%, | S | PMM 8018 | 2016-02-29 | AB AGREGAR 25.6 G. DE MB AB 7000 NY16135 POR KG DE RESINA, TEMPLADO EN AIRE CALIENTE Aire, 170°C + 10 /- 5°C / 60 min +/- 10 min,, MAZO NORMAL CON EXTENSION INVERTIDA PARA ENCOGERUtilizar tina de un sólo viaje con agua fría,Dado de 2 barrenos como primera opción. Si se presentan problemas de ovalidad, cambiar a dado de 1 barreno., 30 mallas de 100 mesh, |  |  | Masterbatch Antimicrobial B-7000 NYLON 6 "ARX V 13/281 AM-PA" (25.6 g / kg de resina), | Mazo normal, Con extensión invertida para encoger, | Utilizar tina de un sólo viaje con agua fría, | Dado de 2 barrenos, 30 mallas de 100 mesh, | Realizar 5 amarres al mazo para evitar que el filamento se cuelgue al aflojar la extensión: 1 amarre por dentro de los cuernos sujetando el material, 2 amarres a la mitad del mazo y 2 amarres en los extremos del mazo., | Aire, 170°C + 10 /- 5°C / 60 min +/- 10 min, | Verificar contra muestras de retención que el material no presente amarillentamiento., |  | Forrar con funda de polietileno y papel kraft café,
Brush Design | 63.56 | 80 | 0.075 pulg | Rojo 970 | Nylon 6 Plus S AB | Fabricar con resinas DuPont o resinas BASF, Masterbatch Antimicrobial B-7000 NYLON 6 "ARX V 13/281 AM-PA" (25.6 g / kg de resina), | E0013003 | Mazo | Lubán 100%, | S | PMM 8018 | 2016-02-29 | AB AGREGAR 25.6 G. DE MB AB 7000 NY16135 POR KG DE RESINA, TEMPLADO EN AIRE CALIENTE Aire, 170°C + 10 /- 5°C / 60 min +/- 10 min,, MAZO NORMAL CON EXTENSION INVERTIDA PARA ENCOGERUtilizar tina de un sólo viaje con agua fría,Dado de 2 barrenos como primera opción. Si se presentan problemas de ovalidad, cambiar a dado de 1 barreno., 30 mallas de 100 mesh, |  |  | Masterbatch Antimicrobial B-7000 NYLON 6 "ARX V 13/281 AM-PA" (25.6 g / kg de resina), | Mazo normal, Con extensión invertida para encoger, | Utilizar tina de un sólo viaje con agua fría, | Dado de 2 barrenos como primera opción. Si se presentan problemas de ovalidad, cambiar a dado de 1 barreno., 30 mallas de 100 mesh, | Realizar 5 amarres al mazo para evitar que el filamento se cuelgue al aflojar la extensión: 1 amarre por dentro de los cuernos sujetando el material, 2 amarres a la mitad del mazo y 2 amarres en los extremos del mazo., | Aire, 170°C + 10 /- 5°C / 60 min +/- 10 min, |  |  | Forrar con funda de polietileno y papel kraft café,
Brush Design | 95.34 | 110 | 0.030 pulg | Natural | Nylon 6 Plus S AB | Fabricar con resinas DuPont o resinas BASF, Masterbatch Antimicrobial B-7000 NYLON 6 "ARX V 13/281 AM-PA" (25.6 g / kg de resina), | E0013024 | Mazo | Lubán 100%, | S | PMM 8018 | 2016-02-29 | AB, CON TINA DE DOBLE VIAJE, AB, AGREGAR 25.6 GR MB AB 7000 NY16135 POR KG. N6 DUPONT O BASFDado de 10 barrenos, 15 mallas de 100 mesh, |  |  | Masterbatch Antimicrobial B-7000 NYLON 6 "ARX V 13/281 AM-PA" (25.6 g / kg de resina), |  | Utilizar tina de doble viaje, | Dado de 10 barrenos, 15 mallas de 100 mesh, |  | Agua, mínimo 90°C / 120 min (- 5 min + 30 min), | 105°C +/- 5°C / 3hrs, Verificar contra muestras de retención que el material no presente amarillentamiento después del horneado., |  | Forrar con funda de polietileno y papel kraft café,
P&G Manufacturing Ireland Ltd. | 133 | 155 | 0.203 mm (0.008 pulg) | Violeta 908 | Nylon 6.12 |  | -97335245 | 34 mm | Silicón americano 28 ml por 19 lts de agua, | (F) | PMM 8019 | 2016-03-03 | Dado de 130 ó 177 barrenos, 25 mallas de 100 mesh, |  |  |  |  | Bastón 3 mm - 5 mm, Espejo 50 cm, | Dado de 130 ó 177 barrenos, 25 mallas de 100 mesh, | Pasar los filamentos por todos los rodillos del 3er. tren. Medir calibre con equipo láser directo (sin ajuste)., | Vapor, mínimo 90°C / 120 min +/- 10 min, |  |  | Forrar sólo con funda de polietileno de 7.5 a 7.8 cm.,