## Cristobal
Nombre del Cliente | Cantidad | Unidad | Calibre | Color | Material | Clave | Corte | Lubricación | Orientación | No pedido | Fecha Entrega | Perfil | Aditivo | Otros | Especificaciones | Descripcion
RUSI COSMETIC GmbH & CO. KG | 100 | KG | 0.007" | NEGRO 925 | NYLON 6.12 | NY162 | 14 MM | SIL. AMERICANO 450ML | F | PMM 8022 | 02.03.2016 00:00:00 | HUECO | - | - | HUECO, EN MAZO CHICO DE ALUMINIO, DELGADO Y MAROMEADO (1.05 M DE LARGO Y 45 MM DE DIÁMETRO) | NYLON 6.12 HUECO NEGRO 925 CAL. 0.007" CORTE: 14 MM
PROCTER & GAMBLE INTERNATIONAL OPERATIONS, S.A. | 38 | KG | 0.008" | AZUL INDICATOR | NYLON 6.12 | .69852322 | 35 MM | SIL. AMERICANO 25ML | T | PMM 8024 | 25.02.2016 00:00:00 | - | - | - | CAJAS DE 19 KG. MARCAR LA CLAVE EN MAZO | NYLON 6.12 AZUL INDICATOR CAL. 0.008" CORTE: 35 MM
PROCTER & GAMBLE INTERNATIONAL OPERATIONS, S.A. | 37.5 | KG | 0.0075" | BLANCO 945 | NYLON 6.12 | .60880048 | 34 MM | SIL. AMERICANO 25ML | T | PMM 8025 | 25.02.2016 00:00:00 | - | - | - | CAJAS DE 7.5 KGS MARCAR LA CLAVE EN EL MAZO | NYLON 6.12 BLANCO 945 CAL. 0.0075" CORTE: 34 MM
SCHAEFER BRUSH MANUFACTURING, LLC | 250 | LB | 0.020" | ROJO 280 | POLIPROPILENO | RMM3498 | 53" | SIL. AMERICANO 50% | S | PMM 8026 | 02.03.2016 00:00:00 | RIZADO TRIANGULAR | - | - | RIZ. 7.5 O. AMP. 0.026" ENG. 75 DIENTES EN MAZO DE FIERRO | POLIPROPILENO PERFIL TRIANGULAR RIZADO ROJO 280 CAL. 0.020" CORTE: 53"
SCHAEFER BRUSH MANUFACTURING, LLC | 600 | LB | 0.017" | AMARILLO 474 | POLIPROPILENO | RMM3495 | 4.5" | SIL. AMERICANO 50% | S | PMM 8026 | 02.03.2016 00:00:00 | TRIANGULAR | - | - | TRIANGULAR | POLIPROPILENO PERFIL TRIANGULAR AMARILLO 474 CAL. 0.017" CORTE: 4.5"
SCHAEFER BRUSH MANUFACTURING, LLC | 500 | LB | 0.017" | AMARILLO 474 | POLIPROPILENO | RMM3494 | 3.75" | SIL. AMERICANO 50% | S | PMM 8026 | 02.03.2016 00:00:00 | TRIAGULAR | - | - | TRIANGULAR EN MAZO CON EXTENSION INVERTIDA | POLIPROPILENO PERFIL TRIANGULAR AMARILLO 474 CAL. 0.017" CORTE: 3.75"
SCHAEFER BRUSH MANUFACTURING, LLC | 50 | LB | 0.015" | NATURAL | POLIPROPILENO | RMM3095 | MAZO | SIL. AMERICANO 50% | F | PMM 8026 | 08.03.2016 00:00:00 | RIZADO | - | - | RIZ 5-O AMP. 0.028" ENGRANES "A55" | POLIPROPILENO RIZADO NATURAL CAL. 0.015" EN MAZO
SCHAEFER BRUSH MANUFACTURING, LLC | 50 | LB | 0.024" | NATURAL | POLIPROPILENO | RMM3098 | 52.5" | SIL. AMERICANO 50% | F | PMM 8026 | 08.03.2016 00:00:00 | - | - | - | RIZ 5-O AMP. 0.032" ENGRANES "A55", EN MAZO DE FIERRO | POLIPROPILENO RIZADO NATURAL CAL. 0.024" CORTE: 52.5"
SUNSTAR AMERICAS INC. | 150 | LB | 0.007" | VERDE 342 | NYLON 6.12 | FIL07002DDG | 34 MM | SIL. AMERICANO 25ML | T | PMM 8027 | 08.03.2016 00:00:00 | - | - | - | TOL. CAL. +/- 0.0006" DIAM. DE MAZO 50 +/- 2 MM FORRO SOLO FUNDA EN CAJAS DE 10 LBS. | NYLON 6.12 VERDE 342 CAL. 0.007" CORTE: 34 MM
SUNSTAR AMERICAS INC. | 650 | LB | 0.008" | NATURAL | NYLON 6.12 | FIL08002SNT | 34 MM | SIL. AMERICANO 25ML | T | PMM 8027 | 08.03.2016 00:00:00 | - | - | - | TOL. CAL. +/- 0.0006", FORRO SOLO FUNDA, DIAM. MAZO 50 MM - 2 MM + 1 MM, EN CAJAS DE 10 LBS UTILIZAR FUNDA 7.6 A 7.7 CM | NYLON 6.12 NATURAL CAL. 0.008" CORTE: 34 MM
SUNSTAR AMERICAS INC. | 250 | LB | 0.006" | BLANCO 945 | NYLON 6.12 | FIL06002DWT1 | 34 MM | SIL. AMERICANO 20ML | T | PMM 8027 | 08.03.2016 00:00:00 | - | - | - | TOL. CAL. +/- 0.0006" FORRO SOLO FUNDA, DIAM. MAZO 50 MM - 2MM + 1MM, EN CAJAS DE 10 LBS. UTILIZAR FUNDA 7.6 A 7.7 CM | NYLON 6.12 BLANCO 945 CAL. 0.006" CORTE: 34 MM
SUNSTAR AMERICAS INC. | 250 | LB | 0.007" | BLANCO 945 | NYLON 6.12 | FIL07002SWT | 34 MM | SIL. AMERICANO 25ML | T | PMM 8027 | 08.03.2016 00:00:00 | - | - | - | TOL. CAL. +/- 0.0006", FORRO SOLO FUNDA DIAM. MAZO 50 MM - 2 MM + 1MM, EN CAJAS DE 10 LBS. UTILIZAR FUNDA 7.6 A 7.7 CM | NYLON 6.12 BLANCO 945 CAL. 0.007" CORTE: 34 MM
SUNSTAR AMERICAS INC. | 150 | LB | 0.014" | NATURAL | NYLON 6.12 | FIL14002SNT | 34 MM | SIL. AMERICANO 25ML | T | PMM 8027 | 08.03.2016 00:00:00 | - | - | - | TOL. CAL. +/- 0.0006", FORRO SOLO FUNDA, DIAM. MAZO 50 +/- 2 MM EN CAJAS DE 10 LBS | NYLON 6.12 NATURAL CAL. 0.014" CORTE: 34 MM
SUNSTAR AMERICAS, INC. | 250 | LB | 0.0032" | AZUL 453 | NYLON 6.12 | FIL00003 | CARRETE 70 HILOS | SIL 365 110 ML X LT | 0 | PMM 8028 | 23.02.2016 00:00:00 | TRIANGULAR | AB | - | AB TRIANGULAR, CTES. DE 70 HILOS, EMB. ITALIANAS TENSION 0.0, BALANCIN 10, REPARTIDOR 2.1, EN UN MECHON LUBRICACION EN LINEA 18 RPM, CTES NATURALES DE CRELLIN, DE 2.3 KGS C/U TIEMPO DE EMB. 1 HR. 25 MIN. | NYLON 6.12 "AB" TRIANGULAR AZUL 453 CAL. 0.0032" EN CARRETE DE 70 HILOS
TANIS INCORPORATED | 100 | LB | 0.016" | NEGRO 921 | NYLON 6 | RM1152 | EN MAZO | SIL. AMERICANO 100% | F | PMM 8029 | 02.03.2016 00:00:00 | RIZADO | - | - | RIZ. 6.5-O AMP. 0.024" ENG. 75 DIENTES | NYLON 6 RIZADO NEGRO 921 CAL. 0.016" EN MAZO
TANIS INCORPORATED | 50 | LB | 0 | 0 | 0 | RM18044 | 0 | 0 | 0 | PMM 8029 | 02.03.2016 00:00:00 | #N/A | #N/A | #N/A | #N/A | NYLON 6.12 RIZADO AZUL 837 CAL. 0.025" EN MAZO
INDUSTRIAL BRUSH CORP. | 500 | LB | 0.060" | NATURAL | NYLON 6.12 | -8201122 | EN MAZO | 0 | 0 | PMM 8030 | 02.03.2016 00:00:00 | - | - | - | - | NYLON 6.12 NATURAL CAL. 0.060" EN MAZO
PRODUCTOS PREMIER, S.A. | 150 | KG | 0.019" | NEGRO 921 | NYLON 6 | N0085003 | 45 MM | LUBAN | S | PMM 8031 | 02.03.2016 00:00:00 | - | - | - | - | NYLON 6 NEGRO 921 CAL. 0.019" CORTE: 45 MM
PRODUCTOS PETIGON, S.A. DE C.V. | 100 | KG | 0.022" | NATURAL | NYLON 6 | .1480 | 2" | LUBAN | S | PMM 8032 | 04.03.2016 00:00:00 | - | - | - | - | NYLON 6 NATURAL CAL. 0.022" CORTE: 2"
PRODUCTOS PETIGON, S.A. DE C.V. | 100 | KG | 0.022" | NATURAL | NYLON 6 | .1480 | 2" | LUBAN | S | PMM 8033 | 18.03.2016 00:00:00 | - | - | - | - | NYLON 6 NATURAL CAL. 0.022" CORTE: 2"
PRODUCTOS PETIGON, S.A. DE C.V. | 100 | KG | 0.022" | NATURAL | NYLON 6 | .1480 | 2" | LUBAN | S | PMM 8034 | 22.04.2016 00:00:00 | - | - | - | - | NYLON 6 NATURAL CAL. 0.022" CORTE: 2"
PRODUCTOS PETIGON, S.A. DE C.V. | 60 | KG | 0.022" | NATURAL | NYLON 6 | .1480 | 2" | LUBAN | S | PMM 8035 | 06.05.2016 00:00:00 | - | - | - | - | NYLON 6 NATURAL CAL. 0.022" CORTE: 2"
W. A. CARTER, S.A. DE C.V. | 100 | KG | 0.013" | AZUL 498 | POLIPROPILENO | M204004 | 2" | SILICON FX | F | PMM 8036 | 14.03.2016 00:00:00 | - | - | - | TEMPLE EN AGUA A 90°C DURANTE 1 MIN. | POLIPROPILENO AZUL 498 CAL. 0.013" CORTE: 2"
W. A. CARTER, S.A. DE C.V. | 100 | KG | 0.013" | LILA 507 | POLIPROPILENO | M204003 | 2" | SILICON FX | F | PMM 8036 | 14.03.2016 00:00:00 | - | - | - | TEMPLE EN AGUA A 90°C DURANTE 1 MIN. | POLIPROPILENO LILA 507 CAL. 0.013" CORTE: 2"
W. A. CARTER, S.A. DE C.V. | 50 | KG | 0.007" | NARANJA 575 | POLIPROPILENO | M204010 | 1" | SIL AMERICANO 375 ML | F | PMM 8036 | 14.03.2016 00:00:00 | - | - | - | VEL. 100-600-510, DADO DE 110 BARRENOS, TEMPLAR EN AGUA 1 MINUTO. | POLIPROPILENO NARANJA 575 CAL. 0.007" CORTE: 1"
W. A. CARTER, S.A. DE C.V. | 50 | KG | 0.007" | LILA 507 | POLIPROPILENO | M204005 | 1" | SILICON FX | T | PMM 8036 | 14.03.2016 00:00:00 | - | - | - | - | POLIPROPILENO LILA 507 CAL. 0.007" CORTE: 1"
PRODUCTOS PETIGON, S.A. DE C.V. | 50 | KG | 0.022" | NATURAL | NYLON 6 | .1480 | 2" | LUBAN | S | PMM 8037 | 20.05.2016 00:00:00 | - | - | - | - | NYLON 6 NATURAL CAL. 0.022" CORTE: 2"
PRODUCTOS PETIGON, S.A. DE C.V. | 150 | KG | 0.009" | ROJO 424+BLANCO 945 | NYLON 6.12 | .1558 | 2" | 0 | 0 | PMM 8038 | 04.03.2016 00:00:00 | RIZADO | - | - | - | NYLON 6.12 RIZADO MEZCLA ROJO 424+BLANCO 945 CAL. 0.009" X 2"
PRODUCTOS PETIGON, S.A. DE C.V. | 150 | KG | 0.007" | ROSA 591 | NYLON 6.12 | .1551 | 2" | LUBAN 100% | F | PMM 8039 | 01.04.2016 00:00:00 | RIZADO | - | - | RIZ 20 O-AMP. 0.010" ENG 200 DIENTES, VEL. 170-770-660, DADO DE 150 BARRENOS | NYLON 6.12 RIZADO ROSA 591 CAL. 0.007" CORTE: 2"
PRODUCTOS PETIGON, S.A. DE C.V. | 60 | KG | 0.006" | VIOLETA 401 | NYLON 6.12 | .1547 | 1 3/8" | LUBAN | F | PMM 8040 | 18.03.2016 00:00:00 | RIZADO | - | - | RIZ. 20-O AMP. 0.009" +/- 0.001", ENG. 200 DIENTES, TOL. LARGO DE CORTE -.5 MM + 1 MM. | NYLON 6.12 RIZADO VIOLETA 401 CAL. 0.006" CORTE: 1 3/8"
W. A. CARTER, S.A. DE C.V. | 400 | KG | 0.013" | NATURAL | POLIPROPILENO | M204001 | 2" | SIL. AMERICANO 375ML | F | PMM 8041 | 14.03.2016 00:00:00 | - | - | - | - | POLIPROPILENO NATURAL CAL. 0.013" CORTE: 2"
W. A. CARTER, S.A. DE C.V. | 400 | KG | 0.013" | NATURAL | POLIPROPILENO | M204001 | 2" | SIL. AMERICANO 375ML | F | PMM 8042 | 11.04.2016 00:00:00 | - | - | - | - | POLIPROPILENO NATURAL CAL. 0.013" CORTE: 2"
W. A. CARTER, S.A. DE C.V. | 400 | KG | 0.013" | NATURAL | POLIPROPILENO | M204001 | 2" | SIL. AMERICANO 375ML | F | PMM 8043 | 16.05.2016 00:00:00 | - | - | - | - | POLIPROPILENO NATURAL CAL. 0.013" CORTE: 2"
COSMEDYM, S.A. DE C.V. | 50 | KG | 0.005" | NEGRO 925 | NYLON 6.12 | .03004 | 13 MM | SIL. AME.450MLX19LTA | F | PMM 8044 | 02.03.2016 00:00:00 | RIZADO | - | - | RIZ 6-O AMP. 0.011" ENG. "B80" CON SILICON FX EN MAZO CHICO DE ALUMINIO, DELGADO Y MAROMEADO (1.05 M DE LARGO Y 45 MM DE DIÁMETRO) | NYLON 6.12 RIZADO NEGRO 925 CAL. 0.005" CORTE: 13 MM

## Hoja1
Nombre del Cliente | Cantidad_Kg | Unidad_Original | Calibre | Color | Material | Resina | Clave | Corte | Lubricante | Orientación | No pedido | Fecha Entrega | ESP_SAE | Rizado | Perfil | Aditivos | Tipo de Mazo | Bastón_Espejo_Tina | Herramental | Fabricar | Temple | Horno | Teñido | Enfundado | Esp_Carretes
Sunstar Americas Inc. | 113.5 | 175 | 0.0032 pulg | Azul 453 | Nylon 6.12 AB | Usar resina Vestamid D16, Masterbatch Antimicrobial B-7000 NYLON 6.12 "ARGUSAN AM 48 PA" (27 g / kg de resina), | FIL00003 | Carrete 70 Hilos | Lubricar en línea, Templar en línea a 200ºC y una velocidad del ventilador de 786 RPM, Silicón 365 110 ml por 1 litro de agua, 25 rpm, | T | PMM 8028 | 2016-02-23 | AB TRIANGULAR Masterbatch Antimicrobial B-7000 NYLON 6.12 "ARGUSAN AM 48 PA" (27 g / kg de resina),, CTES. DE 70 HILOS, EMB. ITALIANAS TENSION 0.0, BALANCIN 10, REPARTIDOR 2.1, EN UN MECHON LUBRICACION EN LINEA 18 RPM, CTES NATURALES DE CRELLIN, DE 2.3 KGS C/U TIEMPO DE EMB. 1 HR. 25 MIN.Embobinadoras italianas, 1 mechon, 2.0, 10. Polea de entrada, polea en balancín y polea de entrada de repartidor en H, polea de salida de repartidor en V., 1 hr 38 min, 2.1, 2.3 +/- 0.23 kg (5 +/- 0.5 lb), Crellin Natural, |  | Triangular | Masterbatch Antimicrobial B-7000 NYLON 6.12 "ARGUSAN AM 48 PA" (27 g / kg de resina), |  | Bastón 3 mm, | 40 mallas de 100 mesh y 2 mallas de 200 mesh, | Aplicar una tolerancia de cuenta de hilos de +/- 1 hilo. Fabricar dos semanas antes de la fecha de entrega. Desviación de calibre: se acepta que el calibre de máximo 3 filamentos se encuentre fuera de especificación, mientras se encuentre dentro del rang |  |  |  |  | Embobinadoras italianas, 1 mechon, 2.0, 10. Polea de entrada, polea en balancín y polea de entrada de repartidor en H, polea de salida de repartidor en V., 1 hr 38 min, 2.1, 2.3 +/- 0.23 kg (5 +/- 0.5 lb), Crellin Natural,
Procter & Gamble International Operations, S.A. | 38 | 50 | 0.203 mm (0.008 pulg) | Azul Indicator | Nylon 6.12 | Fabricar con resinas DuPont (Zytel FG 158), | .69852322 | 35 mm | Silicón americano 18 ml por 19 lts de agua, DESPUÉS DEL TEMPLADO Y PEINADO (ANTES DE LUBRICAR), DEJAR SECAR EL MATERIAL MÍNIMO 12 HORAS. YA SECO, LUBRICAR. Cada mazo se sumergirá dentro de la solución de lubricante durante 3 min. Después peinar el materi | T | PMM 8024 | 2016-02-25 | CAJAS DE 19 KG. MARCAR LA CLAVE EN MAZODado de 130 ó 177 barrenos, 25 mallas de 100 mesh, |  |  |  |  | Bastón 3 mm - 5 mm, Espejo 50 cm, | Dado de 130 ó 177 barrenos, 25 mallas de 100 mesh, | Inspección en proceso de calibre: Medir con micrómetro. Calibrar en mm con nominal de 0.200 mm Inspección final de calibre: Medir con láser. Calibrar en mm con nominal de 0.203 mm (0.008 pulg) Embobinar en carretes de 65 hilos (dado de 130 barrenos) ó 59 |  |  | Teñir con ácido cítrico, utilizar fórmula de teñido de acuerdo a la AV. 149. Teñir en línea con velocidades para trenes 1, 2 y 3: 260 rpm. Carretes para teñir: 6 carretes de 65 hilos ó 7 carretes de 59 hilos. Embobinado en mazo normal (AL-60)., | Forrar sólo con funda de polietileno de 7.5 a 7.8 cm., | Usar embobinadoras nacionales como primera opción, embobinadoras italianas como segunda opción., 5.5, 10. Polea de entrada en H, polea de salida en V., 1 hr, 4, Crellin Natural,
Procter & Gamble International Operations, S.A. | 37.5 | 50 | 0.190 mm (0.0075 pulg) | Blanco 945 | Nylon 6.12 |  | .60880048 | 34 mm | Silicón americano 25 ml por 19 lts de agua, | T | PMM 8025 | 2016-02-25 | CAJAS DE 7.5 KGS MARCAR LA CLAVE EN EL MAZODado de 177 barrenos como primera opción, dado de 130 barrenos como segunda opción, 25 mallas de 100 mesh, |  |  |  |  | Bastón 3 mm - 5 mm, Espejo 50 cm, | Dado de 177 barrenos como primera opción, dado de 130 barrenos como segunda opción, 25 mallas de 100 mesh, | Inspección en proceso de calibre: Medir con micrómetro. Calibrar en mm con nominal de 0.187 mm Inspección final de calibre: Medir con láser. Calibrar en mm con nominal de 0.190 mm (0.0075 pulg), | Vapor, mínimo 90°C / 120 min +/- 10 min, |  |  | Forrar con funda de polietileno y papel kraft blanco,
Rusi Cosmetic GmbH & Co. Kg | 100 | 115 | 0.007 pulg | Negro 925 | Nylon 6.12 | El tono cambia con temperaturas de extrusión. Con temperaturas altas se hace un tono más claro (gris). Con temperaturas bajas se hace un tono más oscuro (negro)., | NY162 | 14 mm | Silicón americano 450 ml por 19 lts de agua, Maromear después de lubricar., | F | PMM 8022 | 2016-03-02 | HUECO, EN MAZO CHICO DE ALUMINIO, DELGADO Y MAROMEADO (1.05 M DE LARGO Y 45 MM DE DIÁMETRO) |  | Hueco |  | Mazo chico de aluminio. Se puede utilizar mazo pequeño de aluminio con el objetivo de diferenciar el material de otros con calibres similares., |  | 40 mallas de 100 mesh y 2 mallas de 200 mesh, | Fabricar mazos delgados, | Vapor, mínimo 90°C / 120 min +/- 10 min, |  |  | Forrar con funda de polietileno y papel kraft blanco. Usar funda de 66 mm.,
Schaefer Brush Manufacturing, LLC | 113.5 | 135 | 0.020 pulg | Rojo 280 | Polypropylene | Usar Polipropileno 1102KR como primera opción, usar Polipropileno HP423M como segunda opción, | RMM3498 | 53 pulg | Silicón americano 50%, | (F) | PMM 8026 | 2016-03-02 | Triangular RIZ. 7.5 O. AMP. 0.026" ENG. 75 DIENTES EN MAZO DE FIERRODado de 50 x Triangular, 1 malla de 100 mesh, | 7.5, 0.026 pulg, SERIE A75, | Triangular Rizado |  | Mazo de fierro, |  | Dado de 50 x Triangular, 1 malla de 100 mesh, | Pasar los filamentos por todos los rodillos del 3er. tren, | Agua (carga de 4 mazos), 93ºC / 5 min, |  |  | Forrar con funda de polietileno y papel kraft café. Utilizar funda americana P-BLEND de polietileno de 7.5 a 7.8 cm. Verificar que la funda no se encuentre floja con respecto al diámetro del mazo.,
Schaefer Brush Manufacturing, LLC | 272.4 | 300 | 0.017 pulg | Amarillo 474 | Polypropylene | Usar Polipropileno 1102KR como primera opción, usar Polipropileno HP423M como segunda opción, | RMM3495 | 4.5 pulg | Silicón americano 50%, | S | PMM 8026 | 2016-03-02 | TRIANGULARDado de 50 x Triangular, 1 malla de 100 mesh, |  | Triangular |  |  |  | Dado de 50 x Triangular, 1 malla de 100 mesh, |  | Agua, mínimo 90°C / 120 min +/- 10 min, |  |  | Forrar con funda de polietileno y papel kraft café. Utilizar funda americana P-BLEND de polietileno de 7.5 a 7.8 cm. Verificar que la funda no se encuentre floja con respecto al diámetro del mazo.,
Schaefer Brush Manufacturing, LLC | 227 | 260 | 0.017 pulg | Amarillo 474 | Polypropylene | Usar Polipropileno 1102KR como primera opción, usar Polipropileno HP423M como segunda opción, | RMM3494 | 3.75 pulg | Silicón americano 50%, | S | PMM 8026 | 2016-03-02 | TRIANGULAR EN MAZO CON EXTENSION INVERTIDADado de 50 x Triangular, 1 malla de 100 mesh, |  | Triangular |  | Mazo normal, Con extensión invertida, |  | Dado de 50 x Triangular, 1 malla de 100 mesh, |  | Agua, mínimo 90°C / 120 min +/- 10 min, |  |  | Forrar con funda de polietileno y papel kraft café. Utilizar funda americana P-BLEND de polietileno de 7.5 a 7.8 cm. Verificar que la funda no se encuentre floja con respecto al diámetro del mazo.,
Tanis Incorporated | 45.4 | 55 | 0.016 pulg | Negro 921 | Nylon 6 |  | RM1152 | Mazo | Silicón americano 100%, | (F) | PMM 8029 | 2016-03-02 | RIZ. 6.5-O AMP. 0.024" ENG. 75 DIENTESDado de 30 barrenos, 25 mallas de 100 mesh, | 6.5, 0.024 pulg, SERIE A75, | Rizado |  |  |  | Dado de 30 barrenos, 25 mallas de 100 mesh, | Pasar los filamentos por todos los rodillos del 3er. tren, | Agua, Máx. 10°C, | 80°C +/- 5°C / 2hrs, |  | Forrar con funda de polietileno y papel kraft café,
Tanis Incorporated | 22.7 | 28 | 0.025 pulg | Azul 837 | Nylon 6.12 |  | RM18044 | Mazo |  |  | PMM 8029 | 2016-03-02 | RIZ. 6.5-O AMP. 0.033" ENG. 66 DIENTES | 6.5, 0.033 pulg, | Rizado
Industrial Brush Corp. | 227 | 270 | 0.060 pulg | Natural | Nylon 6.12 | Fabricar con 30% de N6.12 R natural + 70% de N6.12 virgen (Vestamid de 4.5 o mayor de película como primera opción)., | -8201122 | Mazo 55 pulg | Lubán 100%, | T | PMM 8030 | 2016-03-02 | Mazo normal, Con extensión invertida para encoger,Utilizar tina de doble viaje,Dado de 2 barrenos, 30 mallas de 100 mesh,Aire, 175°C +/- 5°C / 65 min + 10 /- 5 min, |  |  |  | Mazo normal, Con extensión invertida para encoger, | Utilizar tina de doble viaje, | Dado de 2 barrenos, 30 mallas de 100 mesh, | AVISAR A ASEGURAMIENTO DE CALIDAD ANTES DE QUE SE VAYA A FABRICAR Realizar 5 amarres al mazo para evitar que el filamento se cuelgue al aflojar la extensión: 1 amarre por dentro de los cuernos sujetando el material, 2 amarres a la mitad del mazo y 2 amarr | Aire, 175°C +/- 5°C / 65 min + 10 /- 5 min, |  |  | Forrar sólo con película estirable de polietileno,
Productos Premier, S.A. | 150 | 170 | 0.019 pulg | Negro 921 | Nylon 6 |  | N0085003 | 45 mm | Lubán 100%, | S | PMM 8031 | 2016-03-02 | Dado de 20 barrenos, 25 mallas de 100 mesh, | [5 empty] | Dado de 20 barrenos, 25 mallas de 100 mesh, |  | Agua, mínimo 90°C / 120 min +/- 10 min, | 80°C +/- 5°C / 3hrs, |  | Forrar con funda de polietileno y papel kraft café,
Cosmedym, S.A. de C.V. | 50 | 60 | 0.005 pulg | Negro 925 | Nylon 6.12 | El tono cambia con temperaturas de extrusión. Con temperaturas altas se hace un tono más claro (gris). Con temperaturas bajas se hace un tono más oscuro (negro)., | .03004 | 13 mm | Silicón americano 450 ml por 19 lts de agua, 1. Sumergir los mazos durante 3 minutos en la tina con lubricante. 2. Separar el mazo en 2 partes para peinarlo y peinar cada parte con el peine de diente fino. 3. Juntar las 2 partes y peinar para emparejar el | (F) | PMM 8044 | 2016-03-02 | RIZ 6-O AMP. 0.011" ENG. "A80-5"Dado de 150 barrenos, 30 mallas de 100 mesh, CON SILICON FX EN MAZO CHICO DE ALUMINIO, DELGADO Y MAROMEADO (1.05 M DE LARGO Y 45 MM DE DIÁMETRO) | 6, 0.011 pulg, A80-5, | Rizado |  | Mazo chico de aluminio. Se puede utilizar mazo pequeño de aluminio con el objetivo de diferenciar el material de otros con calibres similares., | Bastón 3 mm - 5 mm, Espejo 50 cm, | Dado de 150 barrenos, 30 mallas de 100 mesh, | Pasar los filamentos por todos los rodillos del 3er. tren Fabricar mazos delgados, | No meter al agua fría, desmontar con disco (no desmontar en madejera), |  |  | Forrar con funda de polietileno y papel kraft blanco. Usar funda de 66 mm.,
Productos Petigon, S.A. de C.V. | 100 | 110 | 0.022 pulg | Natural | Nylon 6 |  | .1480 | 2 pulg | Lubán 100%, | S | PMM 8032 | 2016-03-04 | Dado de 20 barrenos, 25 mallas de 100 mesh, | [5 empty] | Dado de 20 barrenos, 25 mallas de 100 mesh, |  | Agua, mínimo 90°C / 120 min +/- 10 min, | 80°C +/- 5°C / 3hrs, |  | Forrar con funda de polietileno y papel kraft café,
Productos Petigon, S.A. de C.V. | 150 | 65 | 0.009 pulg | Blanco 945 | Nylon 6.12 |  | .1558 B | 2 pulg | Lubán 100%, | (F) | PMM 8038 | 2016-03-04 | Riz 19-O, Amp. 0.012 pulg, SERIE A200,Dado de 70 barrenos, 25 mallas de 100 mesh, | 19, 0.012 pulg, SERIE A200, | Rizado |  |  | Bastón 3 mm - 5 mm, Espejo 50 cm, | Dado de 70 barrenos, 25 mallas de 100 mesh, | MEZCLA 60% ROJO 424 + 40% BLANCO 945 Pasar los filamentos por todos los rodillos del 3er. tren Amplitud en rizadora: 0.014". Velocidad de la rizadora: 241 rpm., | Agua, Máx. 10°C, | 80°C / 60min, |  | Forrar con funda de polietileno y papel kraft blanco,
Productos Petigon, S.A. de C.V. | 150 | 105 | 0.009 pulg | Rojo 424 | Nylon 6.12 |  | .1558 A | 2 pulg | Lubán 100%, | (F) | PMM 8038 | 2016-03-04 | Riz 19-O, Amp. 0.012 pulg, SERIE A200,Dado de 110 barrenos, 30 mallas de 100 mesh y 2 mallas de 200 mesh, | 19, 0.012 pulg, SERIE A200, | Rizado |  |  | Bastón 3 mm - 5 mm, Espejo 50 cm, | Dado de 110 barrenos, 30 mallas de 100 mesh y 2 mallas de 200 mesh, | MEZCLA 60% ROJO 424 + 40% BLANCO 945 Pasar los filamentos por todos los rodillos del 3er. tren Amplitud en rizadora: 0.014". Velocidad de la rizadora: 241 rpm., | Agua, Máx. 10°C, | 80°C / 60min, |  | Forrar con funda de polietileno y papel kraft blanco,
Productos Petigon, S.A. de C.V. | 150 | 170 | 0.009 pulg | Rojo 424 + Blanco 945 | Nylon 6.12 |  | .1558 | 2 pulg | Lubán 100%, | (F) | PMM 8038 | 2016-03-04 | Riz 19-O, Amp. 0.012 pulg, SERIE A200, | 19, 0.012 pulg, SERIE A200, | Rizado |  |  | Bastón 3 mm - 5 mm, Espejo 50 cm, | 25 mallas de 100 mesh, | MEZCLA 60% ROJO 424 + 40% BLANCO 945 Pasar los filamentos por todos los rodillos del 3er. tren Amplitud en rizadora: 0.014". Velocidad de la rizadora: 241 rpm., | Agua, Máx. 10°C, | 80°C / 60min, |  | Forrar con funda de polietileno y papel kraft blanco,
Schaefer Brush Manufacturing, LLC | 22.7 | 28 | 0.015 pulg | Natural | Polypropylene | Usar Polipropileno 1102KR como primera opción, usar Polipropileno HP423M como segunda opción, | RMM3095 | Mazo | Silicón americano 50%, | (F) | PMM 8026 | 2016-03-08 | RIZ 5-O AMP. 0.028" ENGRANES "A55"Dado de 40 barrenos, 1 malla de 100 mesh, | 5, 0.028 pulg, SERIE A55, | Rizado |  |  |  | Dado de 40 barrenos, 1 malla de 100 mesh, | Pasar los filamentos por todos los rodillos del 3er. tren, | Agua, Máx. 10°C, |  |  | Forrar con funda de polietileno y papel kraft café. Utilizar funda americana P-BLEND de polietileno de 7.5 a 7.8 cm. Verificar que la funda no se encuentre floja con respecto al diámetro del mazo.,
Schaefer Brush Manufacturing, LLC | 22.7 | 28 | 0.024 pulg | Natural | Polypropylene | 50 % Polipropileno HL002D y 50 % Polipropileno HP423M, | RMM3098 | 52.5 pulg | Silicón americano 50%, | F | PMM 8026 | 2016-03-08 | RIZ 5-O AMP. 0.032" ENGRANES "A55", EN MAZO DE FIERRODado de 16 barrenos, 1 malla de 100 mesh, | 5, 0.032 pulg, SERIE A55, | Rizado |  | Mazo de fierro, |  | Dado de 16 barrenos, 1 malla de 100 mesh, |  | Agua (carga de 3 mazos), 93°C / 2 min, |  |  | Forrar con funda de polietileno y papel kraft café. Utilizar funda americana P-BLEND de polietileno de 7.5 a 7.8 cm. Verificar que la funda no se encuentre floja con respecto al diámetro del mazo.,
Sunstar Americas Inc. | 68.1 | 80 | 0.007 pulg | Verde 342 | Nylon 6.12 |  | FIL07002DDG | 34 mm | Silicón americano 25 ml por 19 lts de agua, | T | PMM 8027 | 2016-03-08 | Dado de 130 ó 177 barrenos, 25 mallas de 100 mesh,TOL. CAL. +/- 0.0006" DIAM. DE MAZO 50 +/- 2 MM FORRO SOLO FUNDA EN CAJAS DE 10 LBS. |  |  |  |  | Bastón 3 mm - 5 mm, Espejo 50 cm, | Dado de 130 ó 177 barrenos, 25 mallas de 100 mesh, |  | Vapor, mínimo 90°C / 120 min +/- 10 min, |  |  | Forrar sólo con funda americana BLANCA de 7.4 a 7.7 cm,
Sunstar Americas Inc. | 295.1 | 330 | 0.008 pulg | Natural | Nylon 6.12 |  | FIL08002SNT | 34 mm | Silicón americano 25 ml por 19 lts de agua, | T | PMM 8027 | 2016-03-08 | Dado de 177 barrenos como primera opción, dado de 130 barrenos como segunda opción, 25 mallas de 100 mesh,TOL. CAL. +/- 0.0006", FORRO SOLO FUNDA, DIAM. MAZO 50 MM - 2 MM + 1 MM, EN CAJAS DE 10 LBS UTILIZAR FUNDA 7.6 A 7.7 CM |  |  |  |  | Bastón 3 mm - 5 mm, Espejo 50 cm, | Dado de 177 barrenos como primera opción, dado de 130 barrenos como segunda opción, 25 mallas de 100 mesh, |  | Vapor, mínimo 90°C / 120 min +/- 10 min, |  |  | Forrar sólo con funda americana BLANCA de 7.4 a 7.7 cm,
Sunstar Americas Inc. | 113.5 | 130 | 0.006 pulg | Blanco 945 | Nylon 6.12 |  | FIL06002DWT1 | 34 mm | Silicón americano 20 ml. por 19 lts. de agua, | T | PMM 8027 | 2016-03-08 | Dado de 215 barrenos, 25 mallas de 100 mesh,TOL. CAL. +/- 0.0006" FORRO SOLO FUNDA, DIAM. MAZO 50 MM - 2MM + 1MM, EN CAJAS DE 10 LBS. UTILIZAR FUNDA 7.6 A 7.7 CM |  |  |  |  | Bastón 3 mm - 5 mm, Espejo 50 cm, | Dado de 215 barrenos, 25 mallas de 100 mesh, |  | Vapor, mínimo 90°C / 120 min +/- 10 min, |  |  | Forrar sólo con funda americana BLANCA de 7.4 a 7.7 cm,
Sunstar Americas Inc. | 113.5 | 130 | 0.007 pulg | Blanco 945 | Nylon 6.12 |  | FIL07002SWT | 34 mm | Silicón americano 25 ml por 19 lts de agua, | T | PMM 8027 | 2016-03-08 | Dado de 177 barrenos como primera opción, dado de 130 barrenos como segunda opción, 25 mallas de 100 mesh, TOL. CAL. +/- 0.0006", FORRO SOLO FUNDA DIAM. MAZO 50 MM - 2 MM + 1MM, EN CAJAS DE 10 LBS. UTILIZAR FUNDA 7.6 A 7.7 CM |  |  |  |  | Bastón 3 mm - 5 mm, Espejo 50 cm, | Dado de 177 barrenos como primera opción, dado de 130 barrenos como segunda opción, 25 mallas de 100 mesh, |  | Vapor, mínimo 90°C / 120 min +/- 10 min, |  |  | Forrar sólo con funda americana BLANCA de 7.4 a 7.7 cm,
Sunstar Americas Inc. | 68.1 | 80 | 0.014 pulg | Natural | Nylon 6.12 |  | FIL14002SNT | 34 mm | Silicón americano 25 ml por 19 lts de agua, | T | PMM 8027 | 2016-03-08 | Dado de 40 barrenos, 25 mallas de 100 mesh, TOL. CAL. +/- 0.0006", FORRO SOLO FUNDA, DIAM. MAZO 50 +/- 2 MM EN CAJAS DE 10 LBS | [5 empty] | Dado de 40 barrenos, 25 mallas de 100 mesh, |  | Vapor, mínimo 90°C / 120 min +/- 10 min, |  |  | Forrar sólo con funda americana BLANCA de 7.4 a 7.5 cm,
W. A. Carter, S.A. de C.V. | 100 | 115 | 0.013 pulg | Azul 498 | Polipropileno | Usar Polipropileno 1102KR como primera opción, usar Polipropileno HP423M como segunda opción, | M204004 | 2 pulg | Silicón americano 375 ml por 19 lts de agua, | S | PMM 8036 | 2016-03-14 | Dado de 60 barrenos, 1 malla de 100 mesh, TEMPLE EN AGUA A 90°C DURANTE 1 MIN. | [5 empty] | Dado de 60 barrenos, 1 malla de 100 mesh, |  | Agua, mínimo 90°C / 120 min +/- 10 min, |  |  | Forrar con funda de polietileno y papel kraft café,
W. A. Carter, S.A. de C.V. | 100 | 115 | 0.013 pulg | Lila 507 | Polipropileno | Usar Polipropileno 1102KR como primera opción, usar Polipropileno HP423M como segunda opción, | M204003 | 2 pulg | Silicón americano 375 ml por 19 lts de agua, | S | PMM 8036 | 2016-03-14 | Dado de 60 barrenos, 1 malla de 100 mesh, TEMPLE EN AGUA A 90°C DURANTE 1 MIN. | [5 empty] | Dado de 60 barrenos, 1 malla de 100 mesh, |  | Agua, mínimo 90°C / 120 min +/- 10 min, |  |  | Forrar con funda de polietileno y papel kraft café,
W. A. Carter, S.A. de C.V. | 50 | 60 | 0.007 pulg | Naranja 575 | Polipropileno | Usar Polipropileno 1102KR como primera opción, usar Polipropileno HP423M como segunda opción, | M204010 | 1 pulg | Silicón americano 375 ml por 19 lts de agua, | T | PMM 8036 | 2016-03-14 | Dado de 130 barrenos, 1 malla de 100 mesh, VEL. 100-600-510, DADO DE 110 BARRENOS, TEMPLAR EN AGUA 1 MINUTO. |  |  |  |  | Bastón 5 mm, | Dado de 130 barrenos, 1 malla de 100 mesh, |  | Agua, mínimo 90°C / 120 min +/- 10 min, |  |  | Forrar con funda de polietileno y papel kraft café,
W. A. Carter, S.A. de C.V. | 50 | 60 | 0.007 pulg | Lila 507 | Polipropileno | Usar Polipropileno 1102KR como primera opción, usar Polipropileno HP423M como segunda opción, | M204005 | 1 pulg | Silicón americano 375 ml por 19 lts de agua, | T | PMM 8036 | 2016-03-14 | Dado de 130 barrenos, 1 malla de 100 mesh, |  |  |  |  | Bastón 5 mm, | Dado de 130 barrenos, 1 malla de 100 mesh, |  | Agua, mínimo 90°C / 120 min +/- 10 min, |  |  | Forrar con funda de polietileno y papel kraft café,
W. A. Carter, S.A. de C.V. | 400 | 450 | 0.013 pulg | Natural | Polipropileno | Usar Polipropileno 1102KR como primera opción, usar Polipropileno HP423M como segunda opción, | M204001 | 2 pulg | Silicón americano 375 ml por 19 lts de agua, | S | PMM 8041 | 2016-03-14 | Dado de 60 barrenos, 1 malla de 100 mesh, | [5 empty] | Dado de 60 barrenos, 1 malla de 100 mesh, |  | Agua, mínimo 90°C / 120 min +/- 10 min, |  |  | Forrar con funda de polietileno y papel kraft café,
Productos Petigon, S.A. de C.V. | 100 | 115 | 0.022 pulg | Natural | Nylon 6 |  | .1480 | 2 pulg | Lubán 100%, | S | PMM 8033 | 2016-03-18 | Dado de 20 barrenos, 25 mallas de 100 mesh, | [5 empty] | Dado de 20 barrenos, 25 mallas de 100 mesh, |  | Agua, mínimo 90°C / 120 min +/- 10 min, | 80°C +/- 5°C / 3hrs, |  | Forrar con funda de polietileno y papel kraft café,
Productos Petigon, S.A. de C.V. | 60 | 70 | 0.006 pulg | Violeta 401 | Nylon 6.12 | Rociar Ultraspray en la bolsa del material para evitar que el masterbatch no se mezcle bien debido a la estática., Sube de tono con el templado., | .1547 | 1 3/8 pulg | Lubán 100%, | (F) | PMM 8040 | 2016-03-18 | RIZ. 19-O AMP. 0.009" +/- 0.001", ENG. 200 DIENTES, Dado de 150 barrenos, 25 mallas de 100 mesh, TOL. LARGO DE CORTE -.5 MM + 1 MM. | 19, 0.009 pulg, SERIE A200, | Rizado | Rociar Ultraspray en la bolsa del material para evitar que el masterbatch no se mezcle bien debido a la estática., |  | Bastón 3 mm - 5 mm, Espejo 50 cm, | Dado de 150 barrenos, 25 mallas de 100 mesh, | Pasar los filamentos por todos los rodillos del 3er. tren, | Agua, Máx. 10°C, |  |  | Forrar con funda de polietileno y papel kraft blanco,
Productos Petigon, S.A. de C.V. | 150 | 170 | 0.007 pulg | Rosa 591 | Nylon 6.12 |  | .1551 | 2 pulg | Lubán 100%, | (F) | PMM 8039 | 2016-04-01 | RIZ 19 O-AMP. 0.010" ENG 200 DIENTES,Dado de 130 barrenos, 25 mallas de 100 mesh, VEL. 170-770-660, DADO DE 150 BARRENOS | 19, 0.010 pulg, SERIE A200, | Rizado |  |  | Bastón 3 mm - 5 mm, Espejo 50 cm, | Dado de 130 barrenos, 25 mallas de 100 mesh, | Pasar los filamentos por todos los rodillos del 3er. tren Velocidad de la rizadora: 240 rpm, | Agua, Máx. 10°C, |  |  | Forrar con funda de polietileno y papel kraft blanco,
W. A. Carter, S.A. de C.V. | 400 | 440 | 0.013 pulg | Natural | Polipropileno | Usar Polipropileno 1102KR como primera opción, usar Polipropileno HP423M como segunda opción, | M204001 | 2 pulg | Silicón americano 375 ml por 19 lts de agua, | S | PMM 8042 | 2016-04-11 | Dado de 60 barrenos, 1 malla de 100 mesh, | [5 empty] | Dado de 60 barrenos, 1 malla de 100 mesh, |  | Agua, mínimo 90°C / 120 min +/- 10 min, |  |  | Forrar con funda de polietileno y papel kraft café,
Productos Petigon, S.A. de C.V. | 100 | 110 | 0.022 pulg | Natural | Nylon 6 |  | .1480 | 2 pulg | Lubán 100%, | S | PMM 8034 | 2016-04-22 | Dado de 20 barrenos, 25 mallas de 100 mesh, | [5 empty] | Dado de 20 barrenos, 25 mallas de 100 mesh, |  | Agua, mínimo 90°C / 120 min +/- 10 min, | 80°C +/- 5°C / 3hrs, |  | Forrar con funda de polietileno y papel kraft café,
Productos Petigon, S.A. de C.V. | 60 | 70 | 0.022 pulg | Natural | Nylon 6 |  | .1480 | 2 pulg | Lubán 100%, | S | PMM 8035 | 2016-05-06 | Dado de 20 barrenos, 25 mallas de 100 mesh, | [5 empty] | Dado de 20 barrenos, 25 mallas de 100 mesh, |  | Agua, mínimo 90°C / 120 min +/- 10 min, | 80°C +/- 5°C / 3hrs, |  | Forrar con funda de polietileno y papel kraft café,
W. A. Carter, S.A. de C.V. | 400 | 440 | 0.013 pulg | Natural | Polipropileno | Usar Polipropileno 1102KR como primera opción, usar Polipropileno HP423M como segunda opción, | M204001 | 2 pulg | Silicón americano 375 ml por 19 lts de agua, | S | PMM 8043 | 2016-05-16 | Dado de 60 barrenos, 1 malla de 100 mesh, | [5 empty] | Dado de 60 barrenos, 1 malla de 100 mesh, |  | Agua, mínimo 90°C / 120 min +/- 10 min, |  |  | Forrar con funda de polietileno y papel kraft café,
Productos Petigon, S.A. de C.V. | 50 | 60 | 0.022 pulg | Natural | Nylon 6 |  | .1480 | 2 pulg | Lubán 100%, | S | PMM 8037 | 2016-05-20 | Dado de 20 barrenos, 25 mallas de 100 mesh, | [5 empty] | Dado de 20 barrenos, 25 mallas de 100 mesh, |  | Agua, mínimo 90°C / 120 min +/- 10 min, | 80°C +/- 5°C / 3hrs, |  | Forrar con funda de polietileno y papel kraft café,