## Cristobal
Nombre del Cliente | Cantidad | Unidad | Calibre | Color | Material | Clave | Corte | Lubricación | Orientación | No pedido | Fecha Entrega | Perfil | Aditivo | Otros | Especificaciones | Descripcion
CEPILLOS EL CASTOR, S. A. DE C. V. | 50 | KG | 0.020" | NEGRO 996 | POLIESTER | .1-2-1-0147 | 2 3/4" | LUBAN | F | PMM 8045 | 04.03.2016 00:00:00 | - | - | - | EN MAZO PEQUEÑO CON EXTENSION INVERTIDA | POLIESTER NEGRO 996 CAL. 0.020" CORTE: 2 3/4"

## Hoja1
Nombre del Cliente | Cantidad_Kg | Unidad_Original | Calibre | Color | Material | Resina | Clave | Corte | Lubricante | Orientación | No pedido | Fecha Entrega | ESP_SAE | Rizado | Perfil | Aditivos | Tipo de Mazo | Bastón_Espejo_Tina | Herramental | Fabricar | Temple | Horno | Teñido | Enfundado | Esp_Carretes
Cepillos El Castor, S.A. de C.V. | 50 | 60 | 0.020 pulg | Negro 996 | Poliéster PBT |  | .1-2-1-0147 | 2 3/4 pulg | Lubán 100%, | F | PMM 8045 | 2016-03-04 | Mazo pequeño, Con extensión invertida para encoger,Dado de 20 barrenos, 10 mallas de 100 mesh, |  |  |  | Mazo pequeño, Con extensión invertida para encoger, |  | Dado de 20 barrenos, 10 mallas de 100 mesh, | Realizar 5 amarres al mazo para evitar que el filamento se cuelgue al aflojar la extensión: 1 amarre por fuera de los cuernos, 2 amarres a la mitad del mazo y 2 amarres en los extremos del mazo., | Agua, mínimo 90°C / 120 min +/- 10 min, |  |  | Forrar con funda de polietileno y papel kraft blanco,