## Cristobal
Nombre del Cliente | Cantidad | Unidad | Calibre | Color | Material | Clave | Corte | Lubricación | Orientación | No pedido | Fecha Entrega | Perfil | Aditivo | Otros | Especificaciones | Descripcion
FAIRFORM MFG. CO. LTD. | 25 | KG | 0.005" | BLANCO 945 | NYLON 6.12 | .17A55104E0 | EN MAZO | LUBAN 50% | T | PMM 8057 | 14.03.2016 00:00:00 | - | - | - | CALIBRACION EN LASER COMO BRAUN GMBH, DIAMENTRO DE MAZO 50 MM +/- 2 MM. | NYLON 6.12 BLANCO 945 CAL. 0.005" EN MAZO
FAIRFORM MFG. CO. LTD. | 25 | KG | 0.005" | ROSA 221 | NYLON 6.12 | .17A55104H0 | EN MAZO | LUBAN 50% | T | PMM 8057 | 14.03.2016 00:00:00 | - | - | - | CALIBRACION EN LASER COMO BRAUN GMBH, DIAMENTRO DE MAZO 50 MM+/- 2 MM. | NYLON 6.12 ROSA 221 CAL. 0.005" EN MAZO
FAIRFORM MFG. CO. LTD. | 25 | KG | 0.005" | NARANJA 819 | NYLON 6.12 | .17A55104K1 | EN MAZO | LUBAN 50% | T | PMM 8057 | 14.03.2016 00:00:00 | - | - | - | CALIBRACION EN LASSER COMO BRAUN, DIAMENTRO DE MAZO 50 MM +/- 2 MM. | NYLON 6.12 NARANJA 819 CAL. 0.005" EN MAZO
SIMEX, S.A.S. | 25 | KG | 0.004" | NATURAL | NYLON 6.12 | .50196 | 13 MM | SIL. AMERICANO 100% | T | PMM 8058 | 05.04.2016 00:00:00 | - | - | - | EN MAZO CHICO DE ALUMINIO, DELGADO Y MAROMEADO (45 MM Y 1.05 M) | NYLON 6.12 NATURAL CAL. 0.004" CORTE: 13 MM
PYROTEK MEXICO S. DE R.L. DE C.V. | 50 | KG | 0.05 MM | BLANCO 945 | NYLON 6.12 | .003356 | 1/2 " | 0 | 0 | PMM 8059 | 07.03.2016 00:00:00 | - | - | - | - | NYLON 6.12 BLANCO 945 CAL 0.05 MM CORTE: 1/2 "
TANIS INCORPORATED | 50 | LB | 0 | 0 | 0 | SRM16658 | 0 | 0 | 0 | PMM 8060 | 07.03.2016 00:00:00 | #N/A | #N/A | #N/A | #N/A | NYLON 6.12 "AB" NATURAL CAL. 0.018" EN MAZO
ORAL-B LABORATORIES | 32.8 | KG | 0.007" | BLANCO 945 | NYLON 6.12 | .99714145 | CARRETE 30 HILOS | SILICON 365 42.5MLXL | T | PMM 8061 | 15.03.2016 00:00:00 | - | - | - | CTES. 30 HILOS, CON HORNO DE TEMPLE EN LINEA 180°C 729 RPM, LUBRICACION EN LINEA 9 RPM, EMB. ITALIANAS TENSION 0.4, BALANCIN 10, REPARTIDOR 5, PLANCHADOR 5 MM, CTES. NEGROS H&K, 4.1 KG. 51 MIN EMBOBINADO. CALIBRE: INDIVIDUAL +/- 3%, PROM.+/- 1.2% | NYLON 6.12 BLANCO 945 CAL. 0.007" EN CARRETE DE 30 HILOS
ORAL-B LABORATORIES | 88 | KG | 0.007" | BLANCO 945 | NYLON 6.12 | .99714147 | CARRETE 40 HILOS | SILICON 365 42.5MLXL | T | PMM 8061 | 15.03.2016 00:00:00 | - | - | - | CTES. 40 HILOS, CON HORNO DE TEMPLE EN LINEA 180°C 729 RPM, LUBRICACION EN LINEA 9 RPM, EMB. ITALIANAS TENSION 1.8, BALANCIN 10, REPARTIDOR 7.1, PLANCHADOR 7 MM, CTES. NEGROS H&K, 5.5 KG. 49 MIN EMBOBINADO. CALIBRE: INDIVIDUAL +/- 3%, PROM.+/- 1.2% | NYLON 6.12 BLANCO 945 CAL. 0.007" EN CARRETE DE 40 HILOS
ORAL-B LABORATORIES | 64.8 | KG | 0.008" | BLANCO 945 | NYLON 6.12 | .99714149 | CARRETE 30 HILOS | SILICON 365 42.5MLXL | T | PMM 8061 | 15.03.2016 00:00:00 | - | - | - | CTES. 30 HILOS, CON HORNO DE TEMPLE EN LINEA 180°C 729 RPM, LUBRICACION EN LINEA 9 RPM, EMB. ITALIANAS TENSION 0.4, BALANCIN 10, REPARTIDOR 5.8, PLANCHADOR 6 MM, CTES. NEGROS H&K, 5.4 KG. 50 MIN EMBOBINADO. CALIBRE: INDIVIDUAL +/- 3%, PROM.+/- 1.2% | NYLON 6.12 BLANCO 945 CAL. 0.008" EN CARRETE DE 30 HILOS
ORAL-B LABORATORIES | 65.6 | KG | 0.007" | VERDE 351 | NYLON 6.12 | .99714154 | CARRETE 30 HILOS | SILICON 365 42.5MLXL | T | PMM 8061 | 15.03.2016 00:00:00 | - | - | - | CTES. 30 HILOS, CON HORNO DE TEMPLE EN LINEA 180°C 729 RPM, LUBRICACION EN LINEA 9 RPM, EMB. ITALIANAS TENSION 0.4, BALANCIN 10, REPARTIDOR 5, PLANCHADOR 5 MM, CTES. NEGROS H&K, 4.1 KG. 51 MIN EMBOBINADO. CALIBRE: INDIVIDUAL +/- 3%, PROM.+/- 1.2% | NYLON 6.12 VERDE 351 CAL. 0.007" EN CARRETE DE 30 HILOS
ORAL-B LABORATORIES | 88 | KG | 0.007" | VERDE 351 | NYLON 6.12 | .99714155 | CARRETE 40 HILOS | SILICON 365 42.5MLXL | T | PMM 8061 | 15.03.2016 00:00:00 | - | - | - | CTES. 40 HILOS, CON HORNO DE TEMPLE EN LINEA 180°C 729 RPM, LUBRICACION EN LINEA 9 RPM, EMB. ITALIANAS, TENSION 1.8, BALANCIN 10, REPARTIDOR 7.1, PLANCHADOR DE 7 MM. CTES NEGRO H&K, 5.5 KG 49 MIN. EMBOBINADO . CALIBRE: IND. +/- 3%, PROM. +/- 1.2% | NYLON 6.12 VERDE 351 CAL. 0.007" EN CARRETE DE 40 HILOS
ORAL-B LABORATORIES | 39.6 | KG | 0.006" | AZUL 352 | NYLON 6.12 | .99714208 | CARRETE 30 HILOS | SILICON 365 42.5MLXL | T | PMM 8061 | 15.03.2016 00:00:00 | - | - | - | CTES. 30 HILOS, CON HORNO DE TEMPLE EN LINEA 180°C 729 RPM, LUBRICACION EN LINEA 9 RPM, EMB. ITALIANAS TENSION 1.8, BALANCIN 10, REPARTIDOR 4.8, PLANCHADOR 5 MM, CTES. NEGROS H&K, 3.3 KG. 53 MIN EMBOBINADO. CALIBRE: INDIVIDUAL +/- 3%, PROM.+/- 1.2% | NYLON 6.12 AZUL 352 CAL. 0.006" EN CARRETE DE 30 HILOS
ORAL-B LABORATORIES | 262.4 | KG | 0.006" | AZUL 352 | NYLON 6.12 | .99714211 | CARRETE 40 HILOS | SILICON 365 42.5MLXL | T | PMM 8061 | 15.03.2016 00:00:00 | - | - | - | CTES. 40 HILOS, CON HORNO DE TEMPLE EN LINEA 180°C 729 RPM, LUBRICACION EN LINEA 9 RPM, EMB. ITALIANAS TENSION 1.8, BALANCIN 10, REPARTIDOR 5.9, PLANCHADOR 6 MM, CTES. NEGROS H&K, 4.1 KG. 50 MIN EMBOBINADO. CALIBRE: INDIVIDUAL +/- 3%, PROM.+/- 1.2% | NYLON 6.12 AZUL 352 CAL. 0.006" EN CARRETE DE 40 HILOS

## Hoja1
Nombre del Cliente | Cantidad_Kg | Unidad_Original | Calibre | Color | Material | Resina | Clave | Corte | Lubricante | Orientación | No pedido | Fecha Entrega | ESP_SAE | Rizado | Perfil | Aditivos | Tipo de Mazo | Bastón_Espejo_Tina | Herramental | Fabricar | Temple | Horno | Teñido | Enfundado | Esp_Carretes
Tanis Incorporated | 22.7 | 30 | 0.018 pulg | Natural | Nylon 6.12 AB |  | SRM16658 | Mazo |  |  | PMM 8060 | 2016-03-07 | #N/A
Fairform Mfg. Co. Ltd. | 25 | 30 | 0.1270 mm (0.005 pulg) | Blanco 945 | Nylon 6.12 |  | .17A55104E0 | Mazo | Lubán 50%, 1. Sumergir los mazos durante 3 minutos en la tina con lubricante. 2. Separar el mazo en 2 partes para peinarlo y peinar cada parte con el peine de diente fino. 3. Juntar las 2 partes y peinar para emparejar el mazo. 4. Colocar un amarre en la | T | PMM 8057 | 2016-03-14 | CALIBRACION EN LASER COMO BRAUN GMBH, Dado de 130 ó 195 barrenos, 30 mallas de 100 mesh,DIAMENTRO DE MAZO 50 MM +/- 2 MM. |  |  |  |  | Bastón 3 mm - 5 mm, Espejo 50 cm, | Dado de 130 ó 195 barrenos, 30 mallas de 100 mesh, |  | Vapor, mínimo 90°C / 120 min +/- 10 min, |  |  | Forrar con funda de polietileno y papel kraft blanco,
Fairform Mfg. Co. Ltd. | 25 | 30 | 0.1270 mm (0.005 pulg) | Rosa 221 | Nylon 6.12 |  | .17A55104H0 | Mazo | Lubán 50%, 1. Sumergir los mazos durante 3 minutos en la tina con lubricante. 2. Separar el mazo en 2 partes para peinarlo y peinar cada parte con el peine de diente fino. 3. Juntar las 2 partes y peinar para emparejar el mazo. 4. Colocar un amarre en la | T | PMM 8057 | 2016-03-14 | CALIBRACION EN LASER COMO BRAUN GMBH, Dado de 130 ó 195 barrenos, 30 mallas de 100 mesh,DIAMENTRO DE MAZO 50 MM+/- 2 MM. |  |  |  |  | Bastón 3 mm - 5 mm, Espejo 50 cm, | Dado de 130 ó 195 barrenos, 30 mallas de 100 mesh, |  | Vapor, mínimo 90°C / 120 min +/- 10 min, |  |  | Forrar con funda de polietileno y papel kraft blanco,
Fairform Mfg. Co. Ltd. | 25 | 30 | 0.1270 mm (0.005 pulg) | Naranja 819 | Nylon 6.12 | Cambia con temperaturas de extrusión y templado. En extrusión: Con temperaturas altas se hace un tono más claro. Con temperaturas bajas se hace un tono más fuerte. En templado: El tono aumenta con el temple, respecto al tono en madejera., | .17A55104K1 | Mazo | Lubán 50%, 1. Sumergir los mazos durante 3 minutos en la tina con lubricante. 2. Separar el mazo en 2 partes para peinarlo y peinar cada parte con el peine de diente fino. 3. Juntar las 2 partes y peinar para emparejar el mazo. 4. Colocar un amarre en la | T | PMM 8057 | 2016-03-14 | CALIBRACION EN LASSER COMO BRAUN,Dado de 130 ó 195 barrenos, 30 mallas de 100 mesh, DIAMENTRO DE MAZO 50 MM +/- 2 MM. |  |  |  |  | Bastón 3 mm - 5 mm, Espejo 50 cm, | Dado de 130 ó 195 barrenos, 30 mallas de 100 mesh, |  | Vapor, mínimo 90°C / 120 min +/- 10 min, |  |  | Forrar con funda de polietileno y papel kraft blanco,
Oral-B Laboratories | 32.8 | 50 | 0.1778 mm (0.007 pulg) | Blanco 945 | Nylon 6.12 | Usar resina Vestamid D16 como primera opción, Grilon XE 3938 como segunda opción, | .99714145 | Carrete 30 Hilos | Silicón 365 42.5 ml por 1 litro de agua, | T | PMM 8061 | 2016-03-15 | CTES. 30 HILOS, Lubricar en línea 9 rpm,, Templar en línea a 180ºC y una velocidad del ventilador de 729 RPM. Separar filamentos de uno en uno en el horno de temple en línea., Embobinadoras italianas, 6 mechones, 5 mm, 2.4, 10. Polea de entrada ranurada, polea en balancín ranurada, rodillo ranurado., 1 hr 37 min, 4.2, 4.10 - 4.35 kg, 32, H&K Negro Alemán, |  |  |  |  | Bastón 6 mm, Espejo 50 cm. Usar bastón normal con 6 barras, no usar bastón ancho., | 15 mallas de 100 mesh, | [5 empty] | Embobinadoras italianas, 6 mechones, 5 mm, 2.4, 10. Polea de entrada ranurada, polea en balancín ranurada, rodillo ranurado., 1 hr 37 min, 4.2, 4.10 - 4.35 kg, 32, H&K Negro Alemán,
Oral-B Laboratories | 39.6 | 60 | 0.1524 mm (0.006 pulg) | Azul 352 | Nylon 6.12 | Usar resina Vestamid D16 como primera opción, Grilon XE 3938 como segunda opción, | .99714208 | Carrete 30 Hilos | Silicón 365 42.5 ml por 1 litro de agua | T | PMM 8061 | 2016-03-15 | CTES. 30 HILOS,Lubricar en línea, 9 rpm,, Templar en línea a 180ºC y una velocidad del ventilador de 729 RPM. Separar filamentos de uno en uno en el horno de temple en línea., Embobinadoras italianas, 5 mechones de 6 hilos, 5 mm, 3.8, 10. Polea de entrada ranurada, polea en balancín ranurada, rodillo ranurado., 1 hr 50 min, 4, 3.30 - 3.55 kg, 32, H&K Negro Alemán, |  |  |  |  | Bastón 6 mm, Espejo 50 cm. Usar bastón normal con 6 barras, no usar bastón ancho., | 15 mallas de 100 mesh, | [5 empty] | Embobinadoras italianas, 5 mechones de 6 hilos, 5 mm, 3.8, 10. Polea de entrada ranurada, polea en balancín ranurada, rodillo ranurado., 1 hr 50 min, 4, 3.30 - 3.55 kg, 32, H&K Negro Alemán,
Oral-B Laboratories | 64.8 | 90 | 0.2032 mm (0.008 pulg) | Blanco 945 | Nylon 6.12 | Usar resina Vestamid D16 como primera opción, Grilon XE 3938 como segunda opción, | .99714149 | Carrete 30 Hilos | Silicón 365 42.5 ml por 1 litro de agua, | T | PMM 8061 | 2016-03-15 | CTES. 30 HILOS, Lubricar en línea 9 rpm,, Templar en línea a 180ºC y una velocidad del ventilador de 729 RPM. Separar filamentos de uno en uno en el horno de temple en línea., Embobinadoras italianas, 6 mechones de 5 hilos, 6 mm, 2.4, 10. Polea de entrada ranurada, polea en balancín ranurada, rodillo ranurado., 1 hr 40 min, 5.5, 5.40 - 5.65 kg, 27, H&K Negro Alemán, |  |  |  |  | Bastón 6 mm, Espejo 50 cm. Usar bastón normal con 6 barras, no usar bastón ancho., | 15 mallas de 100 mesh, | [5 empty] | Embobinadoras italianas, 6 mechones de 5 hilos, 6 mm, 2.4, 10. Polea de entrada ranurada, polea en balancín ranurada, rodillo ranurado., 1 hr 40 min, 5.5, 5.40 - 5.65 kg, 27, H&K Negro Alemán,
Oral-B Laboratories | 65.6 | 90 | 0.1778 mm (0.007 pulg) | Verde 351 | Nylon 6.12 | Usar resina Vestamid D16 como primera opción, Grilon XE 3938 como segunda opción, | .99714154 | Carrete 30 Hilos | Silicón 365 42.5 ml por 1 litro de agua, | T | PMM 8061 | 2016-03-15 | CTES. 30 HILOS, Lubricar en línea 9 rpm,, Templar en línea a 180ºC y una velocidad del ventilador de 729 RPM. Separar filamentos de uno en uno en el horno de temple en línea., Embobinadoras italianas, 6 mechones, 5 mm, 2.4, 10. Polea de entrada ranurada, polea en balancín ranurada, rodillo ranurado., 1 hr 37 min, 5, 4.10 - 4.35 kg, 32, H&K Negro Alemán, |  |  |  |  | Bastón 6 mm, Espejo 50 cm. Usar bastón normal con 6 barras, no usar bastón ancho., | 15 mallas de 100 mesh, | [5 empty] | Embobinadoras italianas, 6 mechones, 5 mm, 2.4, 10. Polea de entrada ranurada, polea en balancín ranurada, rodillo ranurado., 1 hr 37 min, 5, 4.10 - 4.35 kg, 32, H&K Negro Alemán,
Oral-B Laboratories | 88 | 130 | 0.1778 mm (0.007 pulg) | Blanco 945 | Nylon 6.12 | Usar resina Vestamid D16 como primera opción, Grilon XE 3938 como segunda opción, | .99714147 | Carrete 40 Hilos | Silicón 365 42.5 ml por 1 litro de agua, | T | PMM 8061 | 2016-03-15 | CTES. 40 HILOS,Lubricar en línea 9 rpm,, Templar en línea a 180ºC y una velocidad del ventilador de 729 RPM. Separar filamentos de uno en uno en el horno de temple en línea., Embobinadoras italianas, 8 mechones de 5 hilos, 7 mm, 3.8, 10. Polea de entrada ranurada, polea en balancín ranurada, rodillo ranurado., 1 hr 36 min, 6.5, 5.50 - 5.75 kg, 23, H&K Negro Alemán, |  |  |  |  | Bastón 6 mm, Espejo 50 cm. Usar bastón normal con 6 barras, no usar bastón ancho., | 15 mallas de 100 mesh, | [5 empty] | Embobinadoras italianas, 8 mechones de 5 hilos, 7 mm, 3.8, 10. Polea de entrada ranurada, polea en balancín ranurada, rodillo ranurado., 1 hr 36 min, 6.5, 5.50 - 5.75 kg, 23, H&K Negro Alemán,
Oral-B Laboratories | 88 | 130 | 0.1778 mm (0.007 pulg) | Verde 351 | Nylon 6.12 | Usar resina Vestamid D16 como primera opción, Grilon XE 3938 como segunda opción, | .99714155 | Carrete 40 Hilos | Silicón 365 42.5 ml por 1 litro de agua, | T | PMM 8061 | 2016-03-15 | CTES. 40 HILOS, Lubricar en línea 9 rpm,, Templar en línea a 180ºC y una velocidad del ventilador de 729 RPM. Separar filamentos de uno en uno en el horno de temple en línea., Embobinadoras italianas, 8 mechones, 7 mm, 3.8, 10. Polea de entrada ranurada, polea en balancín ranurada, rodillo ranurado., 1 hr 35 min, 6, 5.50 - 5.75 kg, 23, H&K Negro Alemán, |  |  |  |  | Bastón 6 mm, Espejo 50 cm. Usar bastón normal con 6 barras, no usar bastón ancho., | 15 mallas de 100 mesh, | [5 empty] | Embobinadoras italianas, 8 mechones, 7 mm, 3.8, 10. Polea de entrada ranurada, polea en balancín ranurada, rodillo ranurado., 1 hr 35 min, 6, 5.50 - 5.75 kg, 23, H&K Negro Alemán,
Oral-B Laboratories | 262.4 | 300 | 0.1524 mm (0.006 pulg) | Azul 352 | Nylon 6.12 | Usar resina Vestamid D16 como primera opción, Grilon XE 3938 como segunda opción, | .99714211 | Carrete 40 Hilos | Silicón 365 42.5 ml por 1 litro de agua, | T | PMM 8061 | 2016-03-15 | CTES. 40 HILOS,Lubricar en línea 9 rpm,, Templar en línea a 180ºC y una velocidad del ventilador de 729 RPM. Separar filamentos de uno en uno en el horno de temple en línea., Embobinadoras italianas, 8 mechones de 5 hilos, 6 mm, 3.8, 10. Polea de entrada ranurada, polea en balancín ranurada, rodillo ranurado., 1 hr 41 min, 5, 4.10 - 4.35 kg, 27, H&K Negro Alemán, |  |  |  |  | Bastón 6 mm, Espejo 50 cm. Usar bastón normal con 6 barras, no usar bastón ancho., | 15 mallas de 100 mesh, | [5 empty] | Embobinadoras italianas, 8 mechones de 5 hilos, 6 mm, 3.8, 10. Polea de entrada ranurada, polea en balancín ranurada, rodillo ranurado., 1 hr 41 min, 5, 4.10 - 4.35 kg, 27, H&K Negro Alemán,
Simex, S.A.S. | 25 | 30 | 0.004 pulg | Natural | Nylon 6.12 |  | .50196 | 13 mm | Silicón americano 100%, 1. Sumergir los mazos durante 3 minutos en la tina con lubricante. 2. Separar el mazo en 2 partes para peinarlo y peinar cada parte con el peine de diente fino. 3. Juntar las 2 partes y peinar para emparejar el mazo. 4. Colocar un | T | PMM 8058 | 2016-04-05 | EN MAZO CHICO DE ALUMINIO, DELGADO Y MAROMEADO (45 MM Y 1.05 M)Dado de 300 barrenos, 30 mallas de 100 mesh, |  |  |  | Mazo chico de aluminio. Se puede utilizar mazo pequeño de aluminio con el objetivo de diferenciar el material de otros con calibres similares., | Bastón 3 mm - 5 mm, Espejo 50 cm, | Dado de 300 barrenos, 30 mallas de 100 mesh, | Fabricar mazos delgados., | Vapor, mínimo 90°C / 120 min +/- 10 min, |  |  | Forrar con funda de polietileno y papel kraft blanco. Usar funda de 66 mm.,