## Cristobal
Nombre del Cliente | Cantidad | Unidad | Calibre | Color | Material | Clave | Corte | Lubricación | Orientación | No pedido | Fecha Entrega | Perfil | Aditivo | Otros | Especificaciones | Descripcion
OSBORN INTERNATIONAL | 100 | LB | 0.005" | NEGRO 921 | NYLON 6.12 | .0021100600 | EN MAZO | LUBAN 100% | T | PMM 8062 | 08.03.2016 00:00:00 | - | - | - | EN MAZO CHICO DE ALUMINIO, MAROMEAR DESPUES DE LUBRICAR. | NYLON 6.12 NEGRO 921 CAL. 0.005" EN MAZO
PROCTER & GAMBLE MANUFACTURING GmbH | 500 | KG | 0.006" | AZUL INDICATOR | NYLON 6.12 | .64705253 | 26 MM | LUBAN 90% | T | PMM 8063 | 14.04.2016 00:00:00 | - | - | - | LUBRICAR 12 HRS. DESPUES CALIBRACION EN LASSER COMO GMBH CTES DE 55 HILOS | NYLON 6.12 AZUL INDICATOR CAL. 0.006" CORTE: 26 MM
PROCTER & GAMBLE MANUFACTURING GmbH | 525 | KG | .0045+.006 | AZUL INDICATOR | NYLON 6.12 | .64705256 | 26 MM | LUBAN 70% | T | PMM 8064 | 14.04.2016 00:00:00 | - | - | - | LUBRICAR 12 HRS DESPUES FORRO SOLO FUNDA | NYLON 6.12 AZUL INDICATOR MEZCLA CAL. 0.0045" + 0.006" CORTE: 26 MM
PROCTER & GAMBLE MANUFACTURING GmbH | 300 | KG | 0.00625" | AZUL INDICATOR | NYLON 6.12 | .64708252 | 26 MM | LUBAN 90% | T | PMM 8065 | 14.04.2016 00:00:00 | - | - | - | FORRO SOLO FUNDA LUBRICAR 12 HRS. DESPUES | NYLON 6.12 AZUL INDICATOR CAL. 0.00625" CORTE: 26 MM
PROCTER & GAMBLE MANUFACTURING GmbH | 475 | KG | 0.0065" | AZUL INDICATOR | NYLON 6.12 | .64708254 | 26 MM | LUBAN 90% | T | PMM 8066 | 14.04.2016 00:00:00 | - | - | - | CTES DE 55 HILOS FORRO SOLO FUNDA LUBRICAR 12 HRS. DESPUES | NYLON 6.12 AZUL INDICATOR CAL. 0.0065" CORTE: 26 MM
PROCTER & GAMBLE MANUFACTURING GmbH | 25 | KG | .006.00625 | INDICATOR | NYLON 6.12 | .64732296 | 26 MM | LUBAN 50% | T | PMM 8067 | 14.04.2016 00:00:00 | MAGIC MIX | - | - | 0.00625" RIZ. 20-O AMP. 0.013" ENG. A200 MECHONES DE 10 HILOS P/MEZCLAR CON CAL. 0.006", TEMPLE 1 HR TEÑIDO POR INMERSION | NYLON 6.12 MAGIC MIX INDICATOR CAL. 0.006" LISO + 0.00625" DIMPLED CORTE: 26 MM
PROCTER & GAMBLE MANUFACTURING GmbH | 425 | KG | 0.0045"+0.006" | VERDE 494 | NYLON 6.12 | .92140673 | EN MAZO 120 CM | SIL. 365,275ML/19L A | 0 | PMM 8068 | 14.04.2016 00:00:00 | - | - | - | VEL.170-770-690, 0.006" CTES C/ MECHONES 10 HILOS P/MEZCLAR C/ 0.0045" EN MAZO PEQUEÑO ALUMINIO TEMPLE VAPOR 2 HRS, LUB 12 HRS DESPUES CALIB. LASER MAROMEAR MAZO 1 HR SECAR EN REJILLAS 4 HRS, SEGUIR METODO DE LUB DE TARJETAS VIAJERAS,FUNDA GPC10HD | NYLON 6.12 VERDE 494 MEZCLA CAL. 0.0045" + 0.006" EN MAZO 120 CM
PROCTER & GAMBLE MANUFACTURING GmbH | 1275 | KG | 0.0045"+0.006" | BLANCO 552 | NYLON 6.12 | .92140675 | EN MAZO 120 CM | SIL. 365,300ML/19L A | T | PMM 8069 | 14.04.2016 00:00:00 | - | - | - | VEL.170-770-690 ,0.006" CTES C/ MECHONES 10 HILOS P/MEZCLAR C/ 0.0045" MAZO PEQ. ALUMINIO TEMPLE AUTOCLAVE 125°CX10MIN,LUB 12 HRS DESPUES CALIB. LASER MAROMEAR MAZO 1 HR SECAR EN REJILLAS 4 HRS SEGUIR METODO DE LUB DE TARJETAS VIAJERAS FUNDA GPC10HD | NYLON 6.12 BLANCO 552 MEZCLA CAL. 0.0045" + 0.006" EN MAZO 120 CM
PROCTER & GAMBLE MANUFACTURING GmbH | 425 | KG | 0.00525"+0.006" | AZUL 329 | NYLON 6.12 | .92353439 | EN MAZO 120 CM | SIL. 365,275ML/19L A | T | PMM 8070 | 14.04.2016 00:00:00 | - | - | - | VEL.170-770-690 ,0.006" CTES C/ MECHONES 10 HILOS P/MEZCLAR C/ 0.0045" MAZO PEQ. ALUMINIO TEMPLE AUTOCLAVE 125°CX10MIN,LUB 12 HRS DESPUES CALIB. LASER MAROMEAR MAZO 1 HR SECAR EN REJILLAS 4 HRS SEGUIR METODO DE LUB DE TARJETAS VIAJERAS FUNDA GPC10HD | NYLON 6.12 AZUL 329 MEZCLA CAL. 0.00525" + 0.006" EN MAZO 120 CM
PROCTER & GAMBLE MANUFACTURING GmbH | 875 | KG | 0.00525"+0.006" | INDICATOR | NYLON 6.12 | .92358889 | EN MAZO 120 CM | SIL. 365,275ML/19L A | T | PMM 8071 | 14.04.2016 00:00:00 | - | - | - | VEL.170-700-630, 0.006" CTES C/ MECHONES 10 HILOS P/MEZCLAR C/ 0.00525 A CTE, TEÑIR EN LINEA, TEMPLE AGUA 2 HRS, LUB 12 HRS DESPUES, CALIB. LASER MAROMEAR MAZO 1 HR SECADO EN REJILLAS 4 HRS, SEGUIR METODO DE LUB DE TARJETAS VIAJERAS,FUNDA GPC10HD | NYLON 6.12 INDICATOR MEZCLA CAL. 0.00525" + 0.006" EN MAZO 120 CM
PROCTER & GAMBLE MANUFACTURING GmbH | 25 | KG | 0.0055" | AZUL 545 | NYLON 6.12 | .97085388 | 26 MM | 0 | 0 | PMM 8072 | 14.04.2016 00:00:00 | - | - | - | -* | NYLON 6.12 AZUL 545 CAL. 0.0055" CORTE: 26 MM
PROCTER & GAMBLE MANUFACTURING GmbH | 75 | KG | 0.00625" | AZUL 329 | NYLON 6.12 | .98901050 | 27 MM | LUBAN 50% | T | PMM 8073 | 14.04.2016 00:00:00 | MAGIC MIX | - | - | RIZ. 20- AMP. 0.012" ENG. D200 FAB. CARRETES CON MECHONES DE 10 HILOS P/MEZCLAR CON LISO EN MECHONES DE 10 HILOS, TEMPLAR EN AGUA 1 HR ANTES DE LUBRICAR, SECAR POR 12 HRS FUNDA 7.6 A 7.8 CM DIAM. MAZO 50 +/ - 2 MM CORTADORA 6 | NYLON 6.12 MAGIC MIX AZUL 329 0.00625" DIMPLED + 0.00625" LISO CORTE: 27 MM
MEGATROPA, S.C. DE R.L. DE C.V. | 50 | KG | 0.009" | ROJO 970 | POLIESTER | MCCPO009/32-R970 | 32 MM | LUBAN 75% | F | PMM 8077 | 02.03.2016 00:00:00 | - | - | - | - | POLIESTER ROJO 970 CAL. 0.009" CORTE: 32 MM
MEGATROPA, S.C. DE R.L. DE C.V. | 75 | KG | 0.009" | AZUL 964 | NYLON 6.12 | MCCNY009/34-A964 | 34 MM | LUBAN 75% | T | PMM 8077 | 02.03.2016 00:00:00 | - | - | - | - | NYLON 6.12 AZUL 964 CAL. 0.009" CORTE: 34 MM
REYES CANTU JOSE ANTONIO | 100 | KG | 0.013" | MARFIL 933 | POLIETILENO | N0086001 | 2 7/8" | LUBAN | T | PMM 8078 | 08.03.2016 00:00:00 | - | - | - | - | POLIETILENO MARFIL 933 CAL. 0.013" CORTE: 2 7/8"
PALACIOS NODAL MIGUEL SALOMON | 12 | KG | 0 | 0 | 0 | N0074014 | 0 | 0 | 0 | PMM 8079 | 17.02.2016 00:00:00 | #N/A | #N/A | #N/A | #N/A | NYLON 6.12 NATURAL CAL. 0.022" EN MAZO
ORAL-B LABORATORIES | 85 | KG | 0.006" | AZUL INDICATOR | NYLON 6.12 | .60880500 | 1 3/16" | SIL. AMERICANO 20ML | T | PMM 8080 | 01.03.2016 00:00:00 | - | - | - | TOLERANCIA CALIBRE PROMEDIO: +/- 0.00018 PULG. CALIBRACION EN MICROMETRO CTES DE 75 HILOS FORRO SOLO FUNDA | NYLON 6.12 AZUL INDICATOR CAL. 0.006" CORTE: 1 3/16"
E. & O. MARI, INC. | 50 | LB | 0.036" | NATURAL | NYLON 6.12 S-B | E01830002 | MAZO DE 48" | LUBAN | S | PMM 8081 | 07.03.2016 00:00:00 | - | - | - | "S"-B, CON POLEAS DE 13" EN 2° Y 3° TREN, R.O. 4.3, FAB. MAZOS DELGADOS, TEMPLAR- AUTOCLAVE 135°C X 10 MIN.CON TINA PASAR EL FILAMENTO UN SOLO VIAJE, NUMERAR MAZOS, DUALIDAD MAX. 0.002" MARCAR MAZOS N6.12S-B. ARREGLAR MAZOS A 50 MM | NYLON 6.12 "S" - B NATURAL CAL. 0.036" EN MAZO DE 48"
E. & O. MARI, INC. | 50 | LB | 0.038" | NATURAL | NYLON 6.12 "S" - B | E01830018 | MAZO DE 48" | 0 | 0 | PMM 8081 | 07.03.2016 00:00:00 | - | - | - | - | NYLON 6.12 "S" - B NATURAL CAL. 0.038" EN MAZO DE 48"
SHUMEI INDUSTRIAL (HEBEI) CO., LTD. | 150 | KG | 0.007" | AZUL 169 | NYLON 6.12 | .12Y007BL169 | EN MAZO | SIL. AMERICANO 25 ML | T | PMM 8082 | 07.03.2016 00:00:00 | - | AB | - | AB, CON 25.6 G DE MB AB 7000 N6.12 (NY605173-09) POR KILOGRAMO DE RESINA, TOL CAL. +/- 0.0006", DIAMETRO DE MAZO 52 MM +- 2 MM | NYLON 6.12 "AB" AZUL 169 CAL. 0.007" EN MAZO
SHUMEI INDUSTRIAL (HEBEI) CO., LTD. | 50 | KG | 0.007" | AMARILLO 220 | NYLON 6.12 | .12Y007YL220 | EN MAZO | SIL. AMERICANO 25 ML | T | PMM 8082 | 07.03.2016 00:00:00 | - | AB | - | AB, CON 25.6 G DE MB AB 7000 N6.12 (NY605173-09) POR KILOGRAMO DE RESINA, TOL CAL. +/- 0.0006", DIAMETRO DE MAZO 52 MM +- 2 MM | NYLON 6.12 "AB" AMARILLO 220 CAL. 0.007" EN MAZO
SHUMEI INDUSTRIAL (HEBEI) CO., LTD. | 150 | KG | 0.007" | BLANCO 945 | NYLON 6.12 | .12Y007WT945 | EN MAZO | SIL. AMERICANO 25 ML | T | PMM 8082 | 07.03.2016 00:00:00 | - | AB | - | AB, CON 25.6 G DE MB AB 7000 N6.12 (NY605173-09) POR KILOGRAMO DE RESINA, TOL CAL. +/- 0.0006", DIAMETRO DE MAZO 52 MM +- 2 MM | NYLON 6.12 "AB" BLANCO 945 CAL. 0.007" EN MAZO
ALBEA COSMETICS ITALY, S. p. A. | 60 | KG | 0.007" | NEGRO 925 | NYLON 6.12 | .452360 | EN MAZO | SIL. AME. 450 ML | T | PMM 8083 | 08.03.2016 00:00:00 | - | - | - | EN MAZO CHICO DE ALUMINIO, DELGADO Y MAROMEADO (1.05 M. DE LARGO Y 45 MM DE DIAMENTRO) | NYLON 6.12 NEGRO 925 CAL. 0.007" EN MAZO

## Hoja1
Nombre del Cliente | Cantidad_Kg | Unidad_Original | Calibre | Color | Material | Resina | Clave | Corte | Lubricante | Orientación | No pedido | Fecha Entrega | ESP_SAE | Rizado | Perfil | Aditivos | Tipo de Mazo | Bastón_Espejo_Tina | Herramental | Fabricar | Temple | Horno | Teñido | Enfundado | Esp_Carretes
Palacios Nodal Miguel Salomón | 12 | 0 | 0.022 pulg | Natural | Nylon 6.12 |  | N0074014 | Mazo |  |  | PMM 8079 | 2016-02-17 | #N/A
Oral-B Laboratories | 85 | 115 | 0.152 mm (0.006 pulg) | Azul Indicator | Nylon 6.12 | Fabricar con resinas DuPont (Zytel FG 158), | .60880500 | 1 3/16 pulg | Silicón americano 15 ml por 19 lts de agua, DESPUÉS DEL TEMPLADO Y PEINADO (ANTES DE LUBRICAR), DEJAR SECAR EL MATERIAL MÍNIMO 12 HORAS. YA SECO, LUBRICAR. Cada mazo se sumergirá dentro de la solución de lubricante durante 3 min. Después peinar el materi | T | PMM 8080 | 2016-03-01 | TOLERANCIA CALIBRE PROMEDIO: +/- 0.00018 PULG. CALIBRACION EN MICROMETRO CTES DE 75 HILOS FORRO SOLO FUNDA |  |  |  |  | Bastón 3 mm - 5 mm, Espejo 50 cm, | Dado de 215 barrenos, 25 mallas de 100 mesh, | Inspección en proceso de calibre: Medir con micrómetro. Calibrar en mm con nominal de 0.149 mm Inspección final de calibre: Medir con láser. Calibrar en mm con nominal de 0.152 mm (0.006 pulg) Embobinar en carretes de 71 y 72 hilos para teñir. No desembob |  |  | Teñir en línea con velocidades para trenes 1, 2 y 3: 260 rpm. Utilizar fórmula de teñido de acuerdo a la AV. 149. Carretes para teñir: 9 carretes de 71 y 72 hilos., | Forrar sólo con funda de polietileno de 7.5 a 7.8 cm., | Embobinadoras italianas, 5.5, 10. Polea de entrada en H, polea de salida en V., 1 hr, 4, Crellin Natural,
Megatropa, S.C. de R.L. de C.V. | 50 | 60 | 0.009 pulg | Rojo 970 | Poliéster PBT |  | MCCPO009/32-R970 | 32 mm | Lubán 75%, | (F) | PMM 8077 | 2016-03-02 | - | [5 empty] | Dado de 90 barrenos, 10 mallas de 100 mesh, | Pasar los filamentos por todos los rodillos del 3er. tren, | Agua, mínimo 90°C / 120 min +/- 10 min, |  |  | Forrar con funda de polietileno y papel kraft blanco,
Megatropa, S.C. de R.L. de C.V. | 75 | 85 | 0.009 pulg | Azul 964 | Nylon 6.12 |  | MCCNY009/34-A964 | 34 mm | Lubán 75%, | T | PMM 8077 | 2016-03-02 | - |  |  |  |  | Bastón 3 mm - 5 mm, Espejo 50 cm, | Dado de 110 barrenos, 25 mallas de 100 mesh, |  | Vapor, mínimo 90°C / 120 min +/- 10 min, |  |  | Forrar con funda de polietileno y papel kraft blanco,
E. & O. Mari Inc. | 22.7 | 30 | 0.036 pulg | Natural | Nylon 6.12 S - B | Usar resina Vestamid D16 como primera opción, | E01830002 | 48 pulg | Lubán 100%, | S | PMM 8081 | 2016-03-07 | "S"-B, CON POLEAS DE 13" EN 2° Y 3° TREN, R.O. 4.3, FAB. MAZOS DELGADOS, TEMPLAR- AUTOCLAVE 135°C X 10 MIN.CON TINA PASAR EL FILAMENTO UN SOLO VIAJE, NUMERAR MAZOS, DUALIDAD MAX. 0.002" MARCAR MAZOS N6.12S-B. ARREGLAR MAZOS A 50 MM |  |  |  | Mazo pequeño de aluminio, | Bastón 7 cm, Espejo 35 cm, Utilizar agua caliente en la tina de doble viaje, los filamentos sólo deben dar un viaje (por arriba), | Dado de 6 barrenos, 25 mallas de 100 mesh, | Mazos delgados. Numerar mazos desde extrusión. Inspeccionar que el calibre a lo largo de los filamentos cumpla la tolerancia. Realizar ensayos de tensión cada 5 mazos (probar un hilo de la parte de adentro y un hilo de la parte de afuera). Fuerza de ruptu | Autoclave, 135ºC /10 min, | 80°C / 60min, |  | Forrar con funda de polietileno y papel kraft blanco,
E. & O. Mari Inc. | 22.7 | 30 | 0.038 pulg | Natural | Nylon 6.12 S - B | Usar resina Vestamid D16 como primera opción, | E01830018 | 48 pulg | Lubán 100%, | S | PMM 8081 | 2016-03-07 | - |  |  |  | Mazo pequeño de aluminio, | Bastón 7 cm, Espejo 35 cm, Utilizar agua caliente en la tina de doble viaje, los filamentos sólo deben dar un viaje (por arriba)., | Dado de 6 barrenos, 25 mallas de 100 mesh, | Mazos delgados. Numerar mazos desde extrusión. Inspeccionar que el calibre a lo largo de los filamentos cumpla la tolerancia. Realizar ensayos de tensión cada 5 mazos (probar un hilo de la parte de adentro y un hilo de la parte de afuera). Fuerza de ruptu | Autoclave, 135ºC /10 min, | 80°C / 60min, |  | Forrar con funda de polietileno y papel kraft blanco,
Shummei Industrial (Hebei) Co., Ltd. | 150 | 170 | 0.007 pulg | Azul 169 | Nylon 6.12 AB | Masterbatch Antimicrobial B-7000 NYLON 6.12 "ARGUSAN AM 48 PA" (25.6 g / kg de resina), | .12Y007BL169 | Mazo | Silicón americano 25 ml por 19 lts de agua, | T | PMM 8082 | 2016-03-07 | AB, CON 25.6 G DE MB AB 7000 N6.12 (NY605173-09) POR KILOGRAMO DE RESINA, TOL CAL. +/- 0.0006", DIAMETRO DE MAZO 52 MM +- 2 MM |  |  | Masterbatch Antimicrobial B-7000 NYLON 6.12 "ARGUSAN AM 48 PA" (25.6 g / kg de resina), |  | Bastón 3 mm - 5 mm, Espejo 50 cm, | Dado de 130 ó 177 barrenos, 25 mallas de 100 mesh, |  | Vapor, mínimo 90°C / 120 min +/- 10 min, |  |  | Forrar con funda de polietileno y papel kraft blanco,
Shummei Industrial (Hebei) Co., Ltd. | 50 | 55 | 0.007 pulg | Amarillo 220 | Nylon 6.12 AB | Masterbatch Antimicrobial B-7000 NYLON 6.12 "ARGUSAN AM 48 PA" (25.6 g / kg de resina), | .12Y007YL220 | Mazo | Silicón americano 25 ml por 19 lts de agua, | T | PMM 8082 | 2016-03-07 | AB, CON 25.6 G DE MB AB 7000 N6.12 (NY605173-09) POR KILOGRAMO DE RESINA, TOL CAL. +/- 0.0006", DIAMETRO DE MAZO 52 MM +- 2 MM |  |  | Masterbatch Antimicrobial B-7000 NYLON 6.12 "ARGUSAN AM 48 PA" (25.6 g / kg de resina), |  | Bastón 3 mm - 5 mm, Espejo 50 cm, | Dado de 130 ó 177 barrenos, 25 mallas de 100 mesh, |  | Vapor, mínimo 90°C / 120 min +/- 10 min, |  |  | Forrar con funda de polietileno y papel kraft blanco,
Shummei Industrial (Hebei) Co., Ltd. | 150 | 170 | 0.007 pulg | Blanco 945 | Nylon 6.12 AB | Masterbatch Antimicrobial B-7000 NYLON 6.12 "ARGUSAN AM 48 PA" (25.6 g / kg de resina), | .12Y007WT945 | Mazo | Silicón americano 25 ml por 19 lts de agua, | T | PMM 8082 | 2016-03-07 | AB, CON 25.6 G DE MB AB 7000 N6.12 (NY605173-09) POR KILOGRAMO DE RESINA, TOL CAL. +/- 0.0006", DIAMETRO DE MAZO 52 MM +- 2 MM |  |  | Masterbatch Antimicrobial B-7000 NYLON 6.12 "ARGUSAN AM 48 PA" (25.6 g / kg de resina), |  | Bastón 3 mm - 5 mm, Espejo 50 cm, | Dado de 177 barrenos como primera opción, dado de 130 barrenos como segunda opción, 25 mallas de 100 mesh, |  | Vapor, mínimo 90°C / 120 min +/- 10 min, |  |  | Forrar con funda de polietileno y papel kraft blanco,
Osborn International | 45.4 | 55 | 0.005 pulg | Negro 921 | Nylon 6.12 |  | .0021100600 | Mazo | Lubán 100%, 1. Sumergir los mazos durante 3 minutos en la tina con lubricante. 2. Separar el mazo en 2 partes para peinarlo y peinar cada parte con el peine de diente fino. 3. Juntar las 2 partes y peinar para emparejar el mazo. 4. Colocar un amarre en la | T | PMM 8062 | 2016-03-08 | EN MAZO CHICO DE ALUMINIO, MAROMEAR DESPUES DE LUBRICAR. |  |  |  | Mazo chico de aluminio, | Bastón 3 mm - 5 mm, Espejo 50 cm, | Dado de 300 barrenos, 30 mallas de 100 mesh, | Fabricar mazos delgados., | Vapor, mínimo 90°C / 120 min +/- 10 min, |  |  | Forrar con funda de polietileno y papel kraft blanco. Usar funda de 71 mm. Cuidar que el forro no vaya muy apretado. Ver mazo de referencia.,
Reyes Cantu José Antonio | 100 | 115 | 0.013 pulg | Marfil 933 | Polietileno | Se puede utilizar fibra de PE Marfil 933, con una proporción de 80% PE virgen y 20% fibra., Chimassorb 944 - FDL (5 g / kg de resina), | N0086001 | 2 7/8 pulg | Silicón americano 375 ml por 19 lts de agua, | T | PMM 8078 | 2016-03-08 | - |  |  | Chimassorb 944 - FDL (5 g / kg de resina), |  | Bastón 1.3 cm, Espejo 51 cm, | Dado de 80 barrenos, 1 malla de 100 mesh, |  | Agua, mínimo 90°C / 10 min + 0 /- 2 min, |  |  | Forrar con funda de polietileno y papel kraft café,
Albea Cosmetics Italy S.p.A. | 60 | 70 | 0.007 pulg | Negro 925 | Nylon 6.12 | El tono cambia con temperaturas de extrusión. Con temperaturas altas se hace un tono más claro (gris). Con temperaturas bajas se hace un tono más oscuro (negro)., | .452360 | Mazo | Silicón americano 450 ml por 19 lts de agua, Maromear después de lubricar., | T | PMM 8083 | 2016-03-08 | EN MAZO CHICO DE ALUMINIO, DELGADO Y MAROMEADO (1.05 M. DE LARGO Y 45 MM DE DIAMENTRO) |  |  |  | Mazo chico de aluminio, | Bastón 3 mm - 5 mm, Espejo 50 cm, | Dado de 130 ó 177 barrenos, 25 mallas de 100 mesh, | Fabricar mazos delgados., | Vapor, mínimo 90°C / 120 min +/- 10 min, |  |  | Forrar con funda de polietileno y papel kraft blanco. Usar funda de 66 mm.,
P&G Manufacturing GmbH | 500 | 575 | 0.1524 mm (0.006 pulg) | Azul Indicator | Nylon 6.12 | Fabricar con resinas DuPont (Zytel FG 158), | .64705253 G | 26 mm | Lubán 90%, DESPUÉS DEL TEMPLADO Y PEINADO (ANTES DE LUBRICAR), DEJAR SECAR EL MATERIAL MÍNIMO 12 HORAS. YA SECO, LUBRICAR. Cada mazo se sumergirá dentro de la solución de lubricante durante 3 min. Después peinar el material como es acostumbrado., | T | PMM 8063 | 2016-04-14 | LUBRICAR 12 HRS. DESPUES CALIBRACION EN LASSER COMO GMBH CTES DE 55 HILOS |  |  |  |  | Bastón 3 mm - 5 mm, Espejo 50 cm, | Dado de 130 ó 195 barrenos, 25 mallas de 100 mesh, | Embobinar en carretes. No desembobinar los carretes en caso de rechazo por calibre., |  |  | Teñir en línea. Utilizar fórmula de teñido de acuerdo a la AV. 149. Embobinado en mazo normal., | Antes de enfundar, mandar un mechón de los mazos mitad y último de CADA LOTE a Laboratorio para prueba de contenido de humedad. Especificación de humedad: entre 0.5% y 2%. Enfundar si el resultado de humedad cumple con la especificación. Forrar sólo con | Embobinadoras italianas, 5.5, 10. Polea de entrada en H, polea de salida en V., 1 hr 20 min, 4, Crellin Natural,
P&G Manufacturing GmbH | 525 | 610 | 0.0045 pulg + 0.006 pulg | Azul Indicator | Nylon 6.12 |  | .64705256 | 26 mm | Lubán 60% (30 ml por 19 lts de agua), Enviar a Laboratorio un mechón de la punta para determinar contenido de humedad. Lubricar cuando Laboratorio lo apruebe. 1. Sumergir los mazos durante 3 minutos en la tina con lubricante. 2. Separar el mazo en 2 parte | T | PMM 8064 | 2016-04-14 | LUBRICAR 12 HRS DESPUES FORRO SOLO FUNDA |  | Mezcla |  |  | Bastón 3 mm - 5 mm, Espejo 50 cm, | Dado mezcla 0.0045" + 0.006", de 130 ó 194 barrenos, | Embobinar mezcla de materiales en carretes natural crellin. Usar embobinadoras nacionales como primera opción, embobinadoras italianas como segunda opción. No desembobinar los carretes en caso de rechazo por calibre. Mezclar en 2 máquinas carretes de 260 |  |  | Teñir en línea con velocidades para trenes 1, 2 y 3: 260 rpm. Utilizar fórmula de teñido de acuerdo a la AV. 149. Carretes para teñir: 3 carretes de 260 hilos ó 6 carretes de 130 hilos ó 4 carretes de 194 hilos. Embobinar en mazo. Utilizar madejera con c | Antes de enfundar, mandar un mechón de los mazos mitad y último de CADA LOTE a Laboratorio para prueba de contenido de humedad. Especificación de humedad: entre 0.5% y 2%. Enfundar si el resultado de humedad cumple con la especificación. Forrar sólo con | 5.5, 10. Polea de entrada en H, polea de salida en V., 1 hr, 4, Crellin Natural,
P&G Manufacturing GmbH | 300 | 300 | 0.1588 mm (0.00625 pulg) | Azul Indicator | Nylon 6.12 | Fabricar con resinas DuPont (Zytel FG 158), | .64708252 | 26 mm | Lubán 90%, DESPUÉS DEL TEMPLADO Y PEINADO (ANTES DE LUBRICAR), DEJAR SECAR EL MATERIAL MÍNIMO 12 HORAS. YA SECO, LUBRICAR. Cada mazo se sumergirá dentro de la solución de lubricante durante 3 min. Después peinar el material como es acostumbrado., | T | PMM 8065 | 2016-04-14 | FORRO SOLO FUNDA LUBRICAR 12 HRS. DESPUES |  |  |  |  | Bastón 3 mm - 5 mm, Espejo 50 cm, | Dado de 130 ó 195 barrenos, 25 mallas de 100 mesh, | Embobinar en carretes. No desembobinar los carretes en caso de rechazo por calibre., |  |  | Teñir en línea. Utilizar fórmula de teñido de acuerdo a la AV. 149. Embobinado en mazo normal (AL-60)., | Antes de enfundar, mandar un mechón de los mazos mitad y último de CADA LOTE a Laboratorio para prueba de contenido de humedad. Especificación de humedad: entre 0.5% y 2%. Enfundar si el resultado de humedad cumple con la especificación. Forrar sólo con | Embobinadoras italianas, 5.5, 10. Polea de entrada en H, polea de salida en V., 1 hr, 4, Crellin Natural,
P&G Manufacturing GmbH | 475 | 550 | 0.1651 mm ( 0.0065 pulg) | Azul Indicator | Nylon 6.12 | Fabricar con resinas DuPont (Zytel FG 158), | .64708254 | 26 mm | Lubán 90%, DESPUÉS DEL TEMPLADO Y PEINADO (ANTES DE LUBRICAR), DEJAR SECAR EL MATERIAL MÍNIMO 12 HORAS. YA SECO, LUBRICAR. Cada mazo se sumergirá dentro de la solución de lubricante durante 3 min. Después peinar el material como es acostumbrado., | T | PMM 8066 | 2016-04-14 | CTES DE 55 HILOS FORRO SOLO FUNDA LUBRICAR 12 HRS. DESPUES |  |  |  |  | Bastón 3 mm - 5 mm, Espejo 50 cm, | Dado de 130 ó 195 barrenos, 25 mallas de 100 mesh, | Embobinar en carretes. No desembobinar los carretes en caso de rechazo por calibre., |  |  | Teñir en línea. Utilizar fórmula de teñido de acuerdo a la AV. 149. Embobinado en mazo normal (AL-60)., | Antes de enfundar, mandar un mechón de los mazos mitad y último de CADA LOTE a Laboratorio para prueba de contenido de humedad. Especificación de humedad: entre 0.5% y 2%. Enfundar si el resultado de humedad cumple con la especificación. Forrar sólo con | Embobinadoras italianas, 5.5, 10. Polea de entrada en H, polea de salida en V., 1 hr 17 min, 4, Crellin Natural,
P&G Manufacturing GmbH | 25 |  | 0.006 pulg liso + 0.00625 pulg rizado | Azul Indicator | Nylon 6.12 |  | .64732296 | 26 mm | Lubán 50%, DESPUÉS DEL TEMPLADO Y PEINADO (ANTES DE LUBRICAR), DEJAR SECAR EL MATERIAL MÍNIMO 12 HORAS. YA SECO, LUBRICAR. Cada mazo se sumergirá dentro de la solución de lubricante durante 3 min. Después peinar el material como es acostumbrado., | T | PMM 8067 | 2016-04-14 | 0.00625" RIZ. 20-O AMP. 0.013" ENG. A200 MECHONES DE 10 HILOS P/MEZCLAR CON CAL. 0.006", TEMPLE 1 HR TEÑIDO POR INMERSION |  | Mezcla Liso y Rizado |  |  | Bastón 3 mm - 5 mm, Espejo 50 cm, | Dado de 130 barrenos, | Se ajustará el calibre antes de rizar, debe ser 0.1564 mm. Utilizar madejera con contador de vueltas y timer., | Agua, 90ºC / 1hr, | Desmontar con charrasca, | Teñir por inmersión. Utilizar fórmula de teñido de acuerdo a la AV. 149, | Antes de enfundar, mandar un mechón de los mazos mitad y último de CADA LOTE a Laboratorio para prueba de contenido de humedad. Especificación de humedad: entre 0.5% y 2%. Enfundar si el resultado de humedad cumple con la especificación. Forrar sólo con | Mechones de 10 hilos.,
P&G Manufacturing GmbH | 25 | 20 | 0.1524 mm (0.006 pulg) | Azul Indicator | Nylon 6.12 | Fabricar con resinas DuPont (Zytel FG 158), | .64732296 L | 26 mm | Lubán 50%, DESPUÉS DEL TEMPLADO Y PEINADO (ANTES DE LUBRICAR), DEJAR SECAR EL MATERIAL MÍNIMO 12 HORAS. YA SECO, LUBRICAR. Cada mazo se sumergirá dentro de la solución de lubricante durante 3 min. Después peinar el material como es acostumbrado., | T | PMM 8067 | 2016-04-14 | 0.00625" RIZ. 20-O AMP. 0.013" ENG. A200 MECHONES DE 10 HILOS P/MEZCLAR CON CAL. 0.006", TEMPLE 1 HR TEÑIDO POR INMERSION |  | Liso |  |  | Bastón 3 mm - 5 mm, Espejo 50 cm, | Dado de 130 barrenos, 25 mallas de 100 mesh, | Utilizar madejera con contador de vueltas y timer., | Agua, 90ºC / 1hr, |  | Teñir por inmersión. Utilizar fórmula de teñido de acuerdo a la AV. 149, | Antes de enfundar, mandar un mechón de los mazos mitad y último de CADA LOTE a Laboratorio para prueba de contenido de humedad. Especificación de humedad: entre 0.5% y 2%. Enfundar si el resultado de humedad cumple con la especificación. Forrar sólo con | 13 mechones de 10 hilos para mezclar con cal. 0.00625 pulg,
P&G Manufacturing GmbH | 25 | 20 | 0.1588 mm (0.00625 pulg) | Azul Indicator | Nylon 6.12 | Fabricar con resinas DuPont (Zytel FG 158), | .64732296 R | 26 mm | Lubán 50%, DESPUÉS DEL TEMPLADO Y PEINADO (ANTES DE LUBRICAR), DEJAR SECAR EL MATERIAL MÍNIMO 12 HORAS. YA SECO, LUBRICAR. Cada mazo se sumergirá dentro de la solución de lubricante durante 3 min. Después peinar el material como es acostumbrado., | T | PMM 8067 | 2016-04-14 | 0.00625" RIZ. 20-O AMP. 0.013" ENG. A200 MECHONES DE 10 HILOS P/MEZCLAR CON CAL. 0.006", TEMPLE 1 HR TEÑIDO POR INMERSION | 20, 0.012 pulg, SERIE B200, | Rizado |  |  | Bastón 3 mm - 5 mm, Espejo 50 cm, | Dado de 130 barrenos, 25 mallas de 100 mesh, | Se ajustará el calibre antes de rizar, debe ser 0.1564 mm., | Agua, 90ºC / 1hr, |  | Teñir por inmersión. Utilizar fórmula de teñido de acuerdo a la AV. 149, | Antes de enfundar, mandar un mechón de los mazos mitad y último de CADA LOTE a Laboratorio para prueba de contenido de humedad. Especificación de humedad: entre 0.5% y 2%. Enfundar si el resultado de humedad cumple con la especificación. Forrar sólo con | Embobinar en carretes 13 mechones de 10 hilos para mezclar con cal. 0.006 pulg,
P&G Manufacturing GmbH | 425 |  | 0.0045 pulg + 0.006 pulg | Verde 494 | Nylon 6.12 |  | .92140673 | Mazo (1.20 m) | Silicón 365, 370 ml por 19 lts de agua, Arreglar mazos a diámetro de 50 mm. Entregar a Laboratorio muestra de la solución de lubricante después de lubricar la primera y la última carga de 20 mazos lubricados en una tanda. Esperar a que el material esté se | T | PMM 8068 | 2016-04-14 | VEL.170-770-690, 0.006" CTES C/ MECHONES 10 HILOS P/MEZCLAR C/ 0.0045" EN MAZO PEQUEÑO ALUMINIO TEMPLE VAPOR 2 HRS, LUB 12 HRS DESPUES CALIB. LASER MAROMEAR MAZO 1 HR SECAR EN REJILLAS 4 HRS, SEGUIR METODO DE LUB DE TARJETAS VIAJERAS,FUNDA GPC10HD |  | Mezcla |  | Mazo pequeño de aluminio, | Bastón 3 mm - 5 mm, Espejo 50 cm, | Dado de 130 barrenos (mezcla 0.0045" + 0.006"), 30 mallas de 100 mesh y 2 mallas de 200 mesh, | Utilizar madejera con contador de vueltas y timer., | Vapor, mínimo 90°C / 120 min +/- 10 min, |  |  | Antes de enfundar, mandar un mechón de los mazos mitad y último de CADA LOTE a Laboratorio para prueba de contenido de humedad. Especificación de humedad: entre 0.5% y 2%. Enfundar si el resultado de humedad cumple con la especificación. Medir estática c
P&G Manufacturing GmbH | 425 | 200 | 0.1143 mm (0.0045 pulg) | Verde 494 | Nylon 6.12 |  | .92140673 A | Mazo (1.20 m) | Silicón 365, 370 ml por 19 lts de agua, Arreglar mazos a diámetro de 50 mm. Entregar a Laboratorio muestra de la solución de lubricante después de lubricar la primera y la última carga de 20 mazos lubricados en una tanda. Esperar a que el material esté se | T | PMM 8068 | 2016-04-14 | VEL.170-770-690, 0.006" CTES C/ MECHONES 10 HILOS P/MEZCLAR C/ 0.0045" EN MAZO PEQUEÑO ALUMINIO TEMPLE VAPOR 2 HRS, LUB 12 HRS DESPUES CALIB. LASER MAROMEAR MAZO 1 HR SECAR EN REJILLAS 4 HRS, SEGUIR METODO DE LUB DE TARJETAS VIAJERAS,FUNDA GPC10HD |  | Mezcla |  | Mazo pequeño de aluminio, | Bastón 3 mm - 5 mm, Espejo 50 cm, | Dado de 130 barrenos (mezcla 0.0045" + 0.006"), 30 mallas de 100 mesh y 2 mallas de 200 mesh, | Utilizar madejera con contador de vueltas y timer., | Vapor, mínimo 90°C / 120 min +/- 10 min, |  |  | Antes de enfundar, mandar un mechón de los mazos mitad y último de CADA LOTE a Laboratorio para prueba de contenido de humedad. Especificación de humedad: entre 0.5% y 2%. Enfundar si el resultado de humedad cumple con la especificación. Medir estática c | 13 mechones de 10 hilos para mezclar con cal. 0.006 pulg,
P&G Manufacturing GmbH | 425 | 325 | 0.1524 mm (0.006 pulg) | Verde 494 | Nylon 6.12 |  | .92140673 B | Mazo (1.20 m) | Silicón 365, 370 ml por 19 lts de agua, Arreglar mazos a diámetro de 50 mm. Entregar a Laboratorio muestra de la solución de lubricante después de lubricar la primera y la última carga de 20 mazos lubricados en una tanda. Esperar a que el material esté se | T | PMM 8068 | 2016-04-14 | VEL.170-770-690, 0.006" CTES C/ MECHONES 10 HILOS P/MEZCLAR C/ 0.0045" EN MAZO PEQUEÑO ALUMINIO TEMPLE VAPOR 2 HRS, LUB 12 HRS DESPUES CALIB. LASER MAROMEAR MAZO 1 HR SECAR EN REJILLAS 4 HRS, SEGUIR METODO DE LUB DE TARJETAS VIAJERAS,FUNDA GPC10HD |  | Mezcla |  | Mazo pequeño de aluminio, | Bastón 3 mm - 5 mm, Espejo 50 cm, | Dado de 130 barrenos (mezcla 0.0045" + 0.006"), 30 mallas de 100 mesh y 2 mallas de 200 mesh, | Utilizar madejera con contador de vueltas y timer., | Vapor, mínimo 90°C / 120 min +/- 10 min, |  |  | Antes de enfundar, mandar un mechón de los mazos mitad y último de CADA LOTE a Laboratorio para prueba de contenido de humedad. Especificación de humedad: entre 0.5% y 2%. Enfundar si el resultado de humedad cumple con la especificación. Medir estática c | Embobinar en carretes 13 mechones de 10 hilos para mezclar con cal. 0.0045 pulg,
P&G Manufacturing GmbH | 1275 |  | 0.0045 pulg + 0.006 pulg | Blanco 552 | Nylon 6.12 |  | .92140675 | Mazo (1.20 m) | Silicón 365, 400 ml por 19 lts de agua, Arreglar mazos a diámetro de 50 mm. Entregar a Laboratorio muestra de la solución de lubricante después de lubricar la primera y la última carga de 20 mazos lubricados en una tanda. Esperar a que el material esté se | T | PMM 8069 | 2016-04-14 | VEL.170-770-690 ,0.006" CTES C/ MECHONES 10 HILOS P/MEZCLAR C/ 0.0045" MAZO PEQ. ALUMINIO TEMPLE AUTOCLAVE 125°CX10MIN,LUB 12 HRS DESPUES CALIB. LASER MAROMEAR MAZO 1 HR SECAR EN REJILLAS 4 HRS SEGUIR METODO DE LUB DE TARJETAS VIAJERAS FUNDA GPC10HD |  | Mezcla |  | Mazo pequeño de aluminio, | Bastón 3 mm - 5 mm, Espejo 50 cm, | Dado de 130 barrenos (mezcla 0.0045" + 0.006"), | Utilizar madejera con contador de vueltas y timer., | Autoclave, 125ºC /10 min, |  |  | Antes de enfundar, mandar un mechón de los mazos mitad y último de CADA LOTE a Laboratorio para prueba de contenido de humedad. Especificación de humedad: entre 0.5% y 2%. Enfundar si el resultado de humedad cumple con la especificación. Medir estática c
P&G Manufacturing GmbH | 1275 | 550 | 0.1143 mm (0.0045 pulg) | Blanco 552 | Nylon 6.12 |  | .92140675 A | Mazo (1.20 m) | Silicón 365, 400 ml por 19 lts de agua, Arreglar mazos a diámetro de 50 mm. Entregar a Laboratorio muestra de la solución de lubricante después de lubricar la primera y la última carga de 20 mazos lubricados en una tanda. Esperar a que el material esté se | T | PMM 8069 | 2016-04-14 | VEL.170-770-690 ,0.006" CTES C/ MECHONES 10 HILOS P/MEZCLAR C/ 0.0045" MAZO PEQ. ALUMINIO TEMPLE AUTOCLAVE 125°CX10MIN,LUB 12 HRS DESPUES CALIB. LASER MAROMEAR MAZO 1 HR SECAR EN REJILLAS 4 HRS SEGUIR METODO DE LUB DE TARJETAS VIAJERAS FUNDA GPC10HD |  | Mezcla |  | Mazo pequeño de aluminio, | Bastón 3 mm - 5 mm, Espejo 50 cm, | Dado de 130 barrenos (mezcla 0.0045" + 0.006"), 30 mallas de 100 mesh, | Utilizar madejera con contador de vueltas y timer., | Autoclave, 125ºC /10 min, |  |  | Antes de enfundar, mandar un mechón de los mazos mitad y último de CADA LOTE a Laboratorio para prueba de contenido de humedad. Especificación de humedad: entre 0.5% y 2%. Enfundar si el resultado de humedad cumple con la especificación. Medir estática c | 13 mechones de 10 hilos para mezclar con cal. 0.006 pulg,
P&G Manufacturing GmbH | 1275 | 930 | 0.1524 mm (0.006 pulg) | Blanco 552 | Nylon 6.12 |  | .92140675 B | Mazo (1.20 m) | Silicón 365, 400 ml por 19 lts de agua, Arreglar mazos a diámetro de 50 mm. Entregar a Laboratorio muestra de la solución de lubricante después de lubricar la primera y la última carga de 20 mazos lubricados en una tanda. Esperar a que el material esté se | T | PMM 8069 | 2016-04-14 | VEL.170-770-690 ,0.006" CTES C/ MECHONES 10 HILOS P/MEZCLAR C/ 0.0045" MAZO PEQ. ALUMINIO TEMPLE AUTOCLAVE 125°CX10MIN,LUB 12 HRS DESPUES CALIB. LASER MAROMEAR MAZO 1 HR SECAR EN REJILLAS 4 HRS SEGUIR METODO DE LUB DE TARJETAS VIAJERAS FUNDA GPC10HD |  | Mezcla |  | Mazo pequeño de aluminio, | Bastón 3 mm - 5 mm, Espejo 50 cm, | Dado de 130 barrenos (mezcla 0.0045" + 0.006"), 25 mallas de 100 mesh, | Utilizar madejera con contador de vueltas y timer., | Autoclave, 125ºC /10 min, |  |  | Antes de enfundar, mandar un mechón de los mazos mitad y último de CADA LOTE a Laboratorio para prueba de contenido de humedad. Especificación de humedad: entre 0.5% y 2%. Enfundar si el resultado de humedad cumple con la especificación. Medir estática c | Embobinar en carretes 13 mechones de 10 hilos para mezclar con cal. 0.0045 pulg,
P&G Manufacturing GmbH | 425 |  | 0.00525 pulg + 0.006 pulg | Azul 329 | Nylon 6.12 |  | .92353439 | Mazo (1.20 m) | Silicón 365, 370 ml por 19 lts de agua, Arreglar mazos a diámetro de 50 mm. Entregar a Laboratorio muestra de la solución de lubricante después de lubricar la primera y la última carga de 20 mazos lubricados en una tanda. Esperar a que el material esté se | T | PMM 8070 | 2016-04-14 | VEL.170-770-690 ,0.006" CTES C/ MECHONES 10 HILOS P/MEZCLAR C/ 0.0045" MAZO PEQ. ALUMINIO TEMPLE AUTOCLAVE 125°CX10MIN,LUB 12 HRS DESPUES CALIB. LASER MAROMEAR MAZO 1 HR SECAR EN REJILLAS 4 HRS SEGUIR METODO DE LUB DE TARJETAS VIAJERAS FUNDA GPC10HD |  | Mezcla |  | Mazo pequeño de aluminio, | Bastón 3 mm - 5 mm, Espejo 50 cm, | Dado de 130 barrenos, | Utilizar madejera con contador de vueltas y timer., | Autoclave, 125ºC /10 min, |  |  | Antes de enfundar, mandar un mechón de los mazos mitad y último de CADA LOTE a Laboratorio para prueba de contenido de humedad. Especificación de humedad: entre 0.5% y 2%. Enfundar si el resultado de humedad cumple con la especificación. Medir estática c
P&G Manufacturing GmbH | 425 | 220 | 0.1334 mm (0.00525 pulg) | Azul 329 | Nylon 6.12 |  | .92353439 A | Mazo (1.20 m) | Silicón 365, 370 ml por 19 lts de agua, Arreglar mazos a diámetro de 50 mm. Entregar a Laboratorio muestra de la solución de lubricante después de lubricar la primera y la última carga de 20 mazos lubricados en una tanda. Esperar a que el material esté se | T | PMM 8070 | 2016-04-14 | VEL.170-770-690 ,0.006" CTES C/ MECHONES 10 HILOS P/MEZCLAR C/ 0.0045" MAZO PEQ. ALUMINIO TEMPLE AUTOCLAVE 125°CX10MIN,LUB 12 HRS DESPUES CALIB. LASER MAROMEAR MAZO 1 HR SECAR EN REJILLAS 4 HRS SEGUIR METODO DE LUB DE TARJETAS VIAJERAS FUNDA GPC10HD |  | Mezcla |  | Mazo pequeño de aluminio, | Bastón 3 mm - 5 mm, Espejo 50 cm, | Dado de 130 barrenos, | Utilizar madejera con contador de vueltas y timer., | Autoclave, 125ºC /10 min, |  |  | Antes de enfundar, mandar un mechón de los mazos mitad y último de CADA LOTE a Laboratorio para prueba de contenido de humedad. Especificación de humedad: entre 0.5% y 2%. Enfundar si el resultado de humedad cumple con la especificación. Medir estática c | 13 mechones de 10 hilos para mezclar con cal. 0.006 pulg,
P&G Manufacturing GmbH | 425 | 300 | 0.1524 mm (0.006 pulg) | Azul 329 | Nylon 6.12 |  | .92353439 B | Mazo (1.20 m) | Silicón 365, 370 ml por 19 lts de agua, Arreglar mazos a diámetro de 50 mm. Entregar a Laboratorio muestra de la solución de lubricante después de lubricar la primera y la última carga de 20 mazos lubricados en una tanda. Esperar a que el material esté se | T | PMM 8070 | 2016-04-14 | VEL.170-770-690 ,0.006" CTES C/ MECHONES 10 HILOS P/MEZCLAR C/ 0.0045" MAZO PEQ. ALUMINIO TEMPLE AUTOCLAVE 125°CX10MIN,LUB 12 HRS DESPUES CALIB. LASER MAROMEAR MAZO 1 HR SECAR EN REJILLAS 4 HRS SEGUIR METODO DE LUB DE TARJETAS VIAJERAS FUNDA GPC10HD |  | Mezcla |  | Mazo pequeño de aluminio, | Bastón 3 mm - 5 mm, Espejo 50 cm, | Dado de 130 barrenos, 25 mallas de 100 mesh, | Utilizar madejera con contador de vueltas y timer., | Autoclave, 125ºC /10 min, |  |  | Antes de enfundar, mandar un mechón de los mazos mitad y último de CADA LOTE a Laboratorio para prueba de contenido de humedad. Especificación de humedad: entre 0.5% y 2%. Enfundar si el resultado de humedad cumple con la especificación. Medir estática c | Embobinar en carretes 13 mechones de 10 hilos para mezclar con cal. 0.00525 pulg,
P&G Manufacturing GmbH | 875 |  | 0.00525 pulg + 0.006 pulg | Azul Indicator | Nylon 6.12 |  | .92358889 | Mazo (1.20 m) | Silicón 365, 275 ml por 19 lts de agua, Arreglar mazos a diámetro de 50 mm. Entregar a Laboratorio muestra de la solución de lubricante después de lubricar la primera y la última carga de 20 mazos lubricados en una tanda. Esperar a que el material esté se | T | PMM 8071 | 2016-04-14 | VEL.170-700-630, 0.006" CTES C/ MECHONES 10 HILOS P/MEZCLAR C/ 0.00525 A CTE, TEÑIR EN LINEA, TEMPLE AGUA 2 HRS, LUB 12 HRS DESPUES, CALIB. LASER MAROMEAR MAZO 1 HR SECADO EN REJILLAS 4 HRS, SEGUIR METODO DE LUB DE TARJETAS VIAJERAS,FUNDA GPC10HD |  | Mezcla |  |  | Bastón 3 mm - 5 mm, Espejo 50 cm, | Dado de 130 barrenos, | Embobinar mezcla de materiales en carretes natural crellin. Usar embobinadoras nacionales como primera opción, embobinadoras italianas como segunda opción., | Agua, 93ºC / 1 hr, |  | Teñir en línea con velocidades para trenes 1, 2 y 3: 260 rpm. Carretes para teñir: 3 carretes de 260 hilos. Utilizar madejera con contador de vueltas y timer. Tiempo de embobinado en madejera: 7 minutos. Embobinar en mazo AL-53 (EB50)., | Antes de enfundar, mandar un mechón de los mazos mitad y último de CADA LOTE a Laboratorio para prueba de contenido de humedad. Especificación de humedad: entre 0.5% y 2%. Enfundar si el resultado de humedad cumple con la especificación. Medir estática c
P&G Manufacturing GmbH | 875 | 450 | 0.1334 mm (0.00525 pulg) | Azul Indicator | Nylon 6.12 | Fabricar con resinas DuPont (Zytel FG 158), | .92358889 A | Mazo (1.20 m) | Silicón 365, 275 ml por 19 lts de agua, Arreglar mazos a diámetro de 50 mm. Entregar a Laboratorio muestra de la solución de lubricante después de lubricar la primera y la última carga de 20 mazos lubricados en una tanda. Esperar a que el material esté se | T | PMM 8071 | 2016-04-14 | VEL.170-700-630, 0.006" CTES C/ MECHONES 10 HILOS P/MEZCLAR C/ 0.00525 A CTE, TEÑIR EN LINEA, TEMPLE AGUA 2 HRS, LUB 12 HRS DESPUES, CALIB. LASER MAROMEAR MAZO 1 HR SECADO EN REJILLAS 4 HRS, SEGUIR METODO DE LUB DE TARJETAS VIAJERAS,FUNDA GPC10HD |  | Mezcla |  |  | Bastón 3 mm - 5 mm, Espejo 50 cm, | Dado de 130 barrenos, | Embobinar mezcla de materiales en carretes natural crellin. Usar embobinadoras nacionales como primera opción, embobinadoras italianas como segunda opción., | Agua, 93ºC / 1 hr, |  |  | Antes de enfundar, mandar un mechón de los mazos mitad y último de CADA LOTE a Laboratorio para prueba de contenido de humedad. Especificación de humedad: entre 0.5% y 2%. Enfundar si el resultado de humedad cumple con la especificación. Medir estática c | Embobinar en carretes 13 mechones de 10 hilos para mezclar con cal. 0.006 pulg y teñir,
P&G Manufacturing GmbH | 875 | 600 | 0.1524 mm (0.006 pulg) | Azul Indicator | Nylon 6.12 | Fabricar con resinas DuPont (Zytel FG 158), | .92358889 B | Mazo (1.20 m) | Silicón 365, 275 ml por 19 lts de agua, Arreglar mazos a diámetro de 50 mm. Entregar a Laboratorio muestra de la solución de lubricante después de lubricar la primera y la última carga de 20 mazos lubricados en una tanda. Esperar a que el material esté se | T | PMM 8071 | 2016-04-14 | VEL.170-700-630, 0.006" CTES C/ MECHONES 10 HILOS P/MEZCLAR C/ 0.00525 A CTE, TEÑIR EN LINEA, TEMPLE AGUA 2 HRS, LUB 12 HRS DESPUES, CALIB. LASER MAROMEAR MAZO 1 HR SECADO EN REJILLAS 4 HRS, SEGUIR METODO DE LUB DE TARJETAS VIAJERAS,FUNDA GPC10HD |  | Mezcla |  |  | Bastón 3 mm - 5 mm, Espejo 50 cm, | Dado de 130 barrenos, 25 mallas de 100 mesh, | Embobinar mezcla de materiales en carretes natural crellin. Usar embobinadoras nacionales como primera opción, embobinadoras italianas como segunda opción., | Agua, 93ºC / 1 hr, |  |  | Antes de enfundar, mandar un mechón de los mazos mitad y último de CADA LOTE a Laboratorio para prueba de contenido de humedad. Especificación de humedad: entre 0.5% y 2%. Enfundar si el resultado de humedad cumple con la especificación. Medir estática c | Embobinar en carretes 13 mechones de 10 hilos para mezclar con cal. 0.00525 pulg y teñir,
P&G Manufacturing GmbH | 25 | 35 | 0.140 mm (0.0055 pulg) | Azul 545 | Nylon 6.12 |  | .97085388 | 26 mm | Lubán 50%, DESPUÉS DEL TEMPLADO Y PEINADO (ANTES DE LUBRICAR), DEJAR SECAR EL MATERIAL MÍNIMO 12 HORAS. YA SECO, LUBRICAR. Cada mazo se sumergirá dentro de la solución de lubricante durante 3 min. Después peinar el material como es acostumbrado., | T | PMM 8072 | 2016-04-14 | -* |  |  |  |  | Bastón 3 mm - 5 mm, Espejo 50 cm, | Dado de 130 barrenos como primera opción, dado de 177 barrenos como segunda opción, 25 mallas de 100 mesh, | Inspeccionar calibre con láser, | Vapor, mínimo 90°C / 120 min +/- 10 min, |  |  | Antes de enfundar, mandar un mechón de los mazos mitad y último de CADA LOTE a Laboratorio para prueba de contenido de humedad. Especificación de humedad: entre 0.5% y 2%. Enfundar si el resultado de humedad cumple con la especificación. Forrar sólo con
P&G Manufacturing GmbH | 75 |  | 0.00625 pulg liso + 0.00625 pulg rizado | Azul 329 | Nylon 6.12 |  | .98901050 G | 27 mm | Lubán 50%, DESPUÉS DEL TEMPLADO Y PEINADO (ANTES DE LUBRICAR), DEJAR SECAR EL MATERIAL MÍNIMO 12 HORAS. YA SECO, LUBRICAR. Cada mazo se sumergirá dentro de la solución de lubricante durante 3 min. Después peinar el material como es acostumbrado., | T | PMM 8073 | 2016-04-14 | RIZ. 20- AMP. 0.012" ENG. D200 FAB. CARRETES CON MECHONES DE 10 HILOS P/MEZCLAR CON LISO EN MECHONES DE 10 HILOS, TEMPLAR EN AGUA 1 HR ANTES DE LUBRICAR, SECAR POR 12 HRS FUNDA 7.6 A 7.8 CM DIAM. MAZO 50 +/ - 2 MM CORTADORA 6 | 20, 0.012 pulg, SERIE B200, | Mezcla Liso y Rizado |  |  | Bastón 3 mm - 5 mm, Espejo 50 cm, | Mezcla 1 línea: 195 barrenos 1ra. opción, 177 barrenos 2da. Mezcla 2 máquinas: 130 barrenos, | Dado 177 barrenos: Liso: 10 mechones de 7 + 3 mechones de 6 hilos. Riz: 11 mechones de 7 + 2 mechones de 6 hilos. Dado 195 barrenos: Liso: 7 mechones de 7 + 6 mechones de 8 hilos. Riz: 7 mechones de 7 + 5 mechones de 8 + 1 mechón de 9 hilos. Proporción de | Agua, 90ºC / 1hr, |  |  | Antes de enfundar, mandar un mechón de los mazos mitad y último de CADA LOTE a Laboratorio para prueba de contenido de humedad. Especificación de humedad: entre 0.5% y 2%. Enfundar si el resultado de humedad cumple con la especificación. Forrar sólo con
P&G Manufacturing GmbH | 75 | 45 | 0.1588 mm (0.00625 pulg) | Azul 329 | Nylon 6.12 |  | .98901050 GL | 27 mm | Lubán 50%, DESPUÉS DEL TEMPLADO Y PEINADO (ANTES DE LUBRICAR), DEJAR SECAR EL MATERIAL MÍNIMO 12 HORAS. YA SECO, LUBRICAR. Cada mazo se sumergirá dentro de la solución de lubricante durante 3 min. Después peinar el material como es acostumbrado., | T | PMM 8073 | 2016-04-14 | RIZ. 20- AMP. 0.012" ENG. D200 FAB. CARRETES CON MECHONES DE 10 HILOS P/MEZCLAR CON LISO EN MECHONES DE 10 HILOS, TEMPLAR EN AGUA 1 HR ANTES DE LUBRICAR, SECAR POR 12 HRS FUNDA 7.6 A 7.8 CM DIAM. MAZO 50 +/ - 2 MM CORTADORA 6 |  | Liso |  |  | Bastón 3 mm - 5 mm, Espejo 50 cm, | Mezcla 1 línea: 195 barrenos 1ra. opción, 177 barrenos 2da. Mezcla 2 máquinas: 130 barrenos, 25 mallas de 100 mesh, | Proporción de la mezcla: 50 +/- 10% Utilizar madejera con contador de vueltas y timer., | Agua, 90ºC / 1hr, |  |  | Antes de enfundar, mandar un mechón de los mazos mitad y último de CADA LOTE a Laboratorio para prueba de contenido de humedad. Especificación de humedad: entre 0.5% y 2%. Enfundar si el resultado de humedad cumple con la especificación. Forrar sólo con | Dado 177 barrenos: 10 mechones de 7 hilos + 3 de 6 hilos para mezclar Dado 195 barrenos: 7 mechones de 7 hilos + de 8 hilos para mezclar,
P&G Manufacturing GmbH | 75 | 45 | 0.1588 mm (0.00625 pulg) | Azul 329 | Nylon 6.12 |  | .98901050 GR | 27 mm | Lubán 50%, DESPUÉS DEL TEMPLADO Y PEINADO (ANTES DE LUBRICAR), DEJAR SECAR EL MATERIAL MÍNIMO 12 HORAS. YA SECO, LUBRICAR. Cada mazo se sumergirá dentro de la solución de lubricante durante 3 min. Después peinar el material como es acostumbrado., | T | PMM 8073 | 2016-04-14 | RIZ. 20- AMP. 0.012" ENG. D200 FAB. CARRETES CON MECHONES DE 10 HILOS P/MEZCLAR CON LISO EN MECHONES DE 10 HILOS, TEMPLAR EN AGUA 1 HR ANTES DE LUBRICAR, SECAR POR 12 HRS FUNDA 7.6 A 7.8 CM DIAM. MAZO 50 +/ - 2 MM CORTADORA 6 | 20, 0.012 pulg, SERIE B200, | Rizado |  |  | Bastón 3 mm - 5 mm, Espejo 50 cm, | Mezcla 1 línea: 195 barrenos 1ra. opción, 177 barrenos 2da. Mezcla 2 máquinas: 130 barrenos, 25 mallas de 100 mesh, | Proporción de la mezcla: 50 +/- 10%, | Agua, 90ºC / 1hr, |  |  | Antes de enfundar, mandar un mechón de los mazos mitad y último de CADA LOTE a Laboratorio para prueba de contenido de humedad. Especificación de humedad: entre 0.5% y 2%. Enfundar si el resultado de humedad cumple con la especificación. Forrar sólo con | Dado 177 barrenos: Embobinar en carretes 11 mechones de 7 hilos + 2 de 6 hilos para mezclar Dado 195 barrenos: Embobinar en carretes 7 mechones de 7 hilos + 5 de 8 hilos + 1 de 9 hilos para mezclar,