## Cristobal
Nombre del Cliente | Cantidad | Unidad | Calibre | Color | Material | Clave | Corte | Lubricación | Orientación | No pedido | Fecha Entrega | Perfil | Aditivo | Otros | Especificaciones | Descripcion
PRODUCTOS GALENO, S. DE R.L. | 50 | KG | 0.009" | NATURAL | NYLON 6.12 | NYCENA0940XX-01 | 40 MM | LUBAN 100% | T | PMM 8084 | 04.03.2016 00:00:00 | - | - | - | - | NYLON 6.12 NATURAL CAL. 0.009" CORTE: 40 MM
PRODUCTOS GALENO, S. DE R.L. | 50 | KG | 0.009" | NATURAL | NYLON 6.12 | NYCENA0940XX-01 | 40 MM | LUBAN 100% | T | PMM 8085 | 11.03.2016 00:00:00 | - | - | - | - | NYLON 6.12 NATURAL CAL. 0.009" CORTE: 40 MM
PRODUCTOS GALENO, S. DE R.L. | 50 | KG | 0.009" | NATURAL | NYLON 6.12 | NYCENA0940XX-01 | 40 MM | LUBAN 100% | T | PMM 8086 | 18.03.2016 00:00:00 | - | - | - | - | NYLON 6.12 NATURAL CAL. 0.009" CORTE: 40 MM
PRODUCTOS GALENO, S. DE R.L. | 50 | KG | 0.009" | NATURAL | NYLON 6.12 | NYCENA0940XX-01 | 40 MM | LUBAN 100% | T | PMM 8087 | 25.03.2016 00:00:00 | - | - | - | - | NYLON 6.12 NATURAL CAL. 0.009" CORTE: 40 MM
PRODUCTOS GALENO, S. DE R.L. | 50 | KG | 0.009" | NATURAL | NYLON 6.12 | NYCENA0940XX-01 | 40 MM | LUBAN 100% | T | PMM 8088 | 01.04.2016 00:00:00 | - | - | - | - | NYLON 6.12 NATURAL CAL. 0.009" CORTE: 40 MM
IMPORTADORA WAN HI, S.A. DE C.V. | 135 | KG | 0.010" | NEGRO 921 | NYLON 6 | N0081006 | 63 MM | LUBAN | T | PMM 8089 | 09.03.2016 00:00:00 | - | - | - | - | NYLON 6 NEGRO 921 CAL. 0.010" CORTE: 63 MM
PROCTER & GAMBLE INTERNATIONAL OPERATIONS, S.A. | 247 | KG | 0.008" | NATURAL | NYLON 6.12 | .69852323 | 35 MM | SIL. AMERICANO 25ML | T | PMM 8090 | 03.03.2016 00:00:00 | - | - | - | CAJAS DE 19 KG. MARCAR LA CLAVE EN MAZO | NYLON 6.12 NATURAL CAL. 0.008" CORTE: 35 MM
PROCTER & GAMBLE INTERNATIONAL OPERATIONS, S.A. | 38 | KG | 0.008" | AZUL INDICATOR | NYLON 6.12 | .69852322 | 35 MM | SIL. AMERICANO 25ML | T | PMM 8090 | 03.03.2016 00:00:00 | - | - | - | CAJAS DE 19 KG. MARCAR LA CLAVE EN MAZO | NYLON 6.12 AZUL INDICATOR CAL. 0.008" CORTE: 35 MM
PROCTER & GAMBLE INTERNATIONAL OPERATIONS, S.A. | 57 | KG | 0.008" | BLANCO 945 | NYLON 6.12 | .69852306 | 33 MM | SIL. AMERICANO 25ML | T | PMM 8090 | 03.03.2016 00:00:00 | - | - | - | CAJAS DE 19 KGS MARCAR LA CLAVE EN EL MAZO | NYLON 6.12 BLANCO 945 CAL. 0.008" CORTE: 33 MM
PROCTER & GAMBLE INTERNATIONAL OPERATIONS, S.A. | 80 | KG | 0.012" | VERDE 973 | NYLON 6.12 | .69852304 | 33 MM | SIL. AMERICANO 25ML | T | PMM 8090 | 03.03.2016 00:00:00 | - | - | - | CAJAS DE 20 KG MARCAR LA CLAVE EN EL MAZO | NYLON 6.12 VERDE 973 CAL. 0.012" CORTE: 33 MM
PROCTER & GAMBLE INTERNATIONAL OPERATIONS, S.A. | 340 | KG | 0.012" | AZUL 991 | NYLON 6.12 | .60880479 | 33 MM | SIL. AMERICANO 25ML | T | PMM 8090 | 03.03.2016 00:00:00 | - | - | - | CAJAS DE 20 KG. MARCAR LA CLAVE EN MAZO | NYLON 6.12 AZUL 991 CAL. 0.012" CORTE: 33 MM
PROCTER & GAMBLE INTERNATIONAL OPERATIONS, S.A. | 304 | KG | 0.009" | NATURAL | NYLON 6.12 | .60880478 | 33 MM | SIL. AMERICANO 25ML | T | PMM 8090 | 03.03.2016 00:00:00 | - | - | - | CAJAS DE 19 KGS MARCAR LA CLAVE EN EL MAZO | NYLON 6.12 NATURAL CAL. 0.009" CORTE: 33 MM
PROCTER & GAMBLE INTERNATIONAL OPERATIONS, S.A. | 38 | KG | 0.009" | AZUL 991 | NYLON 6.12 | .98819528 | 36 MM | SIL. AMERICANO 25ML | T | PMM 8090 | 03.03.2016 00:00:00 | - | - | - | CAJAS DE 19 KG. MARCAR LA CLAVE EN EL MAZO | NYLON 6.12 AZUL 991 CAL. 0.009" CORTE: 36 MM
PROCTER & GAMBLE INTERNATIONAL OPERATIONS, S.A. | 57 | KG | 0.008" | AMARILLO INDICATOR | NYLON 6.12 | .98947924 | 35 MM | SIL. AMERICANO 25ML | T | PMM 8090 | 03.03.2016 00:00:00 | - | - | - | CAJAS DE 7.5 KG, EN MAZO INOX, CON EXTENSION PARA TEÑIR EN TEMPLADO, VER AYUDA VISUAL 81 PARA LA FORMULA | NYLON 6.12 AMARILLO INDICATOR CAL. 0.008" CORTE: 35 MM
PROCTER & GAMBLE INTERNATIONAL OPERATIONS, S.A. | 225 | KG | 0.009" | NATURAL | NYLON 6.12 | .69852325 | 35 MM | SIL. AMERICANO 25ML | T | PMM 8091 | 03.03.2016 00:00:00 | - | - | - | CAJAS DE 7.5 KGS. FORRO SOLO FUNDA DE PE, MARCAR LA CLAVE EN EL MAZO | NYLON 6.12 NATURAL CAL. 0.009" CORTE: 35 MM
PROCTER & GAMBLE INTERNATIONAL OPERATIONS, S.A. | 37.5 | KG | 0.009" | NARANJA 820 | NYLON 6.12 | .60880050 | 32 MM | SIL. AMERICANO 25ML | T | PMM 8091 | 03.03.2016 00:00:00 | - | - | - | CAJAS DE 7.5 KGS. MARCAR LA CLAVE EN EL MAZO | NYLON 6.12 NARANJA 820 CAL. 0.009" CORTE: 32 MM
CEPILLOS EL CASTOR, S. A. DE C. V. | 100 | KG | 0 | 0 | 0 | .1-2-2-1081B | 0 | 0 | 0 | PMM 8092 | 09.03.2016 00:00:00 | #N/A | #N/A | #N/A | #N/A | NYLON 6.6 AZUL 955 CAL. 0.008" CORTE: 2 5/8"
CEPILLOS EL CASTOR, S. A. DE C. V. | 100 | KG | 0 | 0 | 0 | .1-2-2-1081W | 0 | 0 | 0 | PMM 8092 | 09.03.2016 00:00:00 | #N/A | #N/A | #N/A | #N/A | NYLON 6.6 BLANCO 945 CAL. 0.008" CORTE: 2 5/8"
CEPILLOS EL CASTOR, S. A. DE C. V. | 150 | KG | 0.018" | VERDE 127 | NYLON 6.12 "R" D. | .1-2-1-0050 | 5 1/2" | POLIETILENO 65G X KG | T | PMM 8093 | 02.03.2016 00:00:00 | CRUZ, DESPLUM | - | - | CRUZ, ADO DE 111 X CRUZ, AGREGAR 65 G DE POLIETILENO X KILOGRAMO DE RESINA, TEMPLAR EN VAPOR 1 HR. VEL. 150-650-590-590 | NYLON 6.12 "R" DESPLUMILLABLE EN CRUZ VERDE 127 CAL. 0.018" CORTE: 5 1/2"
PROCTER & GAMBLE MANUFACTURING GmbH | 50 | KG | 0.0055" | AZUL 545 | NYLON 6.12 | .97085388 | 26 MM | 0 | 0 | PMM 8094 | 17.03.2016 00:00:00 | - | - | - | -* | NYLON 6.12 AZUL 545 CAL. 0.0055" CORTE: 26 MM
PROCTER & GAMBLE MANUFACTURING GmbH | 50 | KG | 0.0055" | LILA 546 | NYLON 6.12 | .97085387 | 26 MM | 0 | 0 | PMM 8095 | 17.03.2016 00:00:00 | - | - | - | -* | NYLON 6.12 LILA 546 CAL. 0.0055" CORTE: 26 MM
P&G MANUFACTURING IRELAND LTD. | 398 | KG | 0.0065" | VERDE 126 | NYLON 6.12 | -92059993 | 35 MM | SIL. AME. 20 ML | F | PMM 8096 | 03.03.2016 00:00:00 | - | - | - | TOL. CAL. IND. +/- 0.0006", TOL. CAL. PROM. +/- 0.00020", VEL. 150-690-590 SOLO FUNDA DE P.E. DE 7.5 A 7.8 CM, DIAMETRO DE MAZO 50 +/- 2 MM | NYLON 6.12 VERDE 126 CAL. 0.0065" CORTE: 35 MM
VIC FIRTH COMPANY | 400 | LB | .080 .132" | NATURAL | POLIPROPILENO | .2.300.004 | 14.75" Y 4.75" | LUBAN 100% | S | PMM 8097 | 09.03.2016 00:00:00 | - | - | - | CON 10 GRS. LUBRIPLAST POR KILO, CON RESINA PP HS005M, MAZO PEQUEÑO CON EXTENSION INVERTIDA | POLIPROPILENO NATURAL CAL. 0.080" X 0.132" CORTE POR MAZO:3 A 14.75" Y 1 A 4.75"
P&G MANUFACTURING IRELAND LTD. | 775 | KG | 0.006" | NDICATOR | NYLON 6.12 SUNSHINE | -98901046 | 27 MM | LUBAN 50% | T | PMM 8098 | 30.03.2016 00:00:00 | SUNSHINE MAGIC MIX | - | - | RIZ 20-O AMP. 0.011" FAB EN CTES CON MECHONES DE 10 HILOS, MEZCLAR COL. CAL. 0.006" LISO,TEMPLAR 60 MIN EN AGUA, DESMONTAR CON CHARRASCA, TEÑIDO POR INMERSION ENGRANES D200 SUNSHINE ALTURA DE ESPEJO 3 MM DIAM. MAZO 50+/-2MM | NYLON 6.12 SUNSHINE MAGIC MIX INDICATOR 0.006" SUNSHINE+0.006" DIMPLED 27 MM
P&G MANUFACTURING IRELAND LTD. | 550 | KG | 0.00575" | BLANCO 007 | NYLON 6.12 TRIFINGER | -98901049 | 27 MM | LUBAN 50% | T | PMM 8098 | 30.03.2016 00:00:00 | TRIFINGER MIX | - |  | FAB EN CARRETES CON MECHONES DE 10 HILOS C/CALIBRE P/MEZCLAR ALTURA DE ESPEJO PARA TRIFINGER 3 MM ANTES DE LUBRICAR SECAR POR 12 HRS FUNDA DE 7.6 A 7.8 CM, DIAM. MAZO 50+/-2 MM CORTADORA 6. FABRICAR CON EL DADO NO. 7 | NYLON 6.12 TRIFINGER MIX BLANCO 007 0.00575" TRIFINGER + 0.0055" LISO 27 MM
P&G MANUFACTURING IRELAND LTD. | 200 | KG | 0.00625" | AZUL 329 | NYLON 6.12 MAGIC MIX | -98901050 | 27 MM | LUBAN 50% | T | PMM 8098 | 30.03.2016 00:00:00 | MAGIC MIX | - | - | RIZ. 20- AMP. 0.012" ENG. D200 FAB. CARRETES CON MECHONES DE 10 HILOS P/MEZCLAR CON LISO EN MECHONES DE 10 HILOS, TEMPLAR EN AGUA 1 HR ANTES DE LUBRICAR, SECAR POR 12 HRS FUNDA 7.6 A 7.8 CM DIAM. MAZO 50 +/ - 2 MM CORTADORA 6 | NYLON 6.12 MAGIC MIX AZUL 329 0.00625" DIMPLED + 0.00625" LISO CORTE: 27 MM
PRODUCTOS PETIGON, S.A. DE C.V. | 100 | KG | 0 | 0 | 0 | .1561 | 0 | 0 | 0 | PMM 8099 | 15.04.2016 00:00:00 | #N/A | #N/A | #N/A | #N/A | NYLON 6 AZUL 991 CAL. 0.022" CORTE: 4.3 CM
PRODUCTOS PETIGON, S.A. DE C.V. | 100 | KG | 0 | 0 | 0 | .1561 | 0 | 0 | 0 | PMM 8100 | 22.04.2016 00:00:00 | #N/A | #N/A | #N/A | #N/A | NYLON 6 AZUL 991 CAL. 0.022" CORTE: 4.3 CM
PRODUCTOS PETIGON, S.A. DE C.V. | 300 | KG | 0 | 0 | 0 | .1560 | 0 | 0 | 0 | PMM 8101 | 29.04.2016 00:00:00 | #N/A | #N/A | #N/A | #N/A | NYLON 6.12 RIZADO ROSA 356 CAL. 0.009" CORTE: 4.8 CM
PRODUCTOS PETIGON, S.A. DE C.V. | 300 | KG | 0 | 0 | 0 | .1560 | 0 | 0 | 0 | PMM 8102 | 06.05.2016 00:00:00 | #N/A | #N/A | #N/A | #N/A | NYLON 6.12 RIZADO ROSA 356 CAL. 0.009" CORTE: 4.8 CM
PRODUCTOS PETIGON, S.A. DE C.V. | 300 | KG | 0 | 0 | 0 | .1560 | 0 | 0 | 0 | PMM 8103 | 13.05.2016 00:00:00 | #N/A | #N/A | #N/A | #N/A | NYLON 6.12 RIZADO ROSA 356 CAL. 0.009" CORTE: 4.8 CM

## Hoja1
Nombre del Cliente | Cantidad_Kg | Unidad_Original | Calibre | Color | Material | Resina | Clave | Corte | Lubricante | Orientación | No pedido | Fecha Entrega | ESP_SAE | Rizado | Perfil | Aditivos | Tipo de Mazo | Bastón_Espejo_Tina | Herramental | Fabricar | Temple | Horno | Teñido | Enfundado | Esp_Carretes
Cepillos El Castor, S.A. de C.V. | 150 | 165 | 0.018 pulg | Verde 127 | Nylon 6.12 R Desplumillable | Molino: Moler el Polietileno con criba de 3 mm. Materiales: Fabricar el N6.12 R con Nylon 6.12 R Natural. Se puede utilizar natural amarillento., Agregar Polietileno (65 g / kg de resina), | .1-2-1-0050 | 5 1/2 pulg | Lubán 100%, | T | PMM 8093 | 2016-03-02 | CRUZ, ADO DE 111 X CRUZ, AGREGAR 65 G DE POLIETILENO X KILOGRAMO DE RESINA, TEMPLAR EN VAPOR 1 HR. VEL. 150-650-590-590 |  | Perfil Cruz | Agregar Polietileno (65 g / kg de resina), |  |  | Dado de 111 x Cruz, 25 mallas de 100 mesh, |  | Vapor, mínimo 90°C / 60 min + 5 /- 0 min, |  |  | Forrar con funda de polietileno y papel kraft blanco,
Procter & Gamble International Operations, S.A. | 247 | 280 | 0.203 mm (0.008 pulg) | Natural | Nylon 6.12 | Usar resina Grilon XE 3938 como primera opción, Vestamid D16 como segunda opción, | .69852323 | 35 mm | Silicón americano 25 ml por 19 lts de agua, | T | PMM 8090 | 2016-03-03 | CAJAS DE 19 KG. MARCAR LA CLAVE EN MAZODado de 177 barrenos como primera opción, dado de 130 barrenos como segunda opción, 25 mallas de 100 mesh, |  |  |  |  | Bastón 3 mm - 5 mm, Espejo 50 cm, | Dado de 177 barrenos como primera opción, dado de 130 barrenos como segunda opción, 25 mallas de 100 mesh, | Inspección en proceso de calibre: Medir con micrómetro. Calibrar en mm con nominal de 0.200 mm Inspección final de calibre: Medir con láser. Calibrar en mm con nominal de 0.203 mm (0.008 pulg), | Vapor, mínimo 90°C / 120 min +/- 10 min, |  |  | Forrar sólo con funda de polietileno de 7.5 a 7.8 cm.,
Procter & Gamble International Operations, S.A. | 38 | 50 | 0.203 mm (0.008 pulg) | Azul Indicator | Nylon 6.12 | Fabricar con resinas DuPont (Zytel FG 158), | .69852322 | 35 mm | Silicón americano 18 ml por 19 lts de agua, DESPUÉS DEL TEMPLADO Y PEINADO (ANTES DE LUBRICAR), DEJAR SECAR EL MATERIAL MÍNIMO 12 HORAS. YA SECO, LUBRICAR. Cada mazo se sumergirá dentro de la solución de lubricante durante 3 min. Después peinar el materi | T | PMM 8090 | 2016-03-03 | CAJAS DE 19 KG. MARCAR LA CLAVE EN MAZODado de 130 ó 177 barrenos, 25 mallas de 100 mesh, |  |  |  |  | Bastón 3 mm - 5 mm, Espejo 50 cm, | Dado de 130 ó 177 barrenos, 25 mallas de 100 mesh, | Inspección en proceso de calibre: Medir con micrómetro. Calibrar en mm con nominal de 0.200 mm Inspección final de calibre: Medir con láser. Calibrar en mm con nominal de 0.203 mm (0.008 pulg) Embobinar en carretes de 65 hilos (dado de 130 barrenos) ó 59 |  |  | Teñir con ácido cítrico, utilizar fórmula de teñido de acuerdo a la AV. 149. Teñir en línea con velocidades para trenes 1, 2 y 3: 260 rpm. Carretes para teñir: 6 carretes de 65 hilos ó 7 carretes de 59 hilos. Embobinado en mazo normal (AL-60)., | Forrar sólo con funda de polietileno de 7.5 a 7.8 cm., | Usar embobinadoras nacionales como primera opción, embobinadoras italianas como segunda opción., 5.5, 10. Polea de entrada en H, polea de salida en V., 1 hr, 4, Crellin Natural,
Procter & Gamble International Operations, S.A. | 57 | 70 | 0.203 mm (0.008 pulg) | Blanco 945 | Nylon 6.12 |  | .69852306 | 33 mm | Silicón americano 25 ml por 19 L de agua, | T | PMM 8090 | 2016-03-03 | CAJAS DE 19 KGS MARCAR LA CLAVE EN EL MAZODado de 177 barrenos como primera opción, dado de 130 barrenos como segunda opción, 25 mallas de 100 mesh, |  |  |  |  | Bastón 3 mm - 5 mm, Espejo 50 cm, | Dado de 177 barrenos como primera opción, dado de 130 barrenos como segunda opción, 25 mallas de 100 mesh, | Inspección en proceso de calibre: Medir con micrómetro. Calibrar en mm con nominal de 0.200 mm Inspección final de calibre: Medir con láser. Calibrar en mm con nominal de 0.203 mm (0.008 pulg), | Vapor, mínimo 90°C / 120 min +/- 10 min, |  |  | Forrar con funda de polietileno y papel kraft blanco,
Procter & Gamble International Operations, S.A. | 80 | 90 | 0.305 mm (0.012 pulg) | Verde 973 | Nylon 6.12 |  | .69852304 | 33 mm | Silicón americano 25 ml por 19 lts de agua, | T | PMM 8090 | 2016-03-03 | CAJAS DE 20 KG MARCAR LA CLAVE EN EL MAZODado de 60 barrenos, 25 mallas de 100 mesh, | [5 empty] | Dado de 60 barrenos, 25 mallas de 100 mesh, | Inspección en proceso de calibre: Medir con micrómetro. Calibrar en mm con nominal de 0.302 mm Inspección final de calibre: Medir con láser. Calibrar en mm con nominal de 0.305 mm (0.012 pulg), | Vapor, mínimo 90°C / 120 min +/- 10 min, |  |  | Forrar con funda de polietileno y papel kraft blanco,
Procter & Gamble International Operations, S.A. | 340 | 385 | 0.305 mm (0.012 pulg) | Azul 991 | Nylon 6.12 |  | .60880479 | 33 mm | Silicón americano 25 ml por 19 lts de agua, | T | PMM 8090 | 2016-03-03 | CAJAS DE 20 KG. MARCAR LA CLAVE EN MAZODado de 60 barrenos, 25 mallas de 100 mesh, | [5 empty] | Dado de 60 barrenos, 25 mallas de 100 mesh, | Inspección en proceso de calibre: Medir con micrómetro. Calibrar en mm con nominal de 0.302 mm Inspección final de calibre: Medir con láser. Calibrar en mm con nominal de 0.305 mm (0.012 pulg), | Vapor, mínimo 90°C / 120 min +/- 10 min, |  |  | Forrar sólo con funda de polietileno de 7.5 a 7.8 cm.,
Procter & Gamble International Operations, S.A. | 304 | 350 | 0.229 mm (0.009 pulg) | Natural | Nylon 6.12 | Usar resina Grilon XE 3938 como primera opción, Vestamid D16 como segunda opción, | .60880478 | 33 mm | Silicón americano 25 ml por 19 lts de agua, | T | PMM 8090 | 2016-03-03 | CAJAS DE 19 KGS MARCAR LA CLAVE EN EL MAZODado de 110 barrenos, 25 mallas de 100 mesh, |  |  |  |  | Bastón 3 mm - 5 mm, Espejo 50 cm, | Dado de 110 barrenos, 25 mallas de 100 mesh, | Inspección en proceso de calibre: Medir con micrómetro. Calibrar en mm con nominal de 0.226 mm Inspección final de calibre: Medir con láser. Calibrar en mm con nominal de 0.229 mm (0.009 pulg), | Vapor, mínimo 90°C / 120 min +/- 10 min, |  |  | Forrar sólo con funda de polietileno de 7.5 a 7.8 cm.,
Procter & Gamble International Operations, S.A. | 38 | 50 | 0.229 mm (0.009 pulg) | Azul 991 | Nylon 6.12 |  | .98819528 | 36 mm | Silicón americano 25 ml por 19 lts de agua, | T | PMM 8090 | 2016-03-03 | CAJAS DE 19 KG. MARCAR LA CLAVE EN EL MAZODado de 110 barrenos, 25 mallas de 100 mesh, |  |  |  |  | Bastón 3 mm - 5 mm, Espejo 50 cm, | Dado de 110 barrenos, 25 mallas de 100 mesh, | Inspección en proceso de calibre: Medir con micrómetro. Calibrar en mm con nominal de 0.226 mm Inspección final de calibre: Medir con láser. Calibrar en mm con nominal de 0.229 mm (0.009 pulg), | Vapor, mínimo 90°C / 120 min +/- 10 min, |  |  | Forrar con funda de polietileno y papel kraft blanco,
Procter & Gamble International Operations, S.A. | 57 | 75 | 0.203 mm (0.008 pulg) | Amarillo Indicator | Nylon 6.12 | Fabricar con resinas DuPont (Zytel FG 158), | .98947924 | 35 mm | Silicón americano 18 ml por 19 lts de agua, DESPUÉS DEL TEMPLADO Y PEINADO (ANTES DE LUBRICAR), DEJAR SECAR EL MATERIAL MÍNIMO 12 HORAS. YA SECO, LUBRICAR. Cada mazo se sumergirá dentro de la solución de lubricante durante 3 min. Después peinar el materi | T | PMM 8090 | 2016-03-03 | CAJAS DE 7.5 KG, EN MAZO INOX, CON EXTENSION PARA TEÑIR EN TEMPLADO, VER AYUDA VISUAL 81 PARA LA FORMULA |  |  |  | Mazo normal, | Bastón 3 mm - 5 mm, Espejo 50 cm, | Dado de 130 ó 177 barrenos, 25 mallas de 100 mesh, | Inspección en proceso de calibre: Medir con micrómetro. Calibrar en mm con nominal de 0.200 mm Inspección final de calibre: Medir con láser. Calibrar en mm con nominal de 0.203 mm (0.008 pulg), | Agua. Desmontar con charrasca, 90ºC / 1hr, |  | Teñir con ácido cítrico, utilizar fórmula de teñido de acuerdo a la AV. 149. Realizar pruebas de contenido de pigmento. Especificación: 0.200 - 0.260 mg/g., | Forrar sólo con funda de polietileno de 7.5 a 7.8 cm.,
Procter & Gamble International Operations, S.A. | 225 | 255 | 0.229 mm (0.009 pulg) | Natural | Nylon 6.12 | Usar resina Grilon XE 3938 como primera opción, Vestamid D16 como segunda opción, | .69852325 | 35 mm | Silicón americano 25 ml por 19 lts de agua, | T | PMM 8091 | 2016-03-03 | CAJAS DE 7.5 KGS. FORRO SOLO FUNDA DE PE, MARCAR LA CLAVE EN EL MAZO |  |  |  |  | Bastón 3 mm - 5 mm, Espejo 50 cm, | Dado de 110 barrenos, 25 mallas de 100 mesh, | Inspección en proceso de calibre: Medir con micrómetro. Calibrar en mm con nominal de 0.226 mm Inspección final de calibre: Medir con láser. Calibrar en mm con nominal de 0.229 mm (0.009 pulg), | Vapor, mínimo 90°C / 120 min +/- 10 min, |  |  | Forrar sólo con funda de polietileno de 7.5 a 7.8 cm.,
Procter & Gamble International Operations, S.A. | 37.5 | 50 | 0.229 mm (0.009 pulg) | Naranja 820 | Nylon 6.12 | Cambia con temperaturas de extrusión y templado. Cambia con la velocidad de salida de la extrusora. En extrusión: Con temperaturas altas se hace un tono más claro. Con temperaturas bajas se hace un tono más fuerte. En templado: El tono aumenta con el temp | .60880050 | 32 mm | Silicón americano 25 ml por 19 lts de agua, | T | PMM 8091 | 2016-03-03 | CAJAS DE 7.5 KGS. MARCAR LA CLAVE EN EL MAZO |  |  |  |  | Bastón 3 mm - 5 mm, Espejo 50 cm, | Dado 80 x 0.024", 25 mallas de 100 mesh, | Inspección en proceso de calibre: Medir con micrómetro. Calibrar en mm con nominal de 0.226 mm Inspección final de calibre: Medir con láser. Calibrar en mm con nominal de 0.229 mm (0.009 pulg), | Vapor, mínimo 90°C / 120 min +/- 10 min, |  |  | Forrar con funda de polietileno y papel kraft blanco,
P&G Manufacturing Ireland Ltd. | 398 | 460 | 0.165 mm (0.0065 pulg) | Verde 126 | Nylon 6.12 |  | -92059993 | 35 mm | Silicón americano 20 ml. por 19 lts. de agua, | (F) | PMM 8096 | 2016-03-03 | Dado de 130 ó 177 barrenos, 25 mallas de 100 mesh,TOL. CAL. IND. +/- 0.0006", TOL. CAL. PROM. +/- 0.00020", VEL. 150-690-590 SOLO FUNDA DE P.E. DE 7.5 A 7.8 CM, DIAMETRO DE MAZO 50 +/- 2 MM |  |  |  |  | Bastón 3 mm - 5 mm, Espejo 50 cm, | Dado de 130, 177 ó 215 barrenos, 25 mallas de 100 mesh, | Pasar los filamentos por todos los rodillos del 3er. tren Inspección en proceso de calibre: Medir con micrómetro. Calibrar en mm con nominal de 0.162 mm Inspección final de calibre: Medir con láser. Calibrar en mm con nominal de 0.165 mm (0.0065 pulg), | Vapor, mínimo 90°C / 120 min +/- 10 min, |  |  | Forrar sólo con funda de polietileno de 7.5 a 7.8 cm.,
Productos Galeno, S. de R.L. | 50 | 55 | 0.009 pulg | Natural | Nylon 6.12 |  | NYCENA0940XX-01 | 40 mm | Lubán 100%, | T | PMM 8084 | 2016-03-04 | Corte contra aviso de ventasDado de 110 barrenos, 25 mallas de 100 mesh, |  |  |  |  | Bastón 3 mm - 5 mm, Espejo 50 cm, | Dado de 110 barrenos, 25 mallas de 100 mesh, |  | Vapor, mínimo 90°C / 120 min +/- 10 min, |  |  | Forrar con funda de polietileno y papel kraft blanco,
Importadora Wan Hi, S.A. de C.V. | 135 | 145 | 0.010 pulg | Negro 921 | Nylon 6 |  | N0081006 | 63 mm | Lubán 100%, | T | PMM 8089 | 2016-03-09 | Dado de 90 barrenos, 25 mallas de 100 mesh, |  |  |  |  | Bastón 3 mm - 5 mm, Espejo 50 cm, | Dado de 90 barrenos, 25 mallas de 100 mesh, |  | Agua, mínimo 90°C / 120 min +/- 10 min, | 80°C +/- 5°C / 3hrs, |  | Forrar con funda de polietileno y papel kraft café,
Cepillos El Castor, S.A. de C.V. | 100 | 115 | 0.008 pulg | Azul 955 | Nylon 6.6 |  | .1-2-2-1081B | 2 5/8 pulg |  |  | PMM 8092 | 2016-03-09 | #N/A
Cepillos El Castor, S.A. de C.V. | 100 | 115 | 0.008 pulg | Blanco 945 | Nylon 6.6 |  | .1-2-2-1081W | 2 5/8 pulg |  |  | PMM 8092 | 2016-03-09 | #N/A
Vic Firth Manufacturing Inc. | 181.6 | 210 | 0.080 pulg | Natural | Polypropylene | Polipropileno HS005M, Lubriplast (10 g / kg de resina), | .2.300.004 | 14.75 pulg | Silicón americano 375 ml por 19 lts de agua, Control de Calidad: Realizar inspección de curvatura. 10 filamentos por turno., | S | PMM 8097 | 2016-03-09 | CON 10 GRS. LUBRIPLAST POR KILO, CON RESINA PP HS005M, MAZO PEQUEÑO CON EXTENSION INVERTIDADado 2 x 0.180" como primera opción, 1 malla de 100 mesh, |  |  | Lubriplast (10 g / kg de resina), | Mazo pequeño de aluminio, Con extensión invertida, | Bastón 1.5 cm, Espejo 75 cm, Utilizar tina de un sólo viaje con agua caliente (93°C). El agua siempre debe estar hirviendo., | Dado 2 x 0.180" como primera opción, 1 malla de 100 mesh, |  | Agua, 93°C / 2 hrs 30 min, |  |  | Forrar con funda de polietileno y papel kraft café,
Productos Galeno, S. de R.L. | 50 | 55 | 0.009 pulg | Natural | Nylon 6.12 |  | NYCENA0940XX-01 | 40 mm | Lubán 100%, | T | PMM 8085 | 2016-03-11 | Corte contra aviso de ventasDado de 110 barrenos, 25 mallas de 100 mesh, |  |  |  |  | Bastón 3 mm - 5 mm, Espejo 50 cm, | Dado de 110 barrenos, 25 mallas de 100 mesh, |  | Vapor, mínimo 90°C / 120 min +/- 10 min, |  |  | Forrar con funda de polietileno y papel kraft blanco,
P&G Manufacturing GmbH | 50 | 60 | 0.140 mm (0.0055 pulg) | Azul 545 | Nylon 6.12 |  | .97085388 | 26 mm | Lubán 50%, DESPUÉS DEL TEMPLADO Y PEINADO (ANTES DE LUBRICAR), DEJAR SECAR EL MATERIAL MÍNIMO 12 HORAS. YA SECO, LUBRICAR. Cada mazo se sumergirá dentro de la solución de lubricante durante 3 min. Después peinar el material como es acostumbrado., | T | PMM 8094 | 2016-03-17 | Dado de 130 barrenos como primera opción, dado de 177 barrenos como segunda opción, 25 mallas de 100 mesh, |  |  |  |  | Bastón 3 mm - 5 mm, Espejo 50 cm, | Dado de 130 barrenos como primera opción, dado de 177 barrenos como segunda opción, 25 mallas de 100 mesh, | Inspeccionar calibre con láser, | Vapor, mínimo 90°C / 120 min +/- 10 min, |  |  | Antes de enfundar, mandar un mechón de los mazos mitad y último de CADA LOTE a Laboratorio para prueba de contenido de humedad. Especificación de humedad: entre 0.5% y 2%. Enfundar si el resultado de humedad cumple con la especificación. Forrar sólo con
P&G Manufacturing GmbH | 50 | 60 | 0.140 mm (0.0055 pulg) | Lila 546 | Nylon 6.12 |  | .97085387 | 26 mm | Lubán 50%, DESPUÉS DEL TEMPLADO Y PEINADO (ANTES DE LUBRICAR), DEJAR SECAR EL MATERIAL MÍNIMO 12 HORAS. YA SECO, LUBRICAR. Cada mazo se sumergirá dentro de la solución de lubricante durante 3 min. Después peinar el material como es acostumbrado., | T | PMM 8095 | 2016-03-17 | Dado de 130 barrenos como primera opción, dado de 177 barrenos como segunda opción, 25 mallas de 100 mesh, |  |  |  |  | Bastón 3 mm - 5 mm, Espejo 50 cm, | Dado de 130 barrenos como primera opción, dado de 177 barrenos como segunda opción, 25 mallas de 100 mesh, | Inspeccionar calibre con láser, | Vapor, mínimo 90°C / 120 min +/- 10 min, |  |  | Antes de enfundar, mandar un mechón de los mazos mitad y último de CADA LOTE a Laboratorio para prueba de contenido de humedad. Especificación de humedad: entre 0.5% y 2%. Enfundar si el resultado de humedad cumple con la especificación. Forrar sólo con
Productos Galeno, S. de R.L. | 50 | 55 | 0.009 pulg | Natural | Nylon 6.12 |  | NYCENA0940XX-01 | 40 mm | Lubán 100%, | T | PMM 8086 | 2016-03-18 | Corte contra aviso de ventasDado de 110 barrenos, 25 mallas de 100 mesh, |  |  |  |  | Bastón 3 mm - 5 mm, Espejo 50 cm, | Dado de 110 barrenos, 25 mallas de 100 mesh, |  | Vapor, mínimo 90°C / 120 min +/- 10 min, |  |  | Forrar con funda de polietileno y papel kraft blanco,
Productos Galeno, S. de R.L. | 50 | 55 | 0.009 pulg | Natural | Nylon 6.12 |  | NYCENA0940XX-01 | 40 mm | Lubán 100%, | T | PMM 8087 | 2016-03-25 | Corte contra aviso de ventasDado de 110 barrenos, 25 mallas de 100 mesh, |  |  |  |  | Bastón 3 mm - 5 mm, Espejo 50 cm, | Dado de 110 barrenos, 25 mallas de 100 mesh, |  | Vapor, mínimo 90°C / 120 min +/- 10 min, |  |  | Forrar con funda de polietileno y papel kraft blanco,
P&G Manufacturing Ireland Ltd. | 775 | 0 | 0.006 pulg rizado + 0.006 pulg sunshine | Azul Indicator | Nylon 6.12 |  | -98901046 C | 27 mm | Lubán 50%, DESPUÉS DEL TEMPLADO Y PEINADO (ANTES DE LUBRICAR), DEJAR SECAR EL MATERIAL MÍNIMO 12 HORAS. YA SECO, LUBRICAR. Cada mazo se sumergirá dentro de la solución de lubricante durante 3 min. Después peinar el material como es acostumbrado., | T | PMM 8098 | 2016-03-30 | RIZ 20-O AMP. 0.011" FAB EN CTES CON MECHONES DE 10 HILOS, MEZCLAR COL. CAL. 0.006" LISO,TEMPLAR 60 MIN EN AGUA, DESMONTAR CON CHARRASCA, TEÑIDO POR INMERSION ENGRANES B200 SUNSHINE ALTURA DE ESPEJO 3 MM DIAM. MAZO 50+/-2MM |  | Mezcla Rizado y Sunshine |  |  | Bastón 3 mm - 5 mm, Espejo 50 cm, |  | Se ajustará el calibre antes de rizar, debe ser 0.1544 mm. Utilizar madejera con contador de vueltas y timer., | Agua, 90ºC / 1hr, | Después del lubricado, cuando el material esté seco y antes de hornear, mandar un mechón de los mazos mitad y último de CADA LOTE a Laboratorio para prueba de contenido de humedad. Especificación de humedad antes de hornear: menor o igual a 3%. Si el res | Teñir por inmersión. Utilizar fórmula de teñido de acuerdo a la AV. 149, | Después del horneado, mandar un mechón de los mazos mitad y último de CADA LOTE a Laboratorio para prueba de contenido de humedad. Especificación de humedad después de hornear: entre 0.5% y 2%. Enfundar si el resultado de humedad cumple con la especifica | Mechones de 10 hilos.,
P&G Manufacturing Ireland Ltd. | 775 | 450 | 0.1524 mm (0.006 pulg) | Azul Indicator | Nylon 6.12 | Fabricar con resinas DuPont (Zytel FG 158), | -98901046 CR | 27 mm | Lubán 50%, DESPUÉS DEL TEMPLADO Y PEINADO (ANTES DE LUBRICAR), DEJAR SECAR EL MATERIAL MÍNIMO 12 HORAS. YA SECO, LUBRICAR. Cada mazo se sumergirá dentro de la solución de lubricante durante 3 min. Después peinar el material como es acostumbrado., | T | PMM 8098 | 2016-03-30 | RIZ 20-O AMP. 0.011" FAB EN CTES CON MECHONES DE 10 HILOS, MEZCLAR COL. CAL. 0.006" LISO,TEMPLAR 60 MIN EN AGUA, DESMONTAR CON CHARRASCA, TEÑIDO POR INMERSION ENGRANES B200 SUNSHINE ALTURA DE ESPEJO 3 MM DIAM. MAZO 50+/-2MM | 20, 0.011 pulg, SERIE B200, | Rizado |  |  | Bastón 3 mm - 5 mm, Espejo 50 cm, | Dado 130 barrenos, 25 mallas de 100 mesh, | Se ajustará el calibre antes de rizar, debe ser 0.1544 mm., | Agua, 90ºC / 1hr, | Después del lubricado, cuando el material esté seco y antes de hornear, mandar un mechón de los mazos mitad y último de CADA LOTE a Laboratorio para prueba de contenido de humedad. Especificación de humedad antes de hornear: menor o igual a 3%. Si el res | Teñir por inmersión. Utilizar fórmula de teñido de acuerdo a la AV. 149, | Después del horneado, mandar un mechón de los mazos mitad y último de CADA LOTE a Laboratorio para prueba de contenido de humedad. Especificación de humedad después de hornear: entre 0.5% y 2%. Enfundar si el resultado de humedad cumple con la especifica | Embobinar en carretes 13 mechones de 10 hilos para mezclar con cal. 0.006 pulg Sunshine,
P&G Manufacturing Ireland Ltd. | 775 | 450 | 0.1524 mm (0.006 pulg) | Azul Indicator | Nylon 6.12 | Fabricar con resinas DuPont (Zytel FG 158), | -98901046 CS | 27 mm | Lubán 50%, DESPUÉS DEL TEMPLADO Y PEINADO (ANTES DE LUBRICAR), DEJAR SECAR EL MATERIAL MÍNIMO 12 HORAS. YA SECO, LUBRICAR. Cada mazo se sumergirá dentro de la solución de lubricante durante 3 min. Después peinar el material como es acostumbrado., | T | PMM 8098 | 2016-03-30 | RIZ 20-O AMP. 0.011" FAB EN CTES CON MECHONES DE 10 HILOS, MEZCLAR COL. CAL. 0.006" LISO,TEMPLAR 60 MIN EN AGUA, DESMONTAR CON CHARRASCA, TEÑIDO POR INMERSION ENGRANES B200 SUNSHINE ALTURA DE ESPEJO 3 MM DIAM. MAZO 50+/-2MM |  | Sunshine |  | Mazo normal, | Bastón Sunshine: 3 mm, Espejo 50 cm, | 25 mallas de 100 mesh, | Embobinar en mazo. Utilizar madejera con contador de vueltas y timer., | Agua, 90ºC / 1hr, | Después del lubricado, cuando el material esté seco y antes de hornear, mandar un mechón de los mazos mitad y último de CADA LOTE a Laboratorio para prueba de contenido de humedad. Especificación de humedad antes de hornear: menor o igual a 3%. Si el res | Teñir por inmersión. Utilizar fórmula de teñido de acuerdo a la AV. 149, | Después del horneado, mandar un mechón de los mazos mitad y último de CADA LOTE a Laboratorio para prueba de contenido de humedad. Especificación de humedad después de hornear: entre 0.5% y 2%. Enfundar si el resultado de humedad cumple con la especifica | 13 mechones de 10 hilos para mezclar con cal. 0.006 pulg rizado,
P&G Manufacturing Ireland Ltd. | 550 | 315 | 0.0055 pulg redondo + 0.00575 pulg 3D | Blanco 007 | Nylon 6.12 |  | -98901049 C | 27 mm | Lubán 50%, DESPUÉS DEL TEMPLADO Y PEINADO (ANTES DE LUBRICAR), DEJAR SECAR EL MATERIAL MÍNIMO 12 HORAS. YA SECO, LUBRICAR. Cada mazo se sumergirá dentro de la solución de lubricante durante 3 min. Después peinar el material como es acostumbrado., | T | PMM 8098 | 2016-03-30 | FAB EN CARRETES CON MECHONES DE 10 HILOS C/CALIBRE P/MEZCLAR ALTURA DE ESPEJO PARA TRIFINGER 3 MM ANTES DE LUBRICAR SECAR POR 12 HRS FUNDA DE 7.6 A 7.8 CM, DIAM. MAZO 50+/-2 MM CORTADORA 6. FABRICAR CON EL DADO NO. 7 |  | Mezcla Redondo y 3D |  | Mazo normal, | Bastón 3 mm - 5 mm, Espejo 50 cm, | Dados 8 o 9, 110 x 3D, | Utilizar madejera con contador de vueltas y timer., | Vapor, mínimo 90°C / 120 min +/- 10 min, | Después del lubricado, cuando el material esté seco y antes de hornear, mandar un mechón de los mazos mitad y último de CADA LOTE a Laboratorio para prueba de contenido de humedad. Especificación de humedad antes de hornear: menor o igual a 3%. Si el res |  | Después del horneado, mandar un mechón de los mazos mitad y último de CADA LOTE a Laboratorio para prueba de contenido de humedad. Especificación de humedad después de hornear: entre 0.5% y 2%. Enfundar si el resultado de humedad cumple con la especifica | Mechones de 10 hilos.,
P&G Manufacturing Ireland Ltd. | 550 | 315 | 0.1397 mm (0.0055 pulg) | Blanco 007 | Nylon 6.12 |  | -98901049 CL | 27 mm | Lubán 50%, DESPUÉS DEL TEMPLADO Y PEINADO (ANTES DE LUBRICAR), DEJAR SECAR EL MATERIAL MÍNIMO 12 HORAS. YA SECO, LUBRICAR. Cada mazo se sumergirá dentro de la solución de lubricante durante 3 min. Después peinar el material como es acostumbrado., | T | PMM 8098 | 2016-03-30 | FAB EN CARRETES CON MECHONES DE 10 HILOS C/CALIBRE P/MEZCLAR ALTURA DE ESPEJO PARA TRIFINGER 3 MM ANTES DE LUBRICAR SECAR POR 12 HRS FUNDA DE 7.6 A 7.8 CM, DIAM. MAZO 50+/-2 MM CORTADORA 6. FABRICAR CON EL DADO NO. 7 |  | Redondo |  |  | Bastón 3 mm - 5 mm, Espejo 50 cm, | Dado de 110 barrenos, 25 mallas de 100 mesh, |  | Vapor, mínimo 90°C / 120 min +/- 10 min, | Después del lubricado, cuando el material esté seco y antes de hornear, mandar un mechón de los mazos mitad y último de CADA LOTE a Laboratorio para prueba de contenido de humedad. Especificación de humedad antes de hornear: menor o igual a 3%. Si el res |  | Después del horneado, mandar un mechón de los mazos mitad y último de CADA LOTE a Laboratorio para prueba de contenido de humedad. Especificación de humedad después de hornear: entre 0.5% y 2%. Enfundar si el resultado de humedad cumple con la especifica | Embobinar en carretes 11 mechones de 10 hilos para mezclar con cal. 0.00575 pulg 3D,
P&G Manufacturing Ireland Ltd. | 200 |  | 0.00625 pulg liso + 0.00625 pulg rizado | Azul 329 | Nylon 6.12 |  | -98901050 C | 27 mm | Lubán 50%, DESPUÉS DEL TEMPLADO Y PEINADO (ANTES DE LUBRICAR), DEJAR SECAR EL MATERIAL MÍNIMO 12 HORAS. YA SECO, LUBRICAR. Cada mazo se sumergirá dentro de la solución de lubricante durante 3 min. Después peinar el material como es acostumbrado., | T | PMM 8098 | 2016-03-30 | RIZ. 20- AMP. 0.012" ENG. B200 FAB. CARRETES CON MECHONES DE 10 HILOS P/MEZCLAR CON LISO EN MECHONES DE 10 HILOS, TEMPLAR EN AGUA 1 HR ANTES DE LUBRICAR, SECAR POR 12 HRS FUNDA 7.6 A 7.8 CM DIAM. MAZO 50 +/ - 2 MM CORTADORA 6 | 20, 0.012 pulg, SERIE B200, | Mezcla Liso y Rizado |  |  | Bastón 3 mm - 5 mm, Espejo 50 cm, | Mezcla 1 línea: 195 barrenos 1ra. opción, 177 barrenos 2da. Mezcla 2 máquinas: 130 barrenos, | Dado 177 barrenos: Liso: 10 mechones de 7 + 3 mechones de 6 hilos. Riz: 11 mechones de 7 + 2 mechones de 6 hilos. Dado 195 barrenos: Liso: 7 mechones de 7 + 6 mechones de 8 hilos. Riz: 7 mechones de 7 + 5 mechones de 8 + 1 mechón de 9 hilos. Proporción de | Agua, 90ºC / 1hr, | Después del lubricado, cuando el material esté seco y antes de hornear, mandar un mechón de los mazos mitad y último de CADA LOTE a Laboratorio para prueba de contenido de humedad. Especificación de humedad antes de hornear: menor o igual a 3%. Si el res |  | Después del horneado, mandar un mechón de los mazos mitad y último de CADA LOTE a Laboratorio para prueba de contenido de humedad. Especificación de humedad después de hornear: entre 0.5% y 2%. Enfundar si el resultado de humedad cumple con la especifica
P&G Manufacturing Ireland Ltd. | 200 | 120 | 0.1588 mm (0.00625 pulg) | Azul 329 | Nylon 6.12 |  | -98901050 CL | 27 mm | Lubán 50%, DESPUÉS DEL TEMPLADO Y PEINADO (ANTES DE LUBRICAR), DEJAR SECAR EL MATERIAL MÍNIMO 12 HORAS. YA SECO, LUBRICAR. Cada mazo se sumergirá dentro de la solución de lubricante durante 3 min. Después peinar el material como es acostumbrado., | T | PMM 8098 | 2016-03-30 | RIZ. 20- AMP. 0.012" ENG. B200 FAB. CARRETES CON MECHONES DE 10 HILOS P/MEZCLAR CON LISO EN MECHONES DE 10 HILOS, TEMPLAR EN AGUA 1 HR ANTES DE LUBRICAR, SECAR POR 12 HRS FUNDA 7.6 A 7.8 CM DIAM. MAZO 50 +/ - 2 MM CORTADORA 6 |  | Liso |  |  | Bastón 3 mm - 5 mm, Espejo 50 cm, | Mezcla 1 línea: 195 barrenos 1ra. opción, 177 barrenos 2da. Mezcla 2 máquinas: 130 barrenos, 25 mallas de 100 mesh, | Proporción de la mezcla: 50 +/- 10% Utilizar madejera con contador de vueltas y timer., | Agua, 90ºC / 1hr, | Después del lubricado, cuando el material esté seco y antes de hornear, mandar un mechón de los mazos mitad y último de CADA LOTE a Laboratorio para prueba de contenido de humedad. Especificación de humedad antes de hornear: menor o igual a 3%. Si el res |  | Después del horneado, mandar un mechón de los mazos mitad y último de CADA LOTE a Laboratorio para prueba de contenido de humedad. Especificación de humedad después de hornear: entre 0.5% y 2%. Enfundar si el resultado de humedad cumple con la especifica | Dado 177 barrenos: 10 mechones de 7 hilos + 3 de 6 hilos para mezclar Dado 195 barrenos: 7 mechones de 7 hilos + de 8 hilos para mezclar,
P&G Manufacturing Ireland Ltd. | 200 | 120 | 0.1588 mm (0.00625 pulg) | Azul 329 | Nylon 6.12 |  | -98901050 CR | 27 mm | Lubán 50%, DESPUÉS DEL TEMPLADO Y PEINADO (ANTES DE LUBRICAR), DEJAR SECAR EL MATERIAL MÍNIMO 12 HORAS. YA SECO, LUBRICAR. Cada mazo se sumergirá dentro de la solución de lubricante durante 3 min. Después peinar el material como es acostumbrado., | T | PMM 8098 | 2016-03-30 | RIZ. 20- AMP. 0.012" ENG. B200 FAB. CARRETES CON MECHONES DE 10 HILOS P/MEZCLAR CON LISO EN MECHONES DE 10 HILOS, TEMPLAR EN AGUA 1 HR ANTES DE LUBRICAR, SECAR POR 12 HRS FUNDA 7.6 A 7.8 CM DIAM. MAZO 50 +/ - 2 MM CORTADORA 6 | 20, 0.012 pulg, SERIE B200, | Rizado |  |  | Bastón 3 mm - 5 mm, Espejo 50 cm, | Mezcla 1 línea: 195 barrenos 1ra. opción, 177 barrenos 2da. Mezcla 2 máquinas: 130 barrenos, 25 mallas de 100 mesh, | Proporción de la mezcla: 50 +/- 10%, | Agua, 90ºC / 1hr, | Después del lubricado, cuando el material esté seco y antes de hornear, mandar un mechón de los mazos mitad y último de CADA LOTE a Laboratorio para prueba de contenido de humedad. Especificación de humedad antes de hornear: menor o igual a 3%. Si el res |  | Después del horneado, mandar un mechón de los mazos mitad y último de CADA LOTE a Laboratorio para prueba de contenido de humedad. Especificación de humedad después de hornear: entre 0.5% y 2%. Enfundar si el resultado de humedad cumple con la especifica | Dado 177 barrenos: Embobinar en carretes 11 mechones de 7 hilos + 2 de 6 hilos para mezclar Dado 195 barrenos: Embobinar en carretes 7 mechones de 7 hilos + 5 de 8 hilos + 1 de 9 hilos para mezclar,
Productos Galeno, S. de R.L. | 50 | 55 | 0.009 pulg | Natural | Nylon 6.12 |  | NYCENA0940XX-01 | 40 mm | Lubán 100%, | T | PMM 8088 | 2016-04-01 | Corte contra aviso de ventas |  |  |  |  | Bastón 3 mm - 5 mm, Espejo 50 cm, | Dado de 110 barrenos, 25 mallas de 100 mesh, |  | Vapor, mínimo 90°C / 120 min +/- 10 min, |  |  | Forrar con funda de polietileno y papel kraft blanco,
Productos Petigon, S.A. de C.V. | 100 | 115 | 0.022 pulg | Azul 991 | Nylon 6 |  | .1561 | 4.3 Cm |  |  | PMM 8099 | 2016-04-15
Productos Petigon, S.A. de C.V. | 100 | 115 | 0.022 pulg | Azul 991 | Nylon 6 |  | .1561 | 4.3 Cm |  |  | PMM 8100 | 2016-04-22
Productos Petigon, S.A. de C.V. | 300 | 340 | 0.009 pulg | Rosa 356 | Nylon 6.12 |  | .1560 | 4.8 Cm |  |  | PMM 8101 | 2016-04-29 | Riz
Productos Petigon, S.A. de C.V. | 300 | 340 | 0.009 pulg | Rosa 356 | Nylon 6.12 |  | .1560 | 4.8 Cm |  |  | PMM 8102 | 2016-05-06 | Riz
Productos Petigon, S.A. de C.V. | 300 | 340 | 0.009 pulg | Rosa 356 | Nylon 6.12 |  | .1560 | 4.8 Cm |  |  | PMM 8103 | 2016-05-13 | Riz