## Cristobal
Nombre del Cliente | Cantidad | Unidad | Calibre | Color | Material | Clave | Corte | Lubricación | Orientación | No pedido | Fecha Entrega | Perfil | Aditivo | Otros | Especificaciones | Descripcion
THE MILL ROSE COMPANY | 150 | LB | 0.014" | NEGRO 921 | NYLON 6 PLUS | C-101422-1.625 | 1.625" | LUBAN | F | PMM 8104 | 10.03.2016 00:00:00 | - | - | - | RIZADO 6-O AMP. 0.022" ENGRANES DE 75 DIENTES DIAM. MAZO 1 7/8" A 2 3/8" | NYLON 6 PLUS RIZADO NEGRO 921 CAL. 0.014" CORTE: 1.625"
THE MILL ROSE COMPANY | 150 | LB | 0.003" | NEGRO 921 | NYLON 6.12 | C-200312 | MAZO | LUBAN | F | PMM 8104 | 10.03.2016 00:00:00 | - | - | - | - | NYLON 6.12 NEGRO 921 CAL. 0.003" EN MAZO
SANDERSON MACLEOD | 100 | LB | 0 | 0 | 0 | AM-0002 | 0 | 0 | 0 | PMM 8105 | 10.03.2016 00:00:00 | #N/A | #N/A | #N/A | #N/A | NYLON 6.12 "AB" NATURAL CAL. 0.003" EN MAZO

## Hoja1
Nombre del Cliente | Cantidad_Kg | Unidad_Original | Calibre | Color | Material | Resina | Clave | Corte | Lubricante | Orientación | No pedido | Fecha Entrega | ESP_SAE | Rizado | Perfil | Aditivos | Tipo de Mazo | Bastón_Espejo_Tina | Herramental | Fabricar | Temple | Horno | Teñido | Enfundado | Esp_Carretes
The Mill Rose Company | 68.1 | 80 | 0.014 pulg | Negro 921 | Nylon 6 Plus | Fabricar con resinas DuPont o resinas BASF, | C-101422-1.625 M | 1.625 pulg | Lubán 100%, | (F) | PMM 8104 | 2016-03-10 | RIZADO 6-O AMP. 0.022" ENGRANES DE 75 DIENTES Dado de 40 barrenos, 25 mallas de 100 mesh,DIAM. MAZO 1 7/8" A 2 3/8" | 6, 0.022 pulg, SERIE A75, | Rizado |  |  |  | Dado de 40 barrenos, 25 mallas de 100 mesh, | Pasar los filamentos por todos los rodillos del 3er. tren, | Agua, Máx. 10°C, | 105°C +/- 5°C / 2hrs, |  | Forrar con funda de polietileno y papel kraft café,
The Mill Rose Company | 68.1 | 80 | 0.003 pulg | Negro 921 | Nylon 6.12 | Fabricar con resinas DuPont (Zytel FG 158), | C-200312 M | Mazo | Lubán 100%, 1. Sumergir los mazos durante 3 minutos en la tina con lubricante. 2. Separar el mazo en 2 partes para peinarlo y peinar cada parte con el peine de diente fino. 3. Juntar las 2 partes y peinar para emparejar el mazo. 4. Colocar un amarre en la | (F) | PMM 8104 | 2016-03-10 | Mazo chico de aluminio,Dado de 400 barrenos, Utilizar 40 mallas de 100 mesh y 2 mallas de 200 mesh, |  |  |  | Mazo chico de aluminio, | Bastón 3 mm - 5 mm, Espejo 50 cm, | Dado de 400 barrenos, Utilizar 40 mallas de 100 mesh y 2 mallas de 200 mesh, | Pasar los filamentos por todos los rodillos del 3er. tren. Fabricar mazos delgados., | Vapor, mínimo 90°C / 120 min +/- 10 min, |  |  | Forrar sólo con papel. Colocar una cinta adhesiva de color NARANJA a todo lo largo del mazo.Esta cinta sustituye uno de los dos masking tapes que normalmente se usan.,
Sanderson Macleod | 45.4 | 55 | 0.003 pulg | Natural | Nylon 6.12 AB | Masterbatch Antimicrobial B-7000 NYLON 6.12 "ARGUSAN AM 48 PA" (25.6 g / kg de resina), | AM-0002 | Mazo | Silicón americano 450 ml por 19 lts de agua, 1. Sumergir los mazos durante 3 minutos en la tina con lubricante. 2. Separar el mazo en 2 partes para peinarlo y peinar cada parte con el peine de diente fino. 3. Juntar las 2 partes y peinar para emparejar el | (F) | PMM 8105 | 2016-03-10 | Masterbatch Antimicrobial B-7000 NYLON 6.12 "ARGUSAN AM 48 PA" (25.6 g / kg de resina),Mazo chico de aluminio,Dado de 400 barrenos, Utilizar 40 mallas de 100 mesh y 2 mallas de 200 mesh, |  |  | Masterbatch Antimicrobial B-7000 NYLON 6.12 "ARGUSAN AM 48 PA" (25.6 g / kg de resina), | Mazo chico de aluminio, | Bastón 3 mm - 5 mm, Espejo 50 cm, | Dado de 400 barrenos, Utilizar 40 mallas de 100 mesh y 2 mallas de 200 mesh, | Pasar los filamentos por todos los rodillos del 3er. tren Fabricar mazos delgados, | Vapor, mínimo 90°C / 120 min +/- 10 min, |  |  | Forrar con funda de polietileno y papel kraft blanco. Usar funda de 66 mm.,