## Cristobal
Nombre del Cliente | Cantidad | Unidad | Calibre | Color | Material | Clave | Corte | Lubricación | Orientación | No pedido | Fecha Entrega | Perfil | Aditivo | Otros | Especificaciones | Descripcion
GORDON BRUSH MFG. CO. INC. | 50 | LB | 0.014" | NATURAL | POLIESTER | .284-240140 | EN MAZO | LUBAN | F | PMM 8125 | 14.03.2016 00:00:00 | - | - | - | - | POLIESTER NATURAL CAL. 0.014" EN MAZO
CEPILLOS EL CASTOR, S. A. DE C. V. | 100 | KG | 0.030" | NATURAL | NYLON 6 | .1-2-2-0012 | 5" | LUBAN | S | PMM 8126 | 14.03.2016 00:00:00 | - | - | - | EN MAZO CON EXTENSION CON TINA DE DOBLE VIAJE | NYLON 6 NATURAL CAL. 0.030" CORTE: 5 "
CEPILLOS Y PRODUCTOS DE ASEO, S.A. DE C.V. | 150 | KG | 0 | 0 | 0 | N0536008 | 0 | 0 | 0 | PMM 8127 | 14.03.2016 00:00:00 | #N/A | #N/A | #N/A | #N/A | NYLON 6.6 AZUL 955 CAL. 0.020" CORTE: 2 3/8"
CEPILLOS Y PRODUCTOS DE ASEO, S.A. DE C.V. | 150 | KG | 0 | 0 | 0 | N0536009 | 0 | 0 | 0 | PMM 8127 | 14.03.2016 00:00:00 | #N/A | #N/A | #N/A | #N/A | NYLON 6.6 VERDE 651 CAL. 0.016" CORTE: 2 3/8"
PORTILLO MARTINEZ ERNESTO | 75 | KG | 0 | 0 | 0 | N0130128 | 0 | 0 | 0 | PMM 8128 | 14.03.2016 00:00:00 | #N/A | #N/A | #N/A | #N/A | NYLON 6 MARFIL 934 CAL. 0.018" EN MAZO
TESS ORAL HEALTH | 150 | LB | 0.152 MM | NATURAL | NYLON 6.12 | E0242004 | 33 MM | 0 | 0 | PMM 8129 | 14.03.2016 00:00:00 | - | - | - | - | NYLON 6.12 NATURAL CAL. 0.152 MM CORTE: 33 MM
TESS ORAL HEALTH | 400 | LB | 0.152 MM | BLANCO 945 | NYLON 6.12 | E0242002 | 33 MM | 0 | 0 | PMM 8129 | 14.03.2016 00:00:00 | - | - | - | - | NYLON 6.12 BLANCO 945 CAL. 0.152 MM CORTE: 33 MM
TESS ORAL HEALTH | 150 | LB | 0.178 MM | VIOLETA 401 | NYLON 6.12 | E0242014 | 33 MM | 0 | 0 | PMM 8129 | 14.03.2016 00:00:00 | - | - | - | - | NYLON 6.12 VIOLETA 401 CAL. 0.178 MM CORTE: 33 MM
TESS ORAL HEALTH | 150 | LB | 0 | 0 | 0 | E0242018 | 0 | 0 | 0 | PMM 8129 | 14.03.2016 00:00:00 | #N/A | #N/A | #N/A | #N/A | NYLON 6.12 VERDE 343 CAL. 0.178 MM CORTE: 33 MM
MORALES CIBRIAN ANDRES | 4 | KG | 0.017" | NATURAL | NYLON 6 | N0221090 | 3 1/2" | 0 | 0 | PMM 8130 | 23.02.2016 00:00:00 | - | - | - | - | NYLON 6 NATURAL CAL. 0.017" CORTE: 3 1/2"
MORALES CIBRIAN ANDRES | 4 | KG | 0.022" | NATURAL | NYLON 6 | N0221019 | 3 1/2" | 0 | 0 | PMM 8130 | 23.02.2016 00:00:00 | - | - | - | - | NYLON 6 NATURAL CAL. 0.022" CORTE: 3 1/2"
MORALES CIBRIAN ANDRES | 2.2 | KG | 0.022" | NATURAL | NYLON 6 | N0221054 | 12" | 0 | 0 | PMM 8130 | 23.02.2016 00:00:00 | - | - | - | - | NYLON 6 NATURAL CAL. 0.022" CORTE: 12"

## Hoja1
Nombre del Cliente | Cantidad_Kg | Unidad_Original | Calibre | Color | Material | Resina | Clave | Corte | Lubricante | Orientación | No pedido | Fecha Entrega | ESP_SAE | Rizado | Perfil | Aditivos | Tipo de Mazo | Bastón_Espejo_Tina | Herramental | Fabricar | Temple | Horno | Teñido | Enfundado | Esp_Carretes
Morales Cibrian Andrés | 4 |  | 0.017 pulg | Natural | Nylon 6 |  | N0221090 | 3 1/2 pulg | Lubán 100%, | S | PMM 8130 | 2016-02-23 | Dado de 30 barrenos, 25 mallas de 100 mesh, |  |  |  | Mazo normal, Con extensión, |  | Dado de 30 barrenos, 25 mallas de 100 mesh, |  | Agua, mínimo 90°C / 120 min +/- 10 min, | 80°C +/- 5°C / 3hrs, |  | Forrar con funda de polietileno y papel kraft café,
Morales Cibrian Andrés | 4 |  | 0.022 pulg | Natural | Nylon 6 |  | N0221019 | 3 1/2 pulg |  |  | PMM 8130 | 2016-02-23 | -
Morales Cibrian Andrés | 2.2 |  | 0.022 pulg | Natural | Nylon 6 |  | N0221054 | 12 pulg |  |  | PMM 8130 | 2016-02-23 | -
Gordon Brush Mfg. Co., Inc. | 22.7 |  | 0.014 pulg | Natural | Polyester PBT |  | .284-240140 | Mazo | Lubán 100%, | (F) | PMM 8125 | 2016-03-14 | - | [5 empty] | Dado de 40 barrenos, 10 mallas de 100 mesh, | Pasar los filamentos por todos los rodillos del 3er. tren, | Agua, mínimo 90°C / 120 min +/- 10 min, |  |  | Forrar con funda de polietileno y papel kraft blanco,
Cepillos El Castor, S.A. de C.V. | 100 | 115 | 0.030 pulg | Natural | Nylon 6 |  | .1-2-2-0012 | 5 pulg | Lubán 100%, | S | PMM 8126 | 2016-03-14 | Mazo normal, Con extensión, CON TINA DE DOBLE VIAJEDado de 10 barrenos, 15 mallas de 100 mesh, |  |  |  | Mazo normal, Con extensión, | Utilizar tina de doble viaje, | Dado de 10 barrenos, 15 mallas de 100 mesh, |  | Agua, mínimo 90°C / 120 min +/- 10 min, | 80°C +/- 5°C / 3hrs, |  | Forrar con funda de polietileno y papel kraft café,
Torres Olivas Antonio Arquímedes | 150 | 170 | 0.020 pulg | Azul 955 | Nylon 6.6 |  | N0536008 | 2 3/8 pulg | Lubán 100%, | S | PMM 8127 | 2016-03-14 | Mazo normal, Con extensión,Dado de 20 barrenos, 10 mallas de 100 mesh, |  |  |  | Mazo normal, Con extensión, |  | Dado de 20 barrenos, 10 mallas de 100 mesh, |  | Agua, mínimo 90°C / 120 min +/- 10 min, | 125°C +/- 5°C / 3hrs, |  | Forrar con funda de polietileno y papel kraft café,
Torres Olivas Antonio Arquímedes | 150 | 170 | 0.016 pulg | Verde 651 | Nylon 6.6 |  | N0536009 | 2 3/8 pulg | Lubán 100%, | S | PMM 8127 | 2016-03-14 | Mazo normal, Con extensión,Dado de 30 barrenos, 10 mallas de 100 mesh, |  |  |  | Mazo normal, Con extensión, |  | Dado de 30 barrenos, 10 mallas de 100 mesh, |  | Agua, mínimo 90°C / 120 min +/- 10 min, | 125°C +/- 5°C / 3hrs, |  | Forrar con funda de polietileno y papel kraft café,
Portillo Martínez Ernesto | 75 | 85 | 0.018 pulg | Marfil 934 | Nylon 6 |  | N0130128 | Mazo |  |  | PMM 8128 | 2016-03-14 | #N/A
Tess Oral Health | 68.1 | 80 | 0.152 mm (0.006 pulg) | Natural | Nylon 6.12 |  | E0242004 | 33 mm | Silicón americano 20 ml. por 19 lts. de agua, Utilizar 2 hornos de temple en línea: 1 entre el primer y segundo tren, 1 entre el tercer tren y estiradora chica. Templar a 200°C y una velocidad del ventilador de 729 RPM., Utilizar lubricadora en línea con | T | PMM 8129 | 2016-03-14 | Dado de 110 barrenos, 25 mallas de 100 mesh, con doble horno de templado en linea |  |  |  |  | Bastón 3 mm - 5 mm, Espejo 50 cm, | Dado de 110 barrenos, 25 mallas de 100 mesh, |  | Vapor, mínimo 90°C / 120 min +/- 10 min, |  |  | Forrar sólo con funda de polietileno de 7.5 a 7.8 cm.,
Tess Oral Health | 181.6 | 200 | 0.152 mm (0.006 pulg) | Blanco 945 | Nylon 6.12 |  | E0242002 | 33 mm | Silicón americano 20 ml. por 19 lts. de agua, Utilizar 2 hornos de temple en línea: 1 entre el primer y segundo tren, 1 entre el tercer tren y estiradora chica. Templar a 200°C y una velocidad del ventilador de 729 RPM., Utilizar lubricadora en línea con | T | PMM 8129 | 2016-03-14 | Dado de 110 barrenos, 25 mallas de 100 mesh, con doble horno de templado en linea |  |  |  |  | Bastón 3 mm - 5 mm, Espejo 50 cm, | Dado de 110 barrenos, 25 mallas de 100 mesh, |  | Vapor, mínimo 90°C / 120 min +/- 10 min, |  |  | Forrar sólo con funda de polietileno de 7.5 a 7.8 cm.,
Tess Oral Health | 68.1 | 80 | 0.178 mm (0.007 pulg) | Violeta 401 | Nylon 6.12 | Rociar Ultraspray en la bolsa del material para evitar que el masterbatch no se mezcle bien debido a la estática., Sube de tono con el templado., | E0242014 | 33 mm | Silicón americano 25 ml por 19 lts de agua, Utilizar 2 hornos de temple en línea: 1 entre el primer y segundo tren, 1 entre el tercer tren y estiradora chica. Templar a 200°C y una velocidad del ventilador de 729 RPM., Utilizar lubricadora en línea con ag | T | PMM 8129 | 2016-03-14 | Dado de 110 barrenos, 25 mallas de 100 mesh,Rociar Ultraspray en la bolsa del material para evitar que el masterbatch no se mezcle bien debido a la estática., con doble horno de temple en linea |  |  | Rociar Ultraspray en la bolsa del material para evitar que el masterbatch no se mezcle bien debido a la estática., |  | Bastón 3 mm - 5 mm, Espejo 50 cm, | Dado de 110 barrenos, 25 mallas de 100 mesh, |  | Vapor, mínimo 90°C / 120 min +/- 10 min, |  |  | Forrar sólo con funda de polietileno de 7.5 a 7.8 cm.,
Tess Oral Health | 68.1 | 80 | 0.178 mm (0.007 pulg) | Verde 343 | Nylon 6.12 |  | E0242018 | 33 mm |  | T | PMM 8129 | 2016-03-14 | Dado de 110 barrenos, 25 mallas de 100 mesh, con doble horno de templado en linea