## Cristobal
Nombre del Cliente | Cantidad | Unidad | Calibre | Color | Material | Clave | Corte | Lubricación | Orientación | No pedido | Fecha Entrega | Perfil | Aditivo | Otros | Especificaciones | Descripcion
PROCTER & GAMBLE INTERNATIONAL OPERATIONS, S.A. | 399 | KG | 0.008" | AZUL 354 | NYLON 6.12 | .98948139 | 35 MM | SIL. AMERICANO 25ML | T | PMM 8131 | 03.03.2016 00:00:00 | - | AB | - | CAJAS DE 19 KG. AB AGREGAR 25.6 G. DE MB AB 5000 NY605510-08 POR KG DE N6.12 | NYLON 6.12 "AB" AZUL 354 CAL. 0.008" CORTE: 35 MM

## Hoja1
Nombre del Cliente | Cantidad_Kg | Unidad_Original | Calibre | Color | Material | Resina | Clave | Corte | Lubricante | Orientación | No pedido | Fecha Entrega | ESP_SAE | Rizado | Perfil | Aditivos | Tipo de Mazo | Bastón_Espejo_Tina | Herramental | Fabricar | Temple | Horno | Teñido | Enfundado | Esp_Carretes
Procter & Gamble International Operations, S.A. | 399 | 450 | 0.203 mm (0.008 pulg) | Azul 354 | Nylon 6.12 AB | Prolub Irganox B-215 (5 g / kg de resina). Masterbatch Antimicrobial B-5000 NYLON 6.12 "ARGUSAN AM 52 PA" (25.6 g / kg de resina)., | .98948139 | 35 mm | Silicón americano 25 ml por 19 lts de agua, | T | PMM 8131 | 2016-03-03 | 21 CAJAS DE 19 KG. Prolub Irganox B-215 (5 g / kg de resina). Masterbatch Antimicrobial B-5000 NYLON 6.12 "ARGUSAN AM 52 PA" (25.6 g / kg de resina).,Dado 130 ó 177 barrenos, 25 mallas de 100 mesh, |  |  | Prolub Irganox B-215 (5 g / kg de resina). Masterbatch Antimicrobial B-5000 NYLON 6.12 "ARGUSAN AM 52 PA" (25.6 g / kg de resina)., |  | Bastón 3 mm - 5 mm, Espejo 50 cm, | Dado 130 ó 177 barrenos, 25 mallas de 100 mesh, | Inspección en proceso de calibre: Medir con micrómetro. Calibrar en mm con nominal de 0.200 mm Inspección final de calibre: Medir con láser. Calibrar en mm con nominal de 0.203 mm (0.008 pulg), | Vapor, mínimo 90°C / 120 min +/- 10 min, |  |  | Forrar sólo con funda de polietileno de 7.5 a 7.8 cm.,