## Cristobal
Nombre del Cliente | Cantidad | Unidad | Calibre | Color | Material | Clave | Corte | Lubricación | Orientación | No pedido | Fecha Entrega | Perfil | Aditivo | Otros | Especificaciones | Descripcion
P&G MANUFACTURING IRELAND LTD. | 260 | KG | 0.0065" | AZUL 349 | NYLON 6.12 | -92059997 | 32 MM | SIL. AME. 20 ML | F | PMM 8132 | 10.03.2016 00:00:00 | - | - | - | TOL. CAL. IND. +/- 0.0006", TOL. CAL. PROM. +/- 0.00020", VEL. 150-690-590 SOLO FUNDA DE P.E. DE 7.5 A 7.8 CM, DIAMETRO DE MAZO 50 +/- 2 MM | NYLON 6.12 AZUL 349 CAL. 0.0065" CORTE: 32 MM
P&G MANUFACTURING IRELAND LTD. | 250 | KG | 0.006" | AZUL 837 | NYLON 6.12 | -92059999 | 34 MM | SIL. AME. 20 ML | F | PMM 8132 | 10.03.2016 00:00:00 | - | - | - | TOL. CAL. IND. +/- 0.0006", TOL. CAL. PROM. +/- 0.00018", VEL. 150-690-590 SOLO FUNDA DE P.E. DE 7.5 A 7.8 CM, DIAMETRO DE MAZO 50 +/- 2 MM | NYLON 6.12 AZUL 837 CAL. 0.006" CORTE: 34 MM
PRODUCTOS PETIGON, S.A. DE C.V. | 150 | KG | 0.009" | NATURAL | NYLON 6.12 | .1552 | 2" | LUBAN 100% | F | PMM 8133 | 01.04.2016 00:00:00 | RIZADO | - | - | RIZ 20 0-AMP. 0.012" ENG 200 DIENTES, HORNEAR 80°C X 1 HR, VEL. 170-770-660, DADO DE 110 BARRENOS TOL. LARGO DE CORTE: 0.5 MM/+ 1.0 MM | NYLON 6.12 RIZADO NATURAL CAL. 0.009" CORTE: 2"
PRODUCTOS PETIGON, S.A. DE C.V. | 350 | KG | 0.009" | ROSA 853 | NYLON 6.12 | .1559 | 2" | 0 | 0 | PMM 8134 | 18.03.2016 00:00:00 | 20 ONDAS POR PULGADA | - | - | - | NYLON 6.12 RIZADO ROSA 853 CAL.0.009" CORTE: 2"
PRODUCTOS PETIGON, S.A. DE C.V. | 110 | KG | 0.009" | ROSA 853 | NYLON 6.12 | .1559 | 2" | 0 | 0 | PMM 8135 | 01.04.2016 00:00:00 | 20 ONDAS POR PULGADA | - | - | - | NYLON 6.12 RIZADO ROSA 853 CAL.0.009" CORTE: 2"
PRODUCTOS PETIGON, S.A. DE C.V. | 75 | KG | 0.022" | NATURAL | NYLON 6 | .1480 | 2" | LUBAN | S | PMM 8136 | 08.04.2016 00:00:00 | - | - | - | - | NYLON 6 NATURAL CAL. 0.022" CORTE: 2"
PRODUCTOS PETIGON, S.A. DE C.V. | 50 | KG | 0.011" | AZUL 991 | NYLON 6.12 | .1549 | 2" | LUBAN | F | PMM 8137 | 01.04.2016 00:00:00 | RIZADO | - | - | RIZ. 20 -O AMP. 0.015" ENGRANES DE 200 DIENTES VEL 150-680-580 RPM DADO DE 60 BARRENOS | NYLON 6.12 RIZADO AZUL 991 CAL. 0.011" CORTE: 2"
PRODUCTOS PETIGON, S.A. DE C.V. | 50 | KG | 0.006" | NARANJA 820 | NYLON 6.12 | .1546 | 1 3/8" | LUBAN 100% | F | PMM 8138 | 08.04.2016 00:00:00 | RIZADO | - | - | RIZ. 20 O-AMP. 0.009" ENG. DE 200 DIENTES, TOL. LARGO DE CORTE -.5MM + 1MM. | NYLON 6.12 RIZADO NARANJA 820 CAL. 0.006" CORTE: 1 3/8"
THE MILL ROSE COMPANY | 50 | LB | 0.005" | NEGRO 921 | NYLON 6.12 | C-200512 | MAZO | LUBAN | T | PMM 8139 | 15.03.2016 00:00:00 | - | - | - | - | NYLON 6.12 NEGRO 921 CAL. 0.005" EN MAZO
COSMETICOS INTEGRADOS, S. A. DE C. V. | 400 | KG | 0.017" | NATURAL | NYLON 6 | N0025012 | 52 MM | 0 | 0 | PMM 8140 | 16.03.2016 00:00:00 | - | - | - | - | NYLON 6 NATURAL CAL.0.017" CORTE:52 MM
COSMETICOS INTEGRADOS, S. A. DE C. V. | 200 | KG | 0 | 0 | 0 | N0025013 | 0 | 0 | 0 | PMM 8141 | 16.03.2016 00:00:00 | #N/A | #N/A | #N/A | #N/A | POLIPROPILENO NEGRO 921 CAL. 0.014" CORTE: 46 MM
PROCTER & GAMBLE INTERNATIONAL OPERATIONS, S.A. | 76 | KG | 0.007" | NATURAL | NYLON 6.12 | .69852332 | 33 MM | SIL. AMERICANO 25ML | T | PMM 8142 | 10.03.2016 00:00:00 | - | - | - | CAJAS DE 19 KG. MARCAR LA CLAVE EN MAZO | NYLON 6.12 NATURAL CAL. 0.007" CORTE: 33 MM
PROCTER & GAMBLE INTERNATIONAL OPERATIONS, S.A. | 171 | KG | 0.008" | NATURAL | NYLON 6.12 | .69852323 | 35 MM | SIL. AMERICANO 25ML | T | PMM 8142 | 10.03.2016 00:00:00 | - | - | - | CAJAS DE 19 KG. MARCAR LA CLAVE EN MAZO | NYLON 6.12 NATURAL CAL. 0.008" CORTE: 35 MM
PROCTER & GAMBLE INTERNATIONAL OPERATIONS, S.A. | 76 | KG | 0.008" | BLANCO 945 | NYLON 6.12 | .69852306 | 33 MM | SIL. AMERICANO 25ML | T | PMM 8142 | 10.03.2016 00:00:00 | - | - | - | CAJAS DE 19 KGS MARCAR LA CLAVE EN EL MAZO | NYLON 6.12 BLANCO 945 CAL. 0.008" CORTE: 33 MM
PROCTER & GAMBLE INTERNATIONAL OPERATIONS, S.A. | 220 | KG | 0.012" | VERDE 973 | NYLON 6.12 | .69852304 | 33 MM | SIL. AMERICANO 25ML | T | PMM 8142 | 10.03.2016 00:00:00 | - | - | - | CAJAS DE 20 KG MARCAR LA CLAVE EN EL MAZO | NYLON 6.12 VERDE 973 CAL. 0.012" CORTE: 33 MM
PROCTER & GAMBLE INTERNATIONAL OPERATIONS, S.A. | 480 | KG | 0.012" | AZUL 991 | NYLON 6.12 | .60880479 | 33 MM | SIL. AMERICANO 25ML | T | PMM 8142 | 10.03.2016 00:00:00 | - | - | - | CAJAS DE 20 KG. MARCAR LA CLAVE EN MAZO | NYLON 6.12 AZUL 991 CAL. 0.012" CORTE: 33 MM
PROCTER & GAMBLE INTERNATIONAL OPERATIONS, S.A. | 608 | KG | 0.009" | NATURAL | NYLON 6.12 | .60880478 | 33 MM | SIL. AMERICANO 25ML | T | PMM 8142 | 10.03.2016 00:00:00 | - | - | - | CAJAS DE 19 KGS MARCAR LA CLAVE EN EL MAZO | NYLON 6.12 NATURAL CAL. 0.009" CORTE: 33 MM
PROCTER & GAMBLE INTERNATIONAL OPERATIONS, S.A. | 152 | KG | 0.008" | AZUL 354 | NYLON 6.12 | .98948139 | 35 MM | SIL. AMERICANO 25ML | T | PMM 8142 | 10.03.2016 00:00:00 | - | AB | - | CAJAS DE 19 KG. AB AGREGAR 25.6 G. DE MB AB 5000 NY605510-08 POR KG DE N6.12 | NYLON 6.12 "AB" AZUL 354 CAL. 0.008" CORTE: 35 MM
PROCTER & GAMBLE INTERNATIONAL OPERATIONS, S.A. | 38 | KG | 0.009" | AZUL 991 | NYLON 6.12 | .98819528 | 36 MM | SIL. AMERICANO 25ML | T | PMM 8142 | 10.03.2016 00:00:00 | - | - | - | CAJAS DE 19 KG. MARCAR LA CLAVE EN EL MAZO | NYLON 6.12 AZUL 991 CAL. 0.009" CORTE: 36 MM
PROCTER & GAMBLE INTERNATIONAL OPERATIONS, S.A. | 133 | KG | 0.008" | AMARILLO INDICATOR | NYLON 6.12 | .98947924 | 35 MM | SIL. AMERICANO 25ML | T | PMM 8142 | 10.03.2016 00:00:00 | - | - | - | CAJAS DE 7.5 KG, EN MAZO INOX, CON EXTENSION PARA TEÑIR EN TEMPLADO, VER AYUDA VISUAL 81 PARA LA FORMULA | NYLON 6.12 AMARILLO INDICATOR CAL. 0.008" CORTE: 35 MM
PROCTER & GAMBLE INTERNATIONAL OPERATIONS, S.A. | 50 | KG | 0.007" | LILA 159 | NYLON 6.12 | .60880056 | 32 MM | SIL. AMERICANO 25ML | T | PMM 8143 | 10.03.2016 00:00:00 | - | - | - | CAJAS DE 7.5 kgs MARCAR LA CLAVE EN EL MAZO | NYLON 6.12 LILA 159 CAL. 0.007" CORTE: 32 MM
PROCTER & GAMBLE INTERNATIONAL OPERATIONS, S.A. | 37.5 | KG | 0.007" | NARANJA 229 | NYLON 6.12 | .60880054 | 32 MM | SIL. AMERICANO 25ML | T | PMM 8143 | 10.03.2016 00:00:00 | - | - | - | CAJAS DE 7.5 KGS MARCAR LA CLAVE EN EL MAZO | NYLON 6.12 NARANJA 229 CAL. 0.007" CORTE: 32 MM
PROCTER & GAMBLE INTERNATIONAL OPERATIONS, S.A. | 25 | KG | 0.007" | VERDE 126 | NYLON 6.12 | .60880052 | 32 MM | SIL. AMERICANO 25ML | T | PMM 8143 | 10.03.2016 00:00:00 | - | - | - | CAJAS DE 7.5 KGS. MARCAR LA CLAVE EN EL MAZO | NYLON 6.12 VERDE 126 CAL. 0.007" CORTE: 32 MM
PROCTER & GAMBLE INTERNATIONAL OPERATIONS, S.A. | 37.5 | KG | 0.009" | NARANJA 820 | NYLON 6.12 | .60880050 | 32 MM | SIL. AMERICANO 25ML | T | PMM 8143 | 10.03.2016 00:00:00 | - | - | - | CAJAS DE 7.5 KGS. MARCAR LA CLAVE EN EL MAZO | NYLON 6.12 NARANJA 820 CAL. 0.009" CORTE: 32 MM
PROCTER & GAMBLE INTERNATIONAL OPERATIONS, S.A. | 97.5 | KG | 0.0075" | BLANCO 945 | NYLON 6.12 | .60880048 | 34 MM | SIL. AMERICANO 25ML | T | PMM 8143 | 10.03.2016 00:00:00 | - | - | - | CAJAS DE 7.5 KGS MARCAR LA CLAVE EN EL MAZO | NYLON 6.12 BLANCO 945 CAL. 0.0075" CORTE: 34 MM
PRODUCTOS PETIGON, S.A. DE C.V. | 110 | KG | 0.017" | NATURAL | NYLON 6 | .1473 | 4.4 CM | LUBAN | S | PMM 8144 | 18.03.2016 00:00:00 | - | - | - | - | NYLON 6 NATURAL CAL. 0.017" CORTE: 4.4 CM
ROTHRONICS SYSTEMS USA LLC | 50 | LB | 0.0025" | AZUL 509 | NYLON 6.12 | E01590006 | CARRETE 110 HILO | SILICON 365 1.5 LXLA | T | PMM 8145 | 16.03.2016 00:00:00 | - | - | - | -CTES DE 110 HILOS, CTES DE 4.5 KGS, TIEMPO DE EMB. 3 HRS. 20 MIN. APX. TEMPLE EN LINEA 200°C 786 RPM, LUBRICADO EN LINEA 4 RPM, EMB. ITALIANAS SIN PLANCHADOR, TENSION 2.9, BALANCIN 10, REPARTIDOR 2.5 CARRETE NATURAL CRELLIN | NYLON 6.12 AZUL 509 CAL. 0.0025" EN CARRETE DE 110 HILOS
ROTHRONICS SYSTEMS USA LLC | 90 | LB | 0.0025" | AZUL 509 | NYLON 6.12 | E01590005 | CARRETE 150 HILO | SILICON 365 1.5 LXLA | T | PMM 8145 | 16.03.2016 00:00:00 | - | - | - | -CTES DE 150 HILOS, CTES DE 4.5 KGS, TIEMPO DE EMB. 2 HRS. 30 MIN. APX. TEMPLE EN LINEA 200°C 786 RPM, LUBRICADO EN LINEA 4 RPM, EMB. ITALIANAS SIN PLANCHADOR, TENSION 2.9, BALANCIN 10, REPARTIDOR 3.5 CARRETE NATURAL CRELLIN | NYLON 6.12 AZUL 509 CAL. 0.0025" EN CARRETE DE 150 HILOS
DUWA - BROSSES SARL | 50 | KG | 0 | 0 | 0 | .0C0.15AB | 0 | 0 | 0 | PMM 8146 | 18.03.2016 00:00:00 | #N/A | #N/A | #N/A | #N/A | NYLON 6.12 BLANCO 945 CAL. 0.15 MM EN CARRETE DE 100 HILOS
GONZALEZ MARTINEZ MARIA LUISA | 1.56 | KG | 0.040" | ABRASIVO | NYLON 6.12 | N0544001 | EN MAZO | 0 | 0 | PMM 8147 | 25.02.2016 00:00:00 | - | - | - | - | NYLON 6.12 ABRASIVO CAL.0.040" CORTE:EN MAZO

## Hoja1
Nombre del Cliente | Cantidad_Kg | Unidad_Original | Calibre | Color | Material | Resina | Clave | Corte | Lubricante | Orientación | No pedido | Fecha Entrega | ESP_SAE | Rizado | Perfil | Aditivos | Tipo de Mazo | Bastón_Espejo_Tina | Herramental | Fabricar | Temple | Horno | Teñido | Enfundado | Esp_Carretes
González Martínez María Luisa | 1.56 |  | 0.040 pulg |  | Nylon 6.12 Abrasivo | Fabricar con resinas DuPont, | N0544001 | Mazo |  | N.A. | PMM 8147 | 2016-02-25 | -
P&G Manufacturing Ireland Ltd. | 260 | 300 | 0.165 mm (0.0065 pulg) | Azul 349 | Nylon 6.12 |  | -92059997 | 32 mm | Silicón americano 20 ml. por 19 lts. de agua, | (F) | PMM 8132 | 2016-03-10 | TOL. CAL. IND. +/- 0.0006", TOL. CAL. PROM. +/- 0.00020", Dado de 130, 177 ó 215 barrenos, 25 mallas de 100 mesh, SOLO FUNDA DE P.E. DE 7.5 A 7.8 CM, DIAMETRO DE MAZO 50 +/- 2 MM |  |  |  |  | Bastón 3 mm - 5 mm, Espejo 50 cm, | Dado de 130, 177 ó 215 barrenos, 25 mallas de 100 mesh, | Pasar los filamentos por todos los rodillos del 3er. tren Inspección en proceso de calibre: Medir con micrómetro. Calibrar en mm con nominal de 0.162 mm Inspección final de calibre: Medir con láser. Calibrar en mm con nominal de 0.165 mm (0.0065 pulg), | Vapor, mínimo 90°C / 120 min +/- 10 min, |  |  | Forrar sólo con funda de polietileno de 7.5 a 7.8 cm.,
P&G Manufacturing Ireland Ltd. | 250 | 300 | 0.152 mm (0.006 pulg) | Azul 837 | Nylon 6.12 |  | -92059999 | 34 mm | Silicón americano 20 ml. por 19 lts. de agua, | (F) | PMM 8132 | 2016-03-10 | TOL. CAL. IND. +/- 0.0006", TOL. CAL. PROM. +/- 0.00018"Dado de 215 barrenos, 25 mallas de 100 mesh, SOLO FUNDA DE P.E. DE 7.5 A 7.8 CM, DIAMETRO DE MAZO 50 +/- 2 MM |  |  |  |  | Bastón 3 mm - 5 mm, Espejo 50 cm, | Dado de 215 barrenos, 25 mallas de 100 mesh, | Pasar los filamentos por todos los rodillos del 3er. tren Inspección en proceso de calibre: Medir con micrómetro. Calibrar en mm con nominal de 0.149 mm Inspección final de calibre: Medir con láser. Calibrar en mm con nominal de 0.152 mm (0.006 pulg), | Vapor, mínimo 90°C / 120 min +/- 10 min, |  |  | Forrar sólo con funda de polietileno de 7.5 a 7.8 cm.,
Procter & Gamble International Operations, S.A. | 76 | 85 | 0.178 mm (0.007 pulg) | Natural | Nylon 6.12 | Usar resina Grilon XE 3938 como primera opción, Vestamid D16 como segunda opción, | .69852332 | 33 mm | Silicón americano 25 ml por 19 lts de agua, | T | PMM 8142 | 2016-03-10 | CAJAS DE 19 KG. MARCAR LA CLAVE EN MAZODado de 177 barrenos como primera opción, dado de 130 barrenos como segunda opción, 25 mallas de 100 mesh, |  |  |  |  | Bastón 3 mm - 5 mm, Espejo 50 cm, | Dado de 177 barrenos como primera opción, dado de 130 barrenos como segunda opción, 25 mallas de 100 mesh, | Inspección en proceso de calibre: Medir con micrómetro. Calibrar en mm con nominal de 0.175 mm Inspección final de calibre: Medir con láser. Calibrar en mm con nominal de 0.178 mm (0.007 pulg), | Vapor, mínimo 90°C / 120 min +/- 10 min, |  |  | Forrar sólo con funda de polietileno de 7.5 a 7.8 cm.,
Procter & Gamble International Operations, S.A. | 171 | 195 | 0.203 mm (0.008 pulg) | Natural | Nylon 6.12 | Usar resina Grilon XE 3938 como primera opción, Vestamid D16 como segunda opción, | .69852323 | 35 mm | Silicón americano 25 ml por 19 lts de agua, | T | PMM 8142 | 2016-03-10 | CAJAS DE 19 KG. MARCAR LA CLAVE EN MAZODado de 177 barrenos como primera opción, dado de 130 barrenos como segunda opción, 25 mallas de 100 mesh, |  |  |  |  | Bastón 3 mm - 5 mm, Espejo 50 cm, | Dado de 177 barrenos como primera opción, dado de 130 barrenos como segunda opción, 25 mallas de 100 mesh, | Inspección en proceso de calibre: Medir con micrómetro. Calibrar en mm con nominal de 0.200 mm Inspección final de calibre: Medir con láser. Calibrar en mm con nominal de 0.203 mm (0.008 pulg), | Vapor, mínimo 90°C / 120 min +/- 10 min, |  |  | Forrar sólo con funda de polietileno de 7.5 a 7.8 cm.,
Procter & Gamble International Operations, S.A. | 76 | 85 | 0.203 mm (0.008 pulg) | Blanco 945 | Nylon 6.12 |  | .69852306 | 33 mm | Silicón americano 25 ml por 19 L de agua, | T | PMM 8142 | 2016-03-10 | CAJAS DE 19 KGS MARCAR LA CLAVE EN EL MAZODado de 177 barrenos como primera opción, dado de 130 barrenos como segunda opción, 25 mallas de 100 mesh, |  |  |  |  | Bastón 3 mm - 5 mm, Espejo 50 cm, | Dado de 177 barrenos como primera opción, dado de 130 barrenos como segunda opción, 25 mallas de 100 mesh, | Inspección en proceso de calibre: Medir con micrómetro. Calibrar en mm con nominal de 0.200 mm Inspección final de calibre: Medir con láser. Calibrar en mm con nominal de 0.203 mm (0.008 pulg), | Vapor, mínimo 90°C / 120 min +/- 10 min, |  |  | Forrar con funda de polietileno y papel kraft blanco,
Procter & Gamble International Operations, S.A. | 220 | 255 | 0.305 mm (0.012 pulg) | Verde 973 | Nylon 6.12 |  | .69852304 | 33 mm | Silicón americano 25 ml por 19 lts de agua, | T | PMM 8142 | 2016-03-10 | CAJAS DE 20 KG MARCAR LA CLAVE EN EL MAZODado de 60 barrenos, 25 mallas de 100 mesh, | [5 empty] | Dado de 60 barrenos, 25 mallas de 100 mesh, | Inspección en proceso de calibre: Medir con micrómetro. Calibrar en mm con nominal de 0.302 mm Inspección final de calibre: Medir con láser. Calibrar en mm con nominal de 0.305 mm (0.012 pulg), | Vapor, mínimo 90°C / 120 min +/- 10 min, |  |  | Forrar con funda de polietileno y papel kraft blanco,
Procter & Gamble International Operations, S.A. | 480 | 550 | 0.305 mm (0.012 pulg) | Azul 991 | Nylon 6.12 |  | .60880479 | 33 mm | Silicón americano 25 ml por 19 lts de agua, | T | PMM 8142 | 2016-03-10 | CAJAS DE 20 KG. MARCAR LA CLAVE EN MAZODado de 60 barrenos, 25 mallas de 100 mesh, | [5 empty] | Dado de 60 barrenos, 25 mallas de 100 mesh, | Inspección en proceso de calibre: Medir con micrómetro. Calibrar en mm con nominal de 0.302 mm Inspección final de calibre: Medir con láser. Calibrar en mm con nominal de 0.305 mm (0.012 pulg), | Vapor, mínimo 90°C / 120 min +/- 10 min, |  |  | Forrar sólo con funda de polietileno de 7.5 a 7.8 cm.,
Procter & Gamble International Operations, S.A. | 608 | 700 | 0.229 mm (0.009 pulg) | Natural | Nylon 6.12 | Usar resina Grilon XE 3938 como primera opción, Vestamid D16 como segunda opción, | .60880478 | 33 mm | Silicón americano 25 ml por 19 lts de agua, | T | PMM 8142 | 2016-03-10 | CAJAS DE 19 KGS MARCAR LA CLAVE EN EL MAZODado de 110 barrenos, 25 mallas de 100 mesh, |  |  |  |  | Bastón 3 mm - 5 mm, Espejo 50 cm, | Dado de 110 barrenos, 25 mallas de 100 mesh, | Inspección en proceso de calibre: Medir con micrómetro. Calibrar en mm con nominal de 0.226 mm Inspección final de calibre: Medir con láser. Calibrar en mm con nominal de 0.229 mm (0.009 pulg), | Vapor, mínimo 90°C / 120 min +/- 10 min, |  |  | Forrar sólo con funda de polietileno de 7.5 a 7.8 cm.,
Procter & Gamble International Operations, S.A. | 152 | 175 | 0.203 mm (0.008 pulg) | Azul 354 | Nylon 6.12 AB | Prolub Irganox B-215 (5 g / kg de resina). Masterbatch Antimicrobial B-5000 NYLON 6.12 "ARGUSAN AM 52 PA" (25.6 g / kg de resina)., | .98948139 | 35 mm | Silicón americano 25 ml por 19 lts de agua, | T | PMM 8142 | 2016-03-10 | CAJAS DE 19 KG. Prolub Irganox B-215 (5 g / kg de resina). Masterbatch Antimicrobial B-5000 NYLON 6.12 "ARGUSAN AM 52 PA" (25.6 g / kg de resina).,Dado 130 ó 177 barrenos, 25 mallas de 100 mesh, |  |  | Prolub Irganox B-215 (5 g / kg de resina). Masterbatch Antimicrobial B-5000 NYLON 6.12 "ARGUSAN AM 52 PA" (25.6 g / kg de resina)., |  | Bastón 3 mm - 5 mm, Espejo 50 cm, | Dado 130 ó 177 barrenos, 25 mallas de 100 mesh, | Inspección en proceso de calibre: Medir con micrómetro. Calibrar en mm con nominal de 0.200 mm Inspección final de calibre: Medir con láser. Calibrar en mm con nominal de 0.203 mm (0.008 pulg), | Vapor, mínimo 90°C / 120 min +/- 10 min, |  |  | Forrar sólo con funda de polietileno de 7.5 a 7.8 cm.,
Procter & Gamble International Operations, S.A. | 38 | 50 | 0.229 mm (0.009 pulg) | Azul 991 | Nylon 6.12 |  | .98819528 | 36 mm | Silicón americano 25 ml por 19 lts de agua, | T | PMM 8142 | 2016-03-10 | CAJAS DE 19 KG. MARCAR LA CLAVE EN EL MAZODado de 110 barrenos, 25 mallas de 100 mesh, |  |  |  |  | Bastón 3 mm - 5 mm, Espejo 50 cm, | Dado de 110 barrenos, 25 mallas de 100 mesh, | Inspección en proceso de calibre: Medir con micrómetro. Calibrar en mm con nominal de 0.226 mm Inspección final de calibre: Medir con láser. Calibrar en mm con nominal de 0.229 mm (0.009 pulg), | Vapor, mínimo 90°C / 120 min +/- 10 min, |  |  | Forrar con funda de polietileno y papel kraft blanco,
Procter & Gamble International Operations, S.A. | 133 | 170 | 0.203 mm (0.008 pulg) | Amarillo Indicator | Nylon 6.12 | Fabricar con resinas DuPont (Zytel FG 158), | .98947924 | 35 mm | Silicón americano 18 ml por 19 lts de agua, DESPUÉS DEL TEMPLADO Y PEINADO (ANTES DE LUBRICAR), DEJAR SECAR EL MATERIAL MÍNIMO 12 HORAS. YA SECO, LUBRICAR. Cada mazo se sumergirá dentro de la solución de lubricante durante 3 min. Después peinar el materi | T | PMM 8142 | 2016-03-10 | CAJAS DE 19 KG, Temple en Agua. Desmontar con charrasca, 90ºC / 1hr,Dado de 130 ó 177 barrenos, 25 mallas de 100 mesh, |  |  |  | Mazo normal, | Bastón 3 mm - 5 mm, Espejo 50 cm, | Dado de 130 ó 177 barrenos, 25 mallas de 100 mesh, | Inspección en proceso de calibre: Medir con micrómetro. Calibrar en mm con nominal de 0.200 mm Inspección final de calibre: Medir con láser. Calibrar en mm con nominal de 0.203 mm (0.008 pulg), | Temple en Agua. Desmontar con charrasca, 90ºC / 1hr, |  | Teñir con ácido cítrico, utilizar fórmula de teñido de acuerdo a la AV. 149. Realizar pruebas de contenido de pigmento. Especificación: 0.200 - 0.260 mg/g., | Forrar sólo con funda de polietileno de 7.5 a 7.8 cm.,
Procter & Gamble International Operations, S.A. | 50 | 55 | 0.178 mm (0.007 pulg) | Lila 159 | Nylon 6.12 | Fabricar sólo con resina Zytel FG 158, el tono cambia con resina Grilon, Cambia con templado. Después del templado, el tono se pone un poco azul., | .60880056 | 32 mm | Silicón americano 25 ml por 19 lts de agua, | T | PMM 8143 | 2016-03-10 | CAJAS DE 7.5 kgs MARCAR LA CLAVE EN EL MAZODado 130 ó 177 barrenos, 25 mallas de 100 mesh, |  |  |  |  | Bastón 3 mm - 5 mm, Espejo 50 cm, | Dado 130 ó 177 barrenos, 25 mallas de 100 mesh, | Inspección en proceso de calibre: Medir con micrómetro. Calibrar en mm con nominal de 0.175 mm Inspección final de calibre: Medir con láser. Calibrar en mm con nominal de 0.178 mm (0.007 pulg), | Vapor, mínimo 90°C / 120 min +/- 10 min, |  |  | Forrar con funda de polietileno y papel kraft blanco,
Procter & Gamble International Operations, S.A. | 37.5 | 50 | 0.178 mm (0.007 pulg) | Naranja 229 | Nylon 6.12 | Cambia con temperaturas de extrusión y templado. En extrusión: Con temperaturas altas se hace un tono más claro. Con temperaturas bajas se hace un tono más fuerte. En templado: El tono aumenta con el temple, respecto al tono en madejera., | .60880054 | 32 mm | Silicón americano 25 ml por 19 lts de agua, | T | PMM 8143 | 2016-03-10 | CAJAS DE 7.5 KGS MARCAR LA CLAVE EN EL MAZODado 130 ó 177 barrenos, 25 mallas de 100 mesh, |  |  |  |  | Bastón 3 mm - 5 mm, Espejo 50 cm, | Dado 130 ó 177 barrenos, 25 mallas de 100 mesh, | Inspección en proceso de calibre: Medir con micrómetro. Calibrar en mm con nominal de 0.175 mm Inspección final de calibre: Medir con láser. Calibrar en mm con nominal de 0.178 mm (0.007 pulg), | Vapor, mínimo 90°C / 120 min +/- 10 min, |  |  | Forrar con funda de polietileno y papel kraft blanco,
Procter & Gamble International Operations, S.A. | 25 | 30 | 0.178 mm (0.007 pulg) | Verde 126 | Nylon 6.12 |  | .60880052 | 32 mm | Silicón americano 25 ml por 19 lts de agua, | T | PMM 8143 | 2016-03-10 | CAJAS DE 7.5 KGS. MARCAR LA CLAVE EN EL MAZODado 130 ó 177 barrenos, 25 mallas de 100 mesh, |  |  |  |  | Bastón 3 mm - 5 mm, Espejo 50 cm, | Dado 130 ó 177 barrenos, 25 mallas de 100 mesh, | Inspección en proceso de calibre: Medir con micrómetro. Calibrar en mm con nominal de 0.175 mm Inspección final de calibre: Medir con láser. Calibrar en mm con nominal de 0.178 mm (0.007 pulg), | Vapor, mínimo 90°C / 120 min +/- 10 min, |  |  | Forrar con funda de polietileno y papel kraft blanco,
Procter & Gamble International Operations, S.A. | 37.5 | 50 | 0.229 mm (0.009 pulg) | Naranja 820 | Nylon 6.12 | Cambia con temperaturas de extrusión y templado. Cambia con la velocidad de salida de la extrusora. En extrusión: Con temperaturas altas se hace un tono más claro. Con temperaturas bajas se hace un tono más fuerte. En templado: El tono aumenta con el temp | .60880050 | 32 mm | Silicón americano 25 ml por 19 lts de agua, | T | PMM 8143 | 2016-03-10 | CAJAS DE 7.5 KGS. MARCAR LA CLAVE EN EL MAZODado 80 x 0.024", 25 mallas de 100 mesh, |  |  |  |  | Bastón 3 mm - 5 mm, Espejo 50 cm, | Dado 80 x 0.024", 25 mallas de 100 mesh, | Inspección en proceso de calibre: Medir con micrómetro. Calibrar en mm con nominal de 0.226 mm Inspección final de calibre: Medir con láser. Calibrar en mm con nominal de 0.229 mm (0.009 pulg), | Vapor, mínimo 90°C / 120 min +/- 10 min, |  |  | Forrar con funda de polietileno y papel kraft blanco,
Procter & Gamble International Operations, S.A. | 97.5 | 110 | 0.190 mm (0.0075 pulg) | Blanco 945 | Nylon 6.12 |  | .60880048 | 34 mm | Silicón americano 25 ml por 19 lts de agua, | T | PMM 8143 | 2016-03-10 | CAJAS DE 7.5 KGS MARCAR LA CLAVE EN EL MAZODado de 177 barrenos como primera opción, dado de 130 barrenos como segunda opción, 25 mallas de 100 mesh, |  |  |  |  | Bastón 3 mm - 5 mm, Espejo 50 cm, | Dado de 177 barrenos como primera opción, dado de 130 barrenos como segunda opción, 25 mallas de 100 mesh, | Inspección en proceso de calibre: Medir con micrómetro. Calibrar en mm con nominal de 0.187 mm Inspección final de calibre: Medir con láser. Calibrar en mm con nominal de 0.190 mm (0.0075 pulg), | Vapor, mínimo 90°C / 120 min +/- 10 min, |  |  | Forrar con funda de polietileno y papel kraft blanco,
The Mill Rose Company | 22.7 | 30 | 0.005 pulg | Negro 921 | Nylon 6.12 | Fabricar con resinas DuPont (Zytel FG 158), | C-200512 M | Mazo | Lubán 100%, 1. Sumergir los mazos durante 3 minutos en la tina con lubricante. 2. Separar el mazo en 2 partes para peinarlo y peinar cada parte con el peine de diente fino. 3. Juntar las 2 partes y peinar para emparejar el mazo. 4. Colocar un amarre en la | T | PMM 8139 | 2016-03-15 | Mazo chico de aluminio,Dado de 300 barrenos, 30 mallas de 100 mesh, |  |  |  | Mazo chico de aluminio, | Bastón 3 mm - 5 mm, Espejo 50 cm, | Dado de 300 barrenos, 30 mallas de 100 mesh, | Fabricar mazos delgados., | Vapor, mínimo 90°C / 120 min +/- 10 min, |  |  | Forrar con funda de polietileno y papel kraft blanco. Usar funda de 66 mm. Colocar una cinta adhesiva de color NARANJA a todo lo largo del mazo. Esta cinta sustituye uno de los dos masking tapes que normalmente se usan.,
Cosméticos Integrados, S.A. de C.V. | 400 | 450 | 0.017 pulg | Natural | Nylon 6 |  | N0025012 | 52 mm | Lubán 100%, | S | PMM 8140 | 2016-03-16 | Mazo normal, Con extensión,Dado de 30 barrenos, 25 mallas de 100 mesh, |  |  |  | Mazo normal, Con extensión, |  | Dado de 30 barrenos, 25 mallas de 100 mesh, |  | Agua, mínimo 90°C / 120 min +/- 10 min, | 80°C +/- 5°C / 3hrs, |  | Forrar con funda de polietileno y papel kraft café,
Cosméticos Integrados, S.A. de C.V. | 200 | 230 | 0.014 pulg | Negro 921 | Polipropileno | Usar Polipropileno 1102KR como primera opción, usar Polipropileno HP423M como segunda opción, | N0025013 | 46 mm | Silicón americano 375 ml por 19 lts de agua, | S | PMM 8141 | 2016-03-16 | Dado de 40 barrenos, 1 malla de 100 mesh, | [5 empty] | Dado de 40 barrenos, 1 malla de 100 mesh, |  | Agua, mínimo 90°C / 120 min +/- 10 min, |  |  | Forrar con funda de polietileno y papel kraft café,
Rothronics Systems USA LLC. | 22.7 | 28 | 0.0025 pulg | Azul 509 | Nylon 6.12 | Usar resina Vestamid D16 como primera opción, | E01590006 | Carrete 110 Hilos | Lubricar en línea, Templar en línea a 210ºC y una velocidad del ventilador de 786 RPM, Tween, 20 ml x 1 lt de agua, 18 rpm, | T | PMM 8145 | 2016-03-16 | CTES DE 110 HILOS, Embobinadoras italianas, 4.9, 10. Polea de entrada, polea en balancín y polea de entrada de repartidor en H, polea de salida de repartidor en V., 2 hrs 10 min. Verificar con producción, 2.5, 3.15 +/- 0.45 kg (7 +/- 1 lb), Crellin Natural,Z32 | [5 empty] | 40 mallas de 100 mesh y 2 mallas de 200 mesh, | [5 empty] | Embobinadoras italianas, 4.9, 10. Polea de entrada, polea en balancín y polea de entrada de repartidor en H, polea de salida de repartidor en V., 2 hrs 10 min. Verificar con producción, 2.5, 3.15 +/- 0.45 kg (7 +/- 1 lb), Crellin Natural,
Rothronics Systems USA LLC. | 40.86 | 50 | 0.0025 pulg | Azul 509 | Nylon 6.12 | Usar resina Vestamid D16 como primera opción, | E01590005 | Carrete 150 hilos | Lubricar en línea, Templar en línea a 210ºC y una velocidad del ventilador de 786 RPM, Tween, 20 ml x 1 lt de agua, 18 rpm, | T | PMM 8145 | 2016-03-16 | CTES DE 150 HILOS,Embobinadoras italianas, 4.9, 10. Polea de entrada, polea en balancín y polea de entrada de repartidor en H, polea de salida de repartidor en V., 1 hr 20 min. Verificar con producción, 3.5, 3.15 +/- 0.45 kg (7 +/- 1 lb), Crellin Natural, | [5 empty] | 40 mallas de 100 mesh y 2 mallas de 200 mesh, | [5 empty] | Embobinadoras italianas, 4.9, 10. Polea de entrada, polea en balancín y polea de entrada de repartidor en H, polea de salida de repartidor en V., 1 hr 20 min. Verificar con producción, 3.5, 3.15 +/- 0.45 kg (7 +/- 1 lb), Crellin Natural,
Productos Petigon, S.A. de C.V. | 350 | 400 | 0.009 pulg | Rosa 853 | Nylon 6.12 |  | .1559 | 2 pulg | Lubán 100%, | (F) | PMM 8134 | 2016-03-18 | Riz 19-O, Amp. 0.012 pulg, SERIE A200,Dado de 110 barrenos, 25 mallas de 100 mesh, | 19, 0.012 pulg, SERIE A200, | Rizado |  |  | Bastón 3 mm - 5 mm, Espejo 50 cm, | Dado de 110 barrenos, 25 mallas de 100 mesh, | Pasar los filamentos por todos los rodillos del 3er. tren Velocidad de la rizadora: 241 rpm, | Agua, Máx. 10°C, | 80°C / 60min, |  | Forrar con funda de polietileno y papel kraft blanco,
Duwa-Brosses Sarl | 50 | 60 | 0.15mm (0.006") | Blanco 945 | Nylon 6.12 |  | .0C0.15AB | 100 Hilos |  |  | PMM 8146 | 2016-03-18 | Ctes de 100 hilos
Productos Petigon, S.A. de C.V. | 110 | 125 | 0.017 pulg | Natural | Nylon 6 |  | .1473 | 4.4 cm | Lubán 100%, | S | PMM 8144 | 2016-03-18 | Dado de 30 barrenos, 25 mallas de 100 mesh, | [5 empty] | Dado de 30 barrenos, 25 mallas de 100 mesh, |  | Agua, mínimo 90°C / 120 min +/- 10 min, | 80°C +/- 5°C / 3hrs, |  | Forrar con funda de polietileno y papel kraft café,
Productos Petigon, S.A. de C.V. | 150 | 170 | 0.009 pulg | Natural | Nylon 6.12 |  | .1552 | 2 pulg | Lubán 100%, | (F) | PMM 8133 | 2016-04-01 | RIZ 19 0-AMP. 0.012" ENG 200 DIENTES,Dado de 110 barrenos, 25 mallas de 100 mesh, HORNEAR 80°C X 1 HR, VEL. 170-770-660, DADO DE 110 BARRENOS TOL. LARGO DE CORTE: 0.5 MM/+ 1.0 MM | 19, 0.012 pulg, SERIE A200, | Rizado |  |  | Bastón 3 mm - 5 mm, Espejo 50 cm, | Dado de 110 barrenos, 25 mallas de 100 mesh, | Pasar los filamentos por todos los rodillos del 3er. tren Velocidad de la rizadora: 241 rpm, | Agua, Máx. 10°C, | 80°C / 60min, |  | Forrar con funda de polietileno y papel kraft blanco,
Productos Petigon, S.A. de C.V. | 110 | 125 | 0.009 pulg | Rosa 853 | Nylon 6.12 |  | .1559 | 2 pulg | Lubán 100%, | (F) | PMM 8135 | 2016-04-01 | Riz 19-O, Amp. 0.012 pulg, SERIE A200,Dado de 110 barrenos, 25 mallas de 100 mesh, | 19, 0.012 pulg, SERIE A200, | Rizado |  |  | Bastón 3 mm - 5 mm, Espejo 50 cm, | Dado de 110 barrenos, 25 mallas de 100 mesh, | Pasar los filamentos por todos los rodillos del 3er. tren Velocidad de la rizadora: 241 rpm, | Agua, Máx. 10°C, | 80°C / 60min, |  | Forrar con funda de polietileno y papel kraft blanco,
Productos Petigon, S.A. de C.V. | 50 | 55 | 0.011 pulg | Azul 991 | Nylon 6.12 |  | .1549 | 2 pulg | Lubán 100%, | (F) | PMM 8137 | 2016-04-01 | RIZ. 20 -O AMP. 0.015" ENGRANES DE 200 DIENTES Dado de 60 barrenos, 25 mallas de 100 mesh, | 20, 0.015 pulg, SERIE A200, | Rizado |  |  |  | Dado de 60 barrenos, 25 mallas de 100 mesh, | Pasar los filamentos por todos los rodillos del 3er. tren Velocidad de la rizadora: 211 rpm, | Agua, Máx. 10°C, | 80°C +/- 5°C / 1hr, |  | Forrar con funda de polietileno y papel kraft blanco,
Productos Petigon, S.A. de C.V. | 75 | 85 | 0.022 pulg | Natural | Nylon 6 |  | .1480 | 2 pulg | Lubán 100%, | S | PMM 8136 | 2016-04-08 | Dado de 20 barrenos, 25 mallas de 100 mesh, | [5 empty] | Dado de 20 barrenos, 25 mallas de 100 mesh, |  | Agua, mínimo 90°C / 120 min +/- 10 min, | 80°C +/- 5°C / 3hrs, |  | Forrar con funda de polietileno y papel kraft café,
Productos Petigon, S.A. de C.V. | 50 | 55 | 0.006 pulg | Naranja 820 | Nylon 6.12 | Cambia con temperaturas de extrusión y templado. Cambia con la velocidad de salida de la extrusora. En extrusión: Con temperaturas altas se hace un tono más claro. Con temperaturas bajas se hace un tono más fuerte. En templado: El tono aumenta con el temp | .1546 | 1 3/8 pulg | Lubán 100%, | (F) | PMM 8138 | 2016-04-08 | RIZ. 19- O-AMP. 0.009" ENG. DE 200 DIENTES,Dado 150 barrenos, 25 mallas de 100 mesh, TOL. LARGO DE CORTE -.5MM + 1MM. | 19, 0.009 pulg, SERIE A200, | Rizado |  | Mazo normal, | Bastón 3 mm - 5 mm, Espejo 50 cm, | Dado 150 barrenos, 25 mallas de 100 mesh, | Pasar los filamentos por todos los rodillos del 3er. tren VER REFERENCIA DE TONO CLARO (EN SPC-PRD-02), | Agua, Max. 10°C / 5 min, |  |  | Forrar con funda de polietileno y papel kraft blanco,