## Cristobal
Nombre del Cliente | Cantidad | Unidad | Calibre | Color | Material | Clave | Corte | Lubricación | Orientación | No pedido | Fecha Entrega | Perfil | Aditivo | Otros | Especificaciones | Descripcion
PLASTICOS PLASA DE GUADALAJARA, S.A. DE C.V. | 25 | KG | 0.004" | NEGRO 921 | NYLON 6 | N6NEGRO004 | 5/8" | SIL. AME 2250ML | T | PMM 8148 | 17.03.2016 00:00:00 | - | - | - | MAZO CHICO DELGADO Y MAROMEADO, SECAR EN REJILLAS X 6 HRS DESPUES DE MAROMEAR, FABRICAR CON MB NEGRO COD-44496 (30 GX KG), VEL 150-600-540 DADO DE 300 BARRENOS O 252 BARRENOS | NYLON 6 NEGRO 921 CAL. 0.004" CORTE: 5/8"
SCHAEFER BRUSH MANUFACTURING, LLC | 50 | LB | 0.036" | BLANCO 945 | NYLON 6.6 | RMM142 | EN MAZO | SIL. AMERICANO 50% | F | PMM 8149 | 22.03.2016 00:00:00 | RIZADO | - | - | RIZ. 7-O AMP. 0.047" ENG. "A66", CON TINA DE DOBLE VIAJE | NYLON 6.6 RIZADO BLANCO 945 CAL. 0.036" EN MAZO
SCHAEFER BRUSH MANUFACTURING, LLC | 50 | LB | 0.060" | BLANCO 945 | NYLON 6 PLUS | RMM150 | EN MAZO | SIL. AMERICANO 50% | S | PMM 8149 | 22.03.2016 00:00:00 | - | - | - | MAZO CON EXTENSION, TEMPLE EN AIRE CALIENTE 170° C 50 MIN | NYLON 6 PLUS BLANCO 945 CAL. 0.060" EN MAZO
SCHAEFER BRUSH MANUFACTURING, LLC | 50 | LB | 0.025" | NEGRO 921 | POLIPROPILENO | RMM335 | EN MAZO | SIL. AMERICANO 50% | F | PMM 8149 | 22.03.2016 00:00:00 | RIZADO | - | - | RIZ. 5.5 O AMP. 0.040" ENG. "A60" | POLIPROPILENO RIZADO NEGRO 921 CAL. 0.025" EN MAZO
SCHAEFER BRUSH MANUFACTURING, LLC | 50 | LB | 0.045" | NEGRO 921 | POLIPROPILENO | RMM338 | EN MAZO | SIL. AMERICANO 50% | F | PMM 8149 | 22.03.2016 00:00:00 | RIZADO | - | - | RIZ 4-O AMP. 0.065" ENG. "A46", CON TINA DE DOBLE VIAJE | POLIPROPILENO RIZADO NEGRO 921 CAL. 0.045" EN MAZO
ORAL-B LABORATORIES | 340 | KG | 0.007" | VERDE 854 | NYLON 6.12 | .60880072 | 36 MM | SIL. AMERICANO 25ML | T | PMM 8150 | 01.03.2016 00:00:00 | - | - | - | TOLERANCIA CALIBRE PROMEDIO: +/- 0.00021 PULG. CALIBRACION EN MICROMETRO / FORRO SOLO CON FUNDA | NYLON 6.12 VERDE 854 CAL. 0.007" CORTE: 36 MM
ORAL-B LABORATORIES | 170 | KG | 0.008" | VERDE 854 | NYLON 6.12 | .60880073 | 36 MM | SIL. AMERICANO 25ML | T | PMM 8150 | 01.03.2016 00:00:00 | - | - | - | TOLERANCIA CALIBRE PROMEDIO: +/- 0.00024 PULG CALIBRACION EN MICROMETRO / FORRO SOLO CON FUNDA | NYLON 6.12 VERDE 854 CAL. 0.008" CORTE: 36 MM
ORAL-B LABORATORIES | 85 | KG | 0.008" | AZUL INDICATOR | NYLON 6.12 | .60880497 | 1 1/8" | SIL. AMERICANO 25ML | T | PMM 8150 | 01.03.2016 00:00:00 | - | - | - | TOLERANCIA CALIBRE PROMEDIO: +/- 0.00024 PULG CALIBRACION EN MICROMETRO CTES DE 50 HILOS FORRO SOLO FUNDA | NYLON 6.12 AZUL INDICATOR CAL. 0.008" CORTE: 1 1/8"
ORAL-B LABORATORIES | 170 | KG | 0.008" | AZUL INDICATOR | NYLON 6.12 | .60880498 | 1 1/4" | SIL. AMERICANO 25ML | T | PMM 8150 | 01.03.2016 00:00:00 | - | - | - | TOLERANCIA CALIBRE PROMEDIO: +/- 0.00024 PULG CALIBRACION EN MICROMETRO CTES DE 50 HILOS /FORRO SOLO FUNDA | NYLON 6.12 AZUL INDICATOR CAL. 0.008" CORTE: 1 1/4"
ORAL-B LABORATORIES | 85 | KG | 0.006" | AZUL INDICATOR | NYLON 6.12 | .60880501 | 1 7/64" | SIL. AMERICANO 20ML | T | PMM 8150 | 01.03.2016 00:00:00 | - | - | 35gr AZUL2 3lts ACIDO REC 6/1 | TOLERANCIA CALIBRE PROMEDIO: +/- 0.00018 PULG. CALIBRACION EN MICROMETRO CTES DE 50 HILOS /FORRO SOLO FUNDA | NYLON 6.12 AZUL INDICATOR CAL. 0.006" CORTE: 1 7/64"
ORAL-B LABORATORIES | 85 | KG | 0.0065" | AZUL 349 | NYLON 6.12 | .92059997 | 32 MM | SIL. AME. 20 ML | F | PMM 8151 | 01.03.2016 00:00:00 | - | - | - | TOLERANCIA CALIBRE PROMEDIO: +/- 0.00020 PULG, TOL. CAL. IND. +/- 0.0006", DIAMETRO DE MAZO 50 +/- 2 MM (2") FORRO SOLO FUNDA P.E. 7.5 A 7.8 CM, EN CAJAS DE 10 LBS. VEL. 150-690-590 | NYLON 6.12 AZUL 349 CAL. 0.0065" CORTE: 32 MM
ORAL-B LABORATORIES | 170 | KG | 0.008" | AZUL 367 | NYLON 6.12 | .97400713 | 34 MM | 0 | 0 | PMM 8151 | 01.03.2016 00:00:00 | - | - | - | - | NYLON 6.12 AZUL 367 CAL. 0.008" CORTE: 34 MM
ORAL-B LABORATORIES | 85 | KG | 0.007" | AZUL 838 | NYLON 6.12 | .97400727 | 32 MM | 0 | 0 | PMM 8151 | 01.03.2016 00:00:00 | - | - | - | - | NYLON 6.12 AZUL 838 CAL. 0.007" CORTE: 32 MM
ORAL-B LABORATORIES | 85 | KG | 0.007" | AZUL 839 | NYLON 6.12 | .97400729 | 32 MM | 0 | 0 | PMM 8151 | 01.03.2016 00:00:00 | - | - | - | - | NYLON 6.12 AZUL 839 CAL. 0.007" CORTE: 32 MM
ORAL-B LABORATORIES | 170 | KG | 0.0062 | AZUL 399 | NYLON 6.12 | .99396504 | 34 MM | SIL. AMERICANO 20ML | F | PMM 8151 | 01.03.2016 00:00:00 | - | - | - | TOLERANCIA CALIBRE PROMEDIO: +/- 0.00018 PULG., FORRO SOLO FUNDA 7.6 A 7.8 CM, DIAM MAZO 50+/-2MM, EN CAJAS DE 10 LBS | NYLON 6.12 AZUL 399 CAL. 0.006" CORTE: 34 MM
ORAL-B LABORATORIES | 280 | KG | 0.007" | INDICATOR | NYLON 6.12 | .96630844 | 10.5 FT | SIL. AME. 20MLX19LTA | T | PMM 8152 | 01.03.2016 00:00:00 | - | - | - | CTS 65 HILOS PARA TEÑIR EMB. ITAL. DIAMETRO MAZO 31 +/- 0.5 MM GROSOR SELLADO 1.10+/- 0.5 MM LONGITUD 3048 +/-152 MM FUNDA 71 MM SIN FRANJA DADO 130 B FAB. CHORIZOS DE 7 VUELTAS CON 7 CTS TEMP. PEINADO Y LUB. STD ARMAR A DIAMETRO 31MM ANTES HORNEAR | NYLON 6.12 INDICATOR CAL. 0.007" CORTE: 10.5 FT
ORAL-B LABORATORIES | 340 | KG | 0.006" | NATURAL | POLIESTER SATINTONE | .96630845 | 10.5 FT | 0 | F | PMM 8152 | 01.03.2016 00:00:00 | - | CAOLIN | - | 200 G MB CAOLIN EN 800 G DE PBT DIAMETRO MAZO: 31 +/- 0.5 MM FUNDA 71 MM FRANJA ROJA GROSOR SELLADO 1.10+/- 0.5 MM LONGITUD: 3048 +/-152 MM DADO 250 B FAB C/ CHORIZOS DE 15 VUELTAS C/U TEMP. PEINADO Y LUB STD ARMAR A DIAMETRO 31MM ANTES HORNEAR | POLIESTER SATINTONE NATURAL CAL. 0.006" CORTE: 10.5 FT
ORAL-B LABORATORIES | 225 | KG | 0.006" | AZUL 324 | POLIESTER SATINTONE | .96630846 | 10.5 FT | SIL. AME 650MLX19LTA | F | PMM 8152 | 01.03.2016 00:00:00 | - | CAOLIN | - | 200 G MB CAOLIN EN 800 G DE PBT DIAMETRO MAZO: 31 +/- 0.5 MM FUNDA 71 MM FRANJA ROJA GROSOR SELLADO 1.10+/- 0.5 MM LONGITUD: 3048 +/-152 MM DADO 250 B FAB C/ CHORIZOS DE 15 VUELTAS C/U TEMP. PEINADO Y LUB STD ARMAR A DIAMETRO 31MM ANTES HORNEAR | POLIESTER SATINTONE AZUL 324 CAL. 0.006" CORTE: 10.5 FT
ORAL-B LABORATORIES | 340 | KG | 0.006" | AZUL 32 | POLIESTER | .96747988 | 10.5 FT. | SIL. AMERICANO 650ML | F | PMM 8152 | 01.03.2016 00:00:00 | - | - | - | PBT CAOLIN CHORIZOS DADO 250 BARRENOS 4 CHORIZOS DELGADOS 15 VUELTAS C/U VEL. 160-800-690 MAZO DE CHORIZOS C/EXT. P/ENCOGER, AUTOCLAVE 135°C X10MIN CAL. NOMINAL EN LINEA 0.0058" ARMAR A DIAMETRO 31 MM ANTES DE HORNEAR 80% PBT+20% MB CAOLIN | POLIESTER SATINTONE AZUL 323 CAL. 0.006" CORTE: 10.5 FT.
ORAL-B LABORATORIES | 340 | KG | 0.007" | AZUL 589 | POLIESTER | .96747989 | 10.5 FT. | SIL. AMERICANO 650ML | F | PMM 8152 | 01.03.2016 00:00:00 | - | - | - | PBT CAOLIN CHORIZOS DADO 130 BARRENOS 4 CHORIZOS DELGADOS 21 VUELTAS C/U VEL. 160-800-690 MAZO DE CHORIZOS C/EXT. P/ENCOGER, AUTOCLAVE 135°C X10MIN CAL. NOMINAL EN LINEA 0.0068" ARMAR A DIAMETRO 31 MM ANTES DE HORNEAR 80% PBT+20% MB CAOLIN,SOLO BASF | POLIESTER SATINTONE AZUL 589 CAL. 0.007" CORTE: 10.5 FT.
ORAL-B LABORATORIES | 115 | KG | 0.006" | AMARILLO 325 | POLIESTER | .96747999 | 10.5 FT | SIL. AMERICANO 650ML | F | PMM 8152 | 01.03.2016 00:00:00 | - | AB | - | AB, PBT CAOLIN CHORIZOS DADO DE 250 B, P/ 1KG UTILIZAR 80% DE PBT 12.5% MB CAOLIN 7.5% MB AB 7000, 4 CH DE 15 VUELTAS VEL 160-800-690 MAZO CHORIZOS C/EXT. P/ENC. AUTOCLAVE 135°C X10 MIN CAL. NOM. LINEA 0.0058" DIAMETRO 31MM ANTES HORNEAR SOLO BASF | POLIESTER SATINTONE "AB" AMARILLO 325 CAL. 0.006" CORTE: 10.5 FT
ORAL-B LABORATORIES | 340 | KG | 0.006" | VERDE 734 | POLIESTER | .96748002 | 10.5 FT | SIL. AMERICANO 650ML | F | PMM 8153 | 01.03.2016 00:00:00 | - | - | - | PBT CAOLIN CHORIZOS DADO 250 BARRENOS 4 CHORIZOS DELGADOS 15 VUELTAS C/U VEL. 160-800-690 MAZO DE CHORIZOS C/EXT. P/ENCOGER, AUTOCLAVE 135°C X10MIN CAL. NOMINAL EN LINEA 0.0058" ARMAR A DIAMETRO 31 MM ANTES DE HORNEAR 80% PBT+20% MB CAOLIN | POLIESTER SATINTONE VERDE 734 CAL. 0.006" CORTE: 10.5 FT
ORAL-B LABORATORIES | 225 | KG | 0.006" | NATURAL 396 | POLIESTER | .96748005 | 10.5 FT. | SIL. AMERICANO 170ML | F | PMM 8153 | 01.03.2016 00:00:00 | - | - | - | PBT CHORIZOS DADO 250 BARRENOS FABRICAR 4 CHORIZOS DELGADOS 15 VUELTAS C/U VEL160-800-690 MAZO DE CHORIZOS C/ EXTENSION P/ ENCOGER AUTOCLAVE 135°C X 10 MIN CAL. NOMINAL EN LINEA 0.0058" ARMAR A DIAMETRO DE 31 MM ANTES DE HORNEAR, SOLO RESINA BASF | POLIESTER NATURAL 396 CAL. 0.006" CORTE: 10.5 FT.
ORAL-B LABORATORIES | 75 | KG | 0.007" | NATURAL 396 | POLIESTER | .96748006 | 10.5 FT. | SIL. AMERICANO 170ML | F | PMM 8153 | 01.03.2016 00:00:00 | - | - | - | PBT CHORIZOS DADO130 BARRENOS 4 CHORIZOS DELGADOS 21 VUELTAS C/U VEL160-800-690 MAZO DE CHORIZOS C/ EXTENSION P/ ENCOGER AUTOCLAVE 135°C X 10 MIN CAL. NOMINAL EN LINEA 0.0068" ARMAR A DIAMETRO DE 31 MM ANTES DE HORNEAR, FABRICAR SOLO CON RESINA BASF | POLIESTER NATURAL 396 CAL. 0.007" CORTE: 10.5 FT.
ORAL-B LABORATORIES | 93 | KG | 0.007" | NATURAL 396 | NYLON 6.12 | .97031697 | 10.5 FT | 0 | 0 | PMM 8153 | 01.03.2016 00:00:00 | - | - | - | - | NYLON 6.12 NATURAL 396 CAL. 0.007" CORTE: 10.5 FT
ORAL-B LABORATORIES | 115 | KG | 0.006" | AZUL 545 | POLIESTER SATINTON | .97121039 | 10.5 FT | 0 | 0 | PMM 8153 | 01.03.2016 00:00:00 | - | - | - | - | POLIESTER SATINTONE AZUL 545 CAL. 0.006" CORTE: 10.5 FT
ORAL-B LABORATORIES | 115 | KG | 0.007" | AZUL 545 | POLIESTER SATINTONE | .97121041 | 10.5 FT | 0 | 0 | PMM 8153 | 01.03.2016 00:00:00 | - | - | - | - | POLIESTER SATINTONE AZUL 545 CAL. 0.007" CORTE: 10.5 FT
ORAL-B LABORATORIES | 115 | KG | 0.006" | LILA 546 | POLIESTER SATINTONE | .97121042 | 10.5 FT | 0 | 0 | PMM 8153 | 01.03.2016 00:00:00 | - | - | - | - | POLIESTER SATINTONE LILA 546 CAL. 0.006" CORTE: 10.5 FT
RUSI COSMETIC GmbH & CO. KG | 150 | KG | 0.004" | NEGRO 925 | NYLON 6.12 | NY135 | CARRETE 199 HILOS | SILICON 365 50MLXLTA | F | PMM 8154 | 18.03.2016 00:00:00 | - | - | - | CTES DE 200 HILOS, EMB. ITALIANA No.4, TENSION 3.9, BALANCIN 10 RANURADO Y POLEA DE ENTRADA RANURADA, REPARTIDOR 9.5, 10 MECHONES, PLANCHADOR 10 MM, LUBRICADO EN LINEA 18 RPM, TIEMPO DE EMB. 50 MIN. APX. CARRETE NEGRO H&K | NYLON 6.12 NEGRO 925 CAL. 0.004" EN CARRETE DE 199 HILOS
RUSI COSMETIC GmbH & CO. KG | 150 | KG | 0.005" | NEGRO 925 | NYLON 6.12 | NY163 | CARRETE 100 HILOS | SILICON 365 125MLXLT | F | PMM 8155 | 18.03.2016 00:00:00 | HUECO | - | - | HUECO, EMBOBINADORAS ITALIANAS, CON PLANCHADOR DE 8 MM, TENSION 0.2, BALANCIN 10, REPARTIDOR 8, CTES NEGROS, LUBRICACION EN LINEA 18 RPM TIEMPO DE EMBOBINADO ____ APX | NYLON 6.12 HUECO NEGRO 925 CAL. 0.005" EN CARRETE DE 100 HILOS
BAUTISTA MENDOZA EMILIANO | 50 | KG | 0 | 0 | 0 | N0554001 | 0 | 0 | 0 | PMM 8157 | 17.03.2016 00:00:00 | #N/A | #N/A | #N/A | #N/A | POLIETILENO EN CRUZ AZUL 971 CAL.0.040" EN MAZO 1.10 M

## Hoja1
Nombre del Cliente | Cantidad_Kg | Unidad_Original | Calibre | Color | Material | Resina | Clave | Corte | Lubricante | Orientación | No pedido | Fecha Entrega | ESP_SAE | Rizado | Perfil | Aditivos | Tipo de Mazo | Bastón_Espejo_Tina | Herramental | Fabricar | Temple | Horno | Teñido | Enfundado | Esp_Carretes
Oral-B Laboratories | 340 |  | 0.178 mm (0.007 pulg) | Verde 854 | Nylon 6.12 | Cambia con temperaturas de extrusión y templado. En extrusión: Con temperaturas bajas se hace un tono claro o amarillento. Con temperaturas altas se hace un tono fuerte o azulado. En templado: Se hace un tono más amarillento., | .60880072 | 36 mm | Silicón americano 25 ml por 19 lts de agua, | T | PMM 8150 | 2016-03-01 | TOLERANCIA CALIBRE PROMEDIO: +/- 0.00021 PULG. CALIBRACION EN MICROMETRO / FORRO SOLO CON FUNDA |  |  |  |  | Bastón 3 mm - 5 mm, Espejo 50 cm, | Dado de 130 ó 177 barrenos, 25 mallas de 100 mesh, | Inspección en proceso de calibre: Medir con micrómetro. Calibrar en mm con nominal de 0.175 mm Inspección final de calibre: Medir con láser. Calibrar en mm con nominal de 0.178 mm (0.007 pulg), | Vapor, mínimo 90°C / 120 min +/- 10 min, |  |  | Forrar sólo con funda de polietileno de 7.5 a 7.8 cm.,
Oral-B Laboratories | 170 |  | 0.203 mm (0.008 pulg) | Verde 854 | Nylon 6.12 | Cambia con temperaturas de extrusión y templado. En extrusión: Con temperaturas bajas se hace un tono claro o amarillento. Con temperaturas altas se hace un tono fuerte o azulado. En templado: Se hace un tono más amarillento., | .60880073 | 36 mm | Silicón americano 25 ml por 19 lts de agua, | T | PMM 8150 | 2016-03-01 | TOLERANCIA CALIBRE PROMEDIO: +/- 0.00024 PULG CALIBRACION EN MICROMETRO / FORRO SOLO CON FUNDA |  |  |  |  | Bastón 3 mm - 5 mm, Espejo 50 cm, | Dado de 130 ó 177 barrenos, 25 mallas de 100 mesh, | Inspección en proceso de calibre: Medir con micrómetro. Calibrar en mm con nominal de 0.200 mm Inspección final de calibre: Medir con láser. Calibrar en mm con nominal de 0.203 mm (0.008 pulg), | Vapor, mínimo 90°C / 120 min +/- 10 min, |  |  | Forrar sólo con funda de polietileno de 7.5 a 7.8 cm.,
Oral-B Laboratories | 85 |  | 0.203 mm (0.008 pulg) | Azul Indicator | Nylon 6.12 | Fabricar con resinas DuPont (Zytel FG 158), | .60880497 | 1 1/8 pulg | Silicón americano 18 ml por 19 lts de agua, DESPUÉS DEL TEMPLADO Y PEINADO (ANTES DE LUBRICAR), DEJAR SECAR EL MATERIAL MÍNIMO 12 HORAS. YA SECO, LUBRICAR. Cada mazo se sumergirá dentro de la solución de lubricante durante 3 min. Después peinar el materi | T | PMM 8150 | 2016-03-01 | TOLERANCIA CALIBRE PROMEDIO: +/- 0.00024 PULG CALIBRACION EN MICROMETRO CTES DE 50 HILOS FORRO SOLO FUNDA |  |  |  |  | Bastón 3 mm - 5 mm, Espejo 50 cm, | Dado de 130 ó 177 barrenos, 25 mallas de 100 mesh, | Inspección en proceso de calibre: Medir con micrómetro. Calibrar en mm con nominal de 0.200 mm Inspección final de calibre: Medir con láser. Calibrar en mm con nominal de 0.203 mm (0.008 pulg) Embobinar en carretes de 65 hilos (dado de 130 barrenos) ó 59 |  |  | Teñir en línea con velocidades para trenes 1, 2 y 3: 260 rpm. Carretes para teñir: 6 carretes de 65 hilos ó 7 carretes de 59 hilos. Utilizar fórmula de teñido de acuerdo a la AV. 149. Embobinado en mazo normal (AL-60)., | Forrar sólo con funda de polietileno de 7.5 a 7.8 cm., | Usar embobinadoras nacionales como primera opción, embobinadoras italianas como segunda opción., 5.5, 10. Polea de entrada en H, polea de salida en V., 1 hr, 4, Crellin Natural,
Oral-B Laboratories | 170 |  | 0.203 mm (0.008 pulg) | Azul Indicator | Nylon 6.12 | Fabricar con resinas DuPont (Zytel FG 158), | .60880498 | 1 1/4 pulg | Silicón americano 18 ml por 19 lts de agua, DESPUÉS DEL TEMPLADO Y PEINADO (ANTES DE LUBRICAR), DEJAR SECAR EL MATERIAL MÍNIMO 12 HORAS. YA SECO, LUBRICAR. Cada mazo se sumergirá dentro de la solución de lubricante durante 3 min. Después peinar el materi | T | PMM 8150 | 2016-03-01 | TOLERANCIA CALIBRE PROMEDIO: +/- 0.00024 PULG CALIBRACION EN MICROMETRO CTES DE 50 HILOS /FORRO SOLO FUNDA |  |  |  |  | Bastón 3 mm - 5 mm, Espejo 50 cm, | Dado de 130 ó 177 barrenos, 25 mallas de 100 mesh, | Inspección en proceso de calibre: Medir con micrómetro. Calibrar en mm con nominal de 0.200 mm Inspección final de calibre: Medir con láser. Calibrar en mm con nominal de 0.203 mm (0.008 pulg) Embobinar en carretes de 65 hilos (dado de 130 barrenos) ó 59 |  |  | Teñir en línea con velocidades para trenes 1, 2 y 3: 260 rpm. Carretes para teñir: 6 carretes de 65 hilos ó 7 carretes de 59 hilos. Utilizar fórmula de teñido de acuerdo a la AV. 149., | Forrar sólo con funda de polietileno de 7.5 a 7.8 cm., | Usar embobinadoras nacionales como primera opción, embobinadoras italianas como segunda opción., 5.5, 10. Polea de entrada en H, polea de salida en V., 1 hr, 4, Crellin Natural,
Oral-B Laboratories | 85 |  | 0.152 mm (0.006 pulg) | Azul Indicator | Nylon 6.12 | Fabricar con resinas DuPont (Zytel FG 158), | .60880501 | 1 7/64 pulg | Silicón americano 15 ml por 19 lts de agua, DESPUÉS DEL TEMPLADO Y PEINADO (ANTES DE LUBRICAR), DEJAR SECAR EL MATERIAL MÍNIMO 12 HORAS. YA SECO, LUBRICAR. Cada mazo se sumergirá dentro de la solución de lubricante durante 3 min. Después peinar el materi | T | PMM 8150 | 2016-03-01 | TOLERANCIA CALIBRE PROMEDIO: +/- 0.00018 PULG. CALIBRACION EN MICROMETRO CTES DE 50 HILOS /FORRO SOLO FUNDA |  |  |  |  | Bastón 3 mm - 5 mm, Espejo 50 cm, | Dado de 215 barrenos, 25 mallas de 100 mesh, | Inspección en proceso de calibre: Medir con micrómetro. Calibrar en mm con nominal de 0.149 mm Inspección final de calibre: Medir con láser. Calibrar en mm con nominal de 0.152 mm (0.006 pulg) Embobinar en carretes de 71 y 72 hilos para teñir. No desembob |  |  | Teñir en línea con velocidades para trenes 1, 2 y 3: 260 rpm. Utilizar fórmula de teñido de acuerdo a la AV. 149. Carretes para teñir: 9 carretes de 71 y 72 hilos., | Forrar sólo con funda de polietileno de 7.5 a 7.8 cm., | Embobinadoras italianas, 5.5, 10. Polea de entrada en H, polea de salida en V., 1 hr, 4, Crellin Natural,
Oral-B Laboratories | 85 |  | 0.165 mm (0.0065 pulg) | Azul 349 | Nylon 6.12 |  | .92059997 | 32 mm | Silicón americano 20 ml. por 19 lts. de agua, | (F) | PMM 8151 | 2016-03-01 | TOLERANCIA CALIBRE PROMEDIO: +/- 0.00020 PULG, TOL. CAL. IND. +/- 0.0006", DIAMETRO DE MAZO 50 +/- 2 MM (2") FORRO SOLO FUNDA P.E. 7.5 A 7.8 CM, EN CAJAS DE 10 LBS. VEL. 150-690-590 |  |  |  |  | Bastón 3 mm - 5 mm, Espejo 50 cm, | Dado de 130, 177 ó 215 barrenos, 25 mallas de 100 mesh, | Pasar los filamentos por todos los rodillos del 3er. tren Inspección en proceso de calibre: Medir con micrómetro. Calibrar en mm con nominal de 0.162 mm Inspección final de calibre: Medir con láser. Calibrar en mm con nominal de 0.165 mm (0.0065 pulg), | Vapor, mínimo 90°C / 120 min +/- 10 min, |  |  | Forrar sólo con funda de polietileno de 7.5 a 7.8 cm.,
Oral-B Laboratories | 170 |  | 0.203 mm (0.008 pulg) | Azul 367 | Nylon 6.12 |  | .97400713 | 34 mm | Silicón americano 28 ml por 19 lts de agua, | (F) | PMM 8151 | 2016-03-01 | - |  |  |  |  | Bastón 3 mm - 5 mm, Espejo 50 cm, | Dado de 177 barrenos, 25 mallas de 100 mesh, | Pasar los filamentos por todos los rodillos del 3er. tren. Medir calibre con equipo láser directo (sin ajuste)., | Vapor, 90°C / 2hrs, |  |  | Forrar sólo con funda de polietileno de 7.5 a 7.8 cm.,
Oral-B Laboratories | 85 |  | 0.178 mm (0.007 pulg) | Azul 838 | Nylon 6.12 |  | .97400727 | 32 mm | Silicón americano 27 ml por 19 lts de agua, | (F) | PMM 8151 | 2016-03-01 | - |  |  |  |  | Bastón 3 mm - 5 mm, Espejo 50 cm, | Dado de 177 barrenos, 25 mallas de 100 mesh, | Pasar los filamentos por todos los rodillos del 3er. tren. Medir calibre con equipo láser directo (sin ajuste)., | Vapor, 90°C / 2hrs, |  |  | Forrar sólo con funda de polietileno de 7.5 a 7.8 cm.,
Oral-B Laboratories | 85 |  | 0.178 mm (0.007 pulg) | Azul 839 | Nylon 6.12 |  | .97400729 | 32 mm | Silicón americano 27 ml por 19 lts de agua, | (F) | PMM 8151 | 2016-03-01 | - |  |  |  |  | Bastón 3 mm - 5 mm, Espejo 50 cm, | Dado de 130 barrenos, 25 mallas de 100 mesh, | Pasar los filamentos por todos los rodillos del 3er. tren. Medir calibre con equipo láser directo (sin ajuste)., | Vapor, 90°C / 2hrs, |  |  | Forrar sólo con funda de polietileno de 7.5 a 7.8 cm.,
Oral-B Laboratories | 170 |  | 0.152 mm (0.006 pulg) | Azul 399 | Nylon 6.12 |  | .99396504 | 34 mm | Silicón americano 20 ml. por 19 lts. de agua, | (F) | PMM 8151 | 2016-03-01 | TOLERANCIA CALIBRE PROMEDIO: +/- 0.00018 PULG., FORRO SOLO FUNDA 7.6 A 7.8 CM, DIAM MAZO 50+/-2MM, EN CAJAS DE 10 LBS |  |  |  |  | Bastón 3 mm - 5 mm, Espejo 50 cm, | Dado de 215 barrenos, 25 mallas de 100 mesh, | Pasar los filamentos por todos los rodillos del 3er. tren Inspección en proceso de calibre: Medir con micrómetro. Calibrar en mm con nominal de 0.149 mm Inspección final de calibre: Medir con láser. Calibrar en mm con nominal de 0.152 mm (0.006 pulg), | Vapor, mínimo 90°C / 120 min +/- 10 min, |  |  | Forrar sólo con funda de polietileno de 7.5 a 7.8 cm.,
Oral-B Laboratories | 280 |  | 0.1778 mm (0.007 pulg) | Azul Indicator | Nylon 6.12 | Fabricar sólo con resina de Dupont, | .96630844 | Chorizo | Silicón americano 20 ml. por 19 lts. de agua, Para la preparación del lubricante: utilizar 70% de agua destilada y 30% de agua filtrada. Peinar mazos delgados., | T | PMM 8152 | 2016-03-01 | CTS 65 HILOS PARA TEÑIR EMB. ITAL. DIAMETRO MAZO 31 +/- 0.5 MM GROSOR SELLADO 1.10+/- 0.5 MM LONGITUD 3048 +/-152 MM FUNDA 71 MM SIN FRANJA DADO 130 B FAB. CHORIZOS DE 7 VUELTAS CON 7 CTS TEMP. PEINADO Y LUB. STD ARMAR A DIAMETRO 31MM ANTES HORNEAR |  |  |  |  | Bastón 3 mm - 5 mm, Espejo 50 cm, | Dado de 177 ó 195 barrenos, 25 mallas de 100 mesh, | Embobinar en carretes de 59 hilos (dado de 177 barrenos) ó de 65 hilos (dado de 195 barrenos). Inspección en proceso de calibre: Medir con micrómetro. Calibrar con nominal de 0.1750 mm. (0.00689") Inspección final de calibre: Medir con láser. Calibrar con |  |  | Teñir en línea. Utilizar fórmula de teñido de acuerdo a la AV. 149 Fabricar 10 chorizos delgados de 6 vueltas con 7 carretes de 65 hilos, ó de 7 vueltas con 6 carretes de 65 hilos. O fabricar 12 chorizos delgados de 5 vueltas con 8 carretes de 59 hilos (d | Grosor del sellado: 1.10 +/- 0.5 mm Longitud del mazo: 3048 +/- 152 mm Ancho de la funda: 71 mm, sin franja. Calibre: 0.004", | Embobinadoras italianas, 5.5, 10. Polea de entrada en H, polea de salida en V., 51 min, 4, H&K Negro Alemán,
Oral-B Laboratories | 340 |  | 0.1524 mm (0.006 pulg) | Natural | PBT Satintone | Para preparar 1 kg de material, utilizar 800 g de Poliéster PBT y 200 g de Masterbatch con caolín PBT COMPR-20. Se puede utilizar resina Ultradur B4500 o Crastin., | .96630845 | Chorizo | Silicón americano 650 ml. por 19 lts. de agua, Peinar mazos delgados, | (F) | PMM 8152 | 2016-03-01 | 200 G MB CAOLIN EN 800 G DE PBT DIAMETRO MAZO: 31 +/- 0.5 MM FUNDA 71 MM FRANJA ROJA GROSOR SELLADO 1.10+/- 0.5 MM LONGITUD: 3048 +/-152 MM DADO 250 B FAB C/ CHORIZOS DE 15 VUELTAS C/U TEMP. PEINADO Y LUB STD ARMAR A DIAMETRO 31MM ANTES HORNEAR |  |  |  | Mazo de chorizos, Con extensión para encoger, | Espejo mínimo 50 cm, | Dado de 250 ó 300 barrenos, 10 mallas de 100 mesh, | Pasar los filamentos por todos los rodillos del 3er. tren. Para dado de 250 barrenos: Fabricar 6 chorizos delgados, 15 vueltas cada uno. Peinar saliendo de la tina de enfriamiento en 26 mechones de 5 hilos y 20 mechones de 6 hilos. Para dado de 300 barren | Autoclave, 135°C / 10 min +/- 0 min, |  |  | Grosor del sellado: 1.10 +/- 0.5 mm Longitud del mazo: 3048 +/- 152 mm Ancho de la funda: 71 mm, con franja roja. Calibre: 0.004",
Oral-B Laboratories | 225 |  | 0.1524 mm (0.006 pulg) | Azul 324 | PBT Satintone | Para preparar 1 kg de material, utilizar 800 g de Poliéster PBT y 200 g de Masterbatch con caolín PBT COMPR-20. Se puede utilizar resina Ultradur B4500 o Crastin. Utilizar bolsas nuevas para cada pesada. , Manejar pesadas en botes de plástico. El color su | .96630846 | Chorizo | Silicón americano 650 ml. por 19 lts. de agua, Peinar mazos delgados, | (F) | PMM 8152 | 2016-03-01 | 200 G MB CAOLIN EN 800 G DE PBT DIAMETRO MAZO: 31 +/- 0.5 MM FUNDA 71 MM FRANJA ROJA GROSOR SELLADO 1.10+/- 0.5 MM LONGITUD: 3048 +/-152 MM DADO 250 B FAB C/ CHORIZOS DE 15 VUELTAS C/U TEMP. PEINADO Y LUB STD ARMAR A DIAMETRO 31MM ANTES HORNEAR |  |  |  | Mazo de chorizos, Con extensión para encoger, | Bastón 1 cm, Espejo mínimo 50 cm, | Dado de 250 ó 300 barrenos, 10 mallas de 100 mesh, | Pasar los filamentos por todos los rodillos del 3er. tren. Orientar en vapor. Enumerar todos los mazos. Para dado de 250 barrenos: Fabricar 6 chorizos delgados, 15 vueltas cada uno. Peinar saliendo de la tina de enfriamiento en 26 mechones de 5 hilos y 2 | Autoclave, 135°C / 10 min +/- 0 min, |  |  | Grosor del sellado: 1.10 +/- 0.5 mm Longitud del mazo: 3048 +/- 152 mm Ancho de la funda: 71 mm, con franja roja. Calibre: 0.004",
Oral-B Laboratories | 340 |  | 0.1524 mm (0.006 pulg) | Azul 323 | PBT Satintone | Para preparar 1 kg de material, utilizar 800 g de Poliéster PBT y 200 g de Masterbatch con caolín PBT COMPR-20. Se puede utilizar resina Ultradur B4500 o Crastin., | .96747988 | Chorizo | Silicón americano 650 ml. por 19 lts. de agua, Peinar mazos delgados, | (F) | PMM 8152 | 2016-03-01 | PBT CAOLIN CHORIZOS DADO 250 BARRENOS 4 CHORIZOS DELGADOS 15 VUELTAS C/U VEL. 160-800-690 MAZO DE CHORIZOS C/EXT. P/ENCOGER, AUTOCLAVE 135°C X10MIN CAL. NOMINAL EN LINEA 0.0058" ARMAR A DIAMETRO 31 MM ANTES DE HORNEAR 80% PBT+20% MB CAOLIN |  |  |  | Mazo de chorizos, Con extensión para encoger, | Espejo mínimo 50 cm, | Dado de 250 ó 300 barrenos, 10 mallas de 100 mesh, | Pasar los filamentos por todos los rodillos del 3er. tren. Para dado de 250 barrenos: Fabricar 6 chorizos delgados, 15 vueltas cada uno. Peinar saliendo de la tina de enfriamiento en 26 mechones de 5 hilos y 20 mechones de 6 hilos. Para dado de 300 barren | Autoclave, 135°C / 10 min +/- 0 min, |  |  | Grosor del sellado: 1.10 +/- 0.5 mm Longitud del mazo: 3048 +/- 152 mm Ancho de la funda: 71 mm, con franja roja. Calibre: 0.004",
Oral-B Laboratories | 340 |  | 0.1778 mm (0.007 pulg) | Azul 589 | PBT Satintone | Para preparar 1 kg de material, utilizar 800 g de Poliéster PBT y 200 g de Masterbatch con caolín PBT COMPR-20. Utilizar únicamente resina Ultradur B4500., Cambia con templado. El tono se hace más fuerte con el temple., | .96747989 | Chorizo | Silicón americano 650 ml. por 19 lts. de agua, Peinar mazos delgados, | (F) | PMM 8152 | 2016-03-01 | PBT CAOLIN CHORIZOS DADO 130 BARRENOS 4 CHORIZOS DELGADOS 21 VUELTAS C/U VEL. 160-800-690 MAZO DE CHORIZOS C/EXT. P/ENCOGER, AUTOCLAVE 135°C X10MIN CAL. NOMINAL EN LINEA 0.0068" ARMAR A DIAMETRO 31 MM ANTES DE HORNEAR 80% PBT+20% MB CAOLIN,SOLO BASF |  |  |  | Mazo de chorizos, Con extensión para encoger, | Espejo mínimo 50 cm, | Dado de 250 barrenos, 10 mallas de 100 mesh, | Pasar los filamentos por todos los rodillos del 3er. tren. Fabricar 6 chorizos delgados de 10 vueltas cada uno. Peinar saliendo de la tina de enfriamiento en 26 mechones de 5 hilos y 20 mechones de 6 hilos. Inspección en proceso de calibre: Calibrar con n | Autoclave, 135°C / 10 min +/- 0 min, |  |  | Grosor del sellado: 1.10 +/- 0.5 mm Longitud del mazo: 3048 +/- 152 mm Ancho de la funda: 71 mm, sin franja. Calibre: 0.004",
Oral-B Laboratories | 115 |  | 0.1524 mm (0.006 pulg) | Amarillo 325 | PBT Satintone AB | Poliéster PBT y Caolín. Utilizar únicamente resina Ultradur B4500., Para preparar 1 kg de material, utilizar 800 g de Poliéster PBT, 75 g de Masterbatch Antimicrobial B-7000 PBT "ARX V 13/282 AM-PBT" y 125 g Masterbatch con caolín PBT COMPR-20., | .96747999 | Chorizo | Silicón americano 650 ml. por 19 lts. de agua, Peinar mazos delgados, | (F) | PMM 8152 | 2016-03-01 | AB, PBT CAOLIN CHORIZOS DADO DE 250 B, P/ 1KG UTILIZAR 80% DE PBT 12.5% MB CAOLIN 7.5% MB AB 7000, 4 CH DE 15 VUELTAS VEL 160-800-690 MAZO CHORIZOS C/EXT. P/ENC. AUTOCLAVE 135°C X10 MIN CAL. NOM. LINEA 0.0058" DIAMETRO 31MM ANTES HORNEAR SOLO BASF |  |  | Para preparar 1 kg de material, utilizar 800 g de Poliéster PBT, 75 g de Masterbatch Antimicrobial B-7000 PBT "ARX V 13/282 AM-PBT" y 125 g Masterbatch con caolín PBT COMPR-20., | Mazo de chorizos, Con extensión para encoger, | Espejo mínimo 50 cm, | Dado de 250 ó 300 barrenos, 10 mallas de 100 mesh, | Pasar los filamentos por todos los rodillos del 3er. tren. Para dado de 250 barrenos: Fabricar 6 chorizos delgados, 15 vueltas cada uno. Peinar saliendo de la tina de enfriamiento en 26 mechones de 5 hilos y 20 mechones de 6 hilos. Para dado de 300 barren | Autoclave, 135°C / 10 min +/- 0 min, |  |  | Grosor del sellado: 1.10 +/- 0.5 mm Longitud del mazo: 3048 +/- 152 mm Ancho de la funda: 71 mm, con franja roja. Calibre: 0.004",
Oral-B Laboratories | 340 |  | 0.1524 mm (0.006 pulg) | Verde 734 | PBT Satintone | Para preparar 1 kg de material, utilizar 800 g de Poliéster PBT y 200 g de Masterbatch con caolín PBT COMPR-20. Se puede utilizar resina Ultradur B4500 o Crastin., | .96748002 | Chorizo | Silicón americano 650 ml. por 19 lts. de agua, Peinar mazos delgados, | (F) | PMM 8153 | 2016-03-01 | PBT CAOLIN CHORIZOS DADO 250 BARRENOS 4 CHORIZOS DELGADOS 15 VUELTAS C/U VEL. 160-800-690 MAZO DE CHORIZOS C/EXT. P/ENCOGER, AUTOCLAVE 135°C X10MIN CAL. NOMINAL EN LINEA 0.0058" ARMAR A DIAMETRO 31 MM ANTES DE HORNEAR 80% PBT+20% MB CAOLIN |  |  |  | Mazo de chorizos, Con extensión para encoger, | Espejo mínimo 50 cm, | Dado de 250 ó 300 barrenos, 10 mallas de 100 mesh, | Pasar los filamentos por todos los rodillos del 3er. tren. Para dado de 250 barrenos: Fabricar 6 chorizos delgados, 15 vueltas cada uno. Peinar saliendo de la tina de enfriamiento en 26 mechones de 5 hilos y 20 mechones de 6 hilos. Para dado de 300 barren | Autoclave, 135°C / 10 min +/- 0 min, |  |  | Grosor del sellado: 1.10 +/- 0.5 mm Longitud del mazo: 3048 +/- 152 mm Ancho de la funda: 71 mm, con franja roja. Calibre: 0.004",
Oral-B Laboratories | 225 |  | 0.1524 mm (0.006 pulg) | Natural 396 | Polyester PBT | Utilizar únicamente resina Ultradur B4500., Sin Caolin, | .96748005 | Chorizo | Silicón americano 170 ml por 19 lts de agua, Para la preparación del lubricante: utilizar 70% de agua destilada y 30% de agua filtrada. Peinar mazos delgados., | (F) | PMM 8153 | 2016-03-01 | PBT CHORIZOS DADO 250 BARRENOS FABRICAR 4 CHORIZOS DELGADOS 15 VUELTAS C/U VEL160-800-690 MAZO DE CHORIZOS C/ EXTENSION P/ ENCOGER AUTOCLAVE 135°C X 10 MIN CAL. NOMINAL EN LINEA 0.0058" ARMAR A DIAMETRO DE 31 MM ANTES DE HORNEAR, SOLO RESINA BASF |  |  | Sin Caolin, | Mazo de chorizos, Con extensión para encoger, | Espejo mínimo 50 cm, | Dado de 250 ó 300 barrenos, 10 mallas de 100 mesh, | Pasar los filamentos por todos los rodillos del 3er. tren. Para dado de 250 barrenos: Fabricar 6 chorizos delgados, 15 vueltas cada uno. Peinar saliendo de la tina de enfriamiento en 26 mechones de 5 hilos y 20 mechones de 6 hilos. Para dado de 300 barren | Autoclave, 135°C / 10 min +/- 0 min, |  |  | Grosor del sellado: 1.10 +/- 0.5 mm Longitud del mazo: 3048 +/- 152 mm Ancho de la funda: 71 mm, con franja roja. Calibre: 0.004",
Oral-B Laboratories | 75 |  | 0.1778 mm (0.007 pulg) | Natural 396 | Polyester PBT | Utilizar únicamente resina Ultradur B4500., Sin Caolin, | .96748006 | Chorizo | Silicón americano 170 ml por 19 lts de agua, Para la preparación del lubricante: utilizar 70% de agua destilada y 30% de agua filtrada. Peinar mazos delgados., | (F) | PMM 8153 | 2016-03-01 | PBT CHORIZOS DADO130 BARRENOS 4 CHORIZOS DELGADOS 21 VUELTAS C/U VEL160-800-690 MAZO DE CHORIZOS C/ EXTENSION P/ ENCOGER AUTOCLAVE 135°C X 10 MIN CAL. NOMINAL EN LINEA 0.0068" ARMAR A DIAMETRO DE 31 MM ANTES DE HORNEAR, FABRICAR SOLO CON RESINA BASF |  |  | Sin Caolin, | Mazo de chorizos, Con extensión para encoger, | Espejo mínimo 50 cm, | Dado de 250 barrenos, 10 mallas de 100 mesh, | Pasar los filamentos por todos los rodillos del 3er. tren. Fabricar 6 chorizos delgados de 10 vueltas cada uno. Peinar saliendo de la tina de enfriamiento en 26 mechones de 5 hilos y 20 mechones de 6 hilos. Inspección en proceso de calibre: Calibrar con n | Autoclave, 135°C / 10 min +/- 0 min, |  |  | Grosor del sellado: 1.10 +/- 0.5 mm Longitud del mazo: 3048 +/- 152 mm Ancho de la funda: 71 mm, sin franja. Calibre: 0.004",
Oral-B Laboratories | 93 |  | 0.1778 mm (0.007 pulg) | Natural 396 | Nylon 6.12 | Fabricar sólo con resina de Dupont, | .97031697 | Chorizo | Silicón americano 20 ml. por 19 lts. de agua, Para la preparación del lubricante: utilizar 70% de agua destilada y 30% de agua filtrada. Peinar mazos delgados., | (F) | PMM 8153 | 2016-03-01 | - |  |  |  | Mazo de chorizos, Con extensión hasta abajo, | Bastón 3 mm - 5 mm, Espejo 50 cm, | Dado 177 barrenos, 25 mallas de 100 mesh, | Pasar los filamentos por todos los rodillos del 3er. tren. Dado de 177 barrenos: Peinar saliendo de la tina de enfriamiento en 43 mechones de 4 hilos y 1 mechón de 5 hilos. Fabricar 6 chorizos delgados de 15 vueltas cada uno. Inspección en proceso de cali | Autoclave, 125°C / 10 min +/- 0 min, |  |  | Grosor del sellado: 1.10 +/- 0.5 mm Longitud del mazo: 3048 +/- 152 mm Ancho de la funda: 71 mm, con franja negra. Calibre: 0.004",
Oral-B Laboratories | 115 |  | 0.1524 mm (0.006 pulg) | Azul 545 | PBT Satintone | Para preparar 1 kg de material, utilizar 800 g de Poliéster PBT y 200 g de Masterbatch con caolín PBT COMPR-20. Se puede utilizar resina Ultradur B4500 o Crastin., | .97121039 | Chorizo | Silicón americano 650 ml. por 19 lts. de agua, Peinar mazos delgados, | (F) | PMM 8153 | 2016-03-01 | - |  |  |  | Mazo de chorizos, Con extensión para encoger, | Bastón 1 cm, Espejo 50 cm, | Dado de 300 barrenos, 10 mallas de 100 mesh, | Pasar los filamentos por todos los rodillos del 3er. tren. Para dado de 300 barrenos: Fabricar 6 chorizos delgados, 13 vueltas cada uno. Peinar saliendo de la tina de enfriamiento en 24 mechones de 7 hilos y 22 mechones de 6 hilos. Inspección en proceso d | Autoclave, 135°C / 10 min +/- 0 min, |  |  | Grosor del sellado: 1.10 +/- 0.5 mm Longitud del mazo: 3048 +/- 152 mm Ancho de la funda: 71 mm, con franja roja. Calibre: 0.004",
Oral-B Laboratories | 115 |  | 0.1778 mm (0.007 pulg) | Azul 545 | PBT Satintone | Para preparar 1 kg de material, utilizar 800 g de Poliéster PBT y 200 g de Masterbatch con caolín PBT COMPR-20. Se puede utilizar resina Ultradur B4500 o Crastin., | .97121041 | Chorizo | Silicón americano 650 ml. por 19 lts. de agua, Peinar mazos delgados, | T | PMM 8153 | 2016-03-01 | - |  |  |  | Mazo de chorizos, Con extensión para encoger, | Bastón 1 cm, Espejo 50 cm, | Dado de 250 barrenos, 10 mallas de 100 mesh, | Fabricar 6 chorizos delgados de 10 vueltas cada uno. Peinar saliendo de la tina de enfriamiento en 26 mechones de 5 hilos y 20 mechones de 6 hilos. Inspección en proceso de calibre: Calibrar con nominal de 0.0068" al utilizar calibrador de carátula. Calib | Autoclave, 155ºC /10 min, |  |  | Grosor del sellado: 1.10 +/- 0.5 mm Longitud del mazo: 3048 +/- 152 mm Ancho de la funda: 71 mm, sin franja. Calibre: 0.004",
Oral-B Laboratories | 115 |  | 0.1524 mm (0.006 pulg) | Lila 546 | PBT Satintone | Para preparar 1 kg de material, utilizar 800 g de Poliéster PBT y 200 g de Masterbatch con caolín PBT COMPR-20. Se puede utilizar resina Ultradur B4500 o Crastin., | .97121042 | Chorizo | Silicón americano 650 ml. por 19 lts. de agua, Peinar mazos delgados, | (F) | PMM 8153 | 2016-03-01 | - |  |  |  | Mazo de chorizos, Con extensión para encoger, | Bastón 1 cm, Espejo 50 cm, | Dado de 300 barrenos, 10 mallas de 100 mesh, | Pasar los filamentos por todos los rodillos del 3er. tren. Para dado de 300 barrenos: Fabricar 6 chorizos delgados, 13 vueltas cada uno. Peinar saliendo de la tina de enfriamiento en 24 mechones de 7 hilos y 22 mechones de 6 hilos. Inspección en proceso d | Autoclave, 135°C / 10 min +/- 0 min, |  |  | Grosor del sellado: 1.10 +/- 0.5 mm Longitud del mazo: 3048 +/- 152 mm Ancho de la funda: 71 mm, con franja roja. Calibre: 0.004",
Plasticos Plasa De Guadalajara | 25 | 30 | 0.004 pulg | Negro 921 | Nylon 6 |  | N6NEGRO004 | 5/8 Pulg |  |  | PMM 8148 | 2016-03-17
Rusi Cosmetic GmbH & Co. Kg | 150 | 200 | 0.004 pulg | Negro 925 | Nylon 6.12 | Usar resina Vestamid D16 como primera opción, El tono cambia con temperaturas de extrusión. Con temperaturas altas se hace un tono más claro (gris). Con temperaturas bajas se hace un tono más oscuro (negro)., | NY135 | Carrete 199 Hilos | Lubricar en línea, Templar en línea a 200ºC y una velocidad del ventilador de 786 RPM, Silicón 365 50 ml por 1 litro de agua, 18 rpm, | T | PMM 8154 | 2016-03-18 | CTES DE 200 HILOS, Dado 47 (405 barrenos) ó Dado 204 (200 barrenos), 30 mallas de 100 mesh,Embobinadora italiana no. 4, 10 mechones de 20 hilos, 10 mm, 5.9, 10. Polea de entrada ranurada, polea en balancín ranurada, rodillo ranurado., Para dado de 405 barrenos: 45 min | [5 empty] | Dado 47 (405 barrenos) ó Dado 204 (200 barrenos), 30 mallas de 100 mesh, | Carretes de 200 hilos. El conjunto de hilos debe quedar en cinta., |  |  |  |  | Embobinadora italiana no. 4, 10 mechones de 20 hilos, 10 mm, 5.9, 10. Polea de entrada ranurada, polea en balancín ranurada, rodillo ranurado., Para dado de 405 barrenos: 45 min Para dado de 200 barrenos: 40 min, 9.5, 5 +/- 0.5 Kg, 16, H&K Negro Alemán,
Rusi Cosmetic GmbH & Co. Kg | 150 | 170 | 0.005 pulg | Negro 925 | Nylon 6.12 | Usar resina Vestamid D16 como primera opción, El tono cambia con temperaturas de extrusión. Con temperaturas altas se hace un tono más claro (gris). Con temperaturas bajas se hace un tono más oscuro (negro)., | NY163 | Carrete 100 Hilos | Lubricar en línea, Silicón 365 125 ml por 1 litro de agua, 18 rpm, | F | PMM 8155 | 2016-03-18 | HUECO, Embobinadoras italianas, 8 mm, 2.2, 10. Polea de entrada ranurada, polea en balancín ranurada, rodillo ranurado., 55 min, 8, 5 +/- 0.5 Kg, H&K Negro Alemán, |  | Hueco |  |  |  | 40 mallas de 100 mesh y 2 mallas de 200 mesh, | Utilizar un planchador antes de embobinar el carrete. El conjunto de hilos debe quedar en forma de cinta., |  |  |  |  | Embobinadoras italianas, 8 mm, 2.2, 10. Polea de entrada ranurada, polea en balancín ranurada, rodillo ranurado., 55 min, 8, 5 +/- 0.5 Kg, H&K Negro Alemán,
Schaefer Brush Manufacturing, LLC | 22.7 | 30 | 0.036 pulg | Blanco 945 | Nylon 6.6 |  | RMM142 | Mazo | Silicón americano 50%, | (F) | PMM 8149 | 2016-03-22 | RIZ. 7-O AMP. 0.047" ENG. "A66", CON TINA DE DOBLE VIAJEMazo normal, Con extensión invertida,Dado de 6 barrenos, 10 mallas de 100 mesh, | 7, 0.047 pulg, SERIE A66, | Rizado |  | Mazo normal, Con extensión invertida, | Utilizar tina de doble viaje, | Dado de 6 barrenos, 10 mallas de 100 mesh, | Pasar los filamentos por todos los rodillos del 3er. tren, | Agua (carga de 5 mazos), 93°C / 20 min, | 105°C +/- 5°C / 2hrs, |  | Forrar con funda de polietileno y papel kraft café. Utilizar funda americana P-BLEND de polietileno de 7.5 a 7.8 cm. Verificar que la funda no se encuentre floja con respecto al diámetro del mazo.,
Schaefer Brush Manufacturing, LLC | 22.7 | 30 | 0.060 pulg | Blanco 945 | Nylon 6 Plus | Fabricar con resinas DuPont o resinas BASF, | RMM150 | Mazo | Silicón americano 50%, | S | PMM 8149 | 2016-03-22 | Mazo normal, Con extensión invertida para encoger,, Utilizar tina de un sólo viaje con agua fría,TEMPLE Aire, 170°C + 10 /- 5°C / 60 min +/- 10 min,Dado de 2 barrenos, 30 mallas de 100 mesh, |  |  |  | Mazo normal, Con extensión invertida para encoger, | Utilizar tina de un sólo viaje con agua fría, | Dado de 2 barrenos, 30 mallas de 100 mesh, | Realizar 5 amarres al mazo para evitar que el filamento se cuelgue al aflojar la extensión: 1 amarre por dentro de los cuernos sujetando el material, 2 amarres a la mitad del mazo y 2 amarres en los extremos del mazo., | Aire, 170°C + 10 /- 5°C / 60 min +/- 10 min, |  |  | Forrar con funda de polietileno y papel kraft café. Utilizar funda americana P-BLEND de polietileno de 7.5 a 7.8 cm. Verificar que la funda no se encuentre floja con respecto al diámetro del mazo.,
Schaefer Brush Manufacturing, LLC | 22.7 | 30 | 0.025 pulg | Negro 921 | Polypropylene | 50 % Polipropileno HL002D y 50 % Polipropileno HP423M, | RMM335 | Mazo | Silicón americano 50%, | (F) | PMM 8149 | 2016-03-22 | RIZ. 6- O AMP. 0.040" ENG. "A60"Dado de 16 barrenos, 1 malla de 100 mesh, | 6, 0.040 pulg, SERIE A60, | Rizado |  |  |  | Dado de 16 barrenos, 1 malla de 100 mesh, | Pasar los filamentos por todos los rodillos del 3er. tren, | Agua, 90°C / 3 min, |  |  | Forrar con funda de polietileno y papel kraft café. Utilizar funda americana P-BLEND de polietileno de 7.5 a 7.8 cm. Verificar que la funda no se encuentre floja con respecto al diámetro del mazo.,
Schaefer Brush Manufacturing, LLC | 22.7 | 30 | 0.045 pulg | Negro 921 | Polypropylene | 50 % Polipropileno HL002D y 50 % Polipropileno HP423M, | RMM338 | Mazo | Silicón americano 50%, | (F) | PMM 8149 | 2016-03-22 | RIZ 4-O AMP. 0.065" ENG. "A46", CON TINA DE DOBLE VIAJEDado de 4 barrenos, 1 malla de 100 mesh, | 4.5, 0.065 pulg, SERIE A46, | Rizado |  |  | Utilizar tina de doble viaje, | Dado de 4 barrenos, 1 malla de 100 mesh, | Pasar los filamentos por todos los rodillos del 3er. tren, | Agua, 90°C / 10 min, |  |  | Forrar con funda de polietileno y papel kraft café. Utilizar funda americana P-BLEND de polietileno de 7.5 a 7.8 cm. Verificar que la funda no se encuentre floja con respecto al diámetro del mazo.,