## Cristobal
Nombre del Cliente | Cantidad | Unidad | Calibre | Color | Material | Clave | Corte | Lubricación | Orientación | No pedido | Fecha Entrega | Perfil | Aditivo | Otros | Especificaciones | Descripcion
CEPILLOS EL CASTOR, S. A. DE C. V. | 100 | KG | 0.030" | NARANJA FLUOR OPACO 931 | NYLON 6.12 | .1-2-1-0006 | EN MAZO | LUBAN | T | PMM 8163 | 22.03.2016 00:00:00 | - | - | - | CON TINA DE DOBLE VIAJE | NYLON 6.12 NARANJA FLUOR OPACO 931 CAL. 0.030" EN MAZO
ANDERSON BRIGHTON DE MEXICO, S.A. DE C.V. | 110 | LB | 0.010" | NATURAL | NYLON 6 PLUS | C-101011 | MAZO | LUBAN | T | PMM 8164 | 22.03.2016 00:00:00 | - | - | - | - | NYLON 6 PLUS NATURAL CAL. 0.010" EN MAZO
ANDERSON BRIGHTON DE MEXICO, S.A. DE C.V. | 110 | LB | 0.008" | NEGRO 921 | NYLON 6 PLUS | C-100822 | MAZO | LUBAN | F | PMM 8164 | 22.03.2016 00:00:00 | RIZADO | - | - | RIZ 6-O AMP 0.018" ENG. DE 75 DIENTES | NYLON 6 PLUS RIZADO NEGRO 921 CAL. 0.008" EN MAZO
ANDERSON BRIGHTON DE MEXICO, S.A. DE C.V. | 55 | LB | 0.004" | NATURAL | NYLON 6.12 | C-200411 | MAZO | LUBAN | T | PMM 8164 | 22.03.2016 00:00:00 | - | - | - | - | NYLON 6.12 NATURAL CAL. 0.004" EN MAZO
POWER BRUSHES INC. | 100 | LB | 0.014" | NEGRO 921 | NYLON 6.12 R | .14NXB72034 | 3 3/8" | SIL. AMERICANO 100% | F | PMM 8165 | 15.03.2016 00:00:00 | RIZADO | - | - | 6.5 O/PULG. AMP. 0.020" ENG. 75 DIENTES PREPARAR MAZOS CON DIAMETRO DE 2 1/4" A 2 3/8" | NYLON 6.12 "R" RIZADO NEGRO 921 CAL. 0.014" CORTE: 3 3/8"

## Hoja1
Nombre del Cliente | Cantidad_Kg | Unidad_Original | Calibre | Color | Material | Resina | Clave | Corte | Lubricante | Orientación | No pedido | Fecha Entrega | ESP_SAE | Rizado | Perfil | Aditivos | Tipo de Mazo | Bastón_Espejo_Tina | Herramental | Fabricar | Temple | Horno | Teñido | Enfundado | Esp_Carretes
Power Brushes Inc. | 45.4 | 55 | 0.014 pulg | Negro 921 | Nylon 6.12 R | Nylon 6.12 R Azul, Nylub (2 g / kg de resina), | .14NXB72034 | 3 3/8 pulg | Silicón americano 100%, | (F) | PMM 8165 | 2016-03-15 | 6.5 O/PULG. AMP. 0.020" ENG. 75 DIENTES Nylub (2 g / kg de resina),PREPARAR MAZOS CON DIAMETRO DE 2 1/4" A 2 3/8"Dado de 40 barrenos, 25 mallas de 100 mesh, | 6.5, 0.020 pulg, SERIE A75, | Rizado | Nylub (2 g / kg de resina), |  |  | Dado de 40 barrenos, 25 mallas de 100 mesh, | Pasar los filamentos por todos los rodillos del 3er. tren Realizar inspección de rizado conforme al Catálogo de rizados y las SPC-PRD-07, | Agua, Máx. 10°C, | 80°C +/- 5°C / 1hr, |  | Forrar con funda de polietileno y papel kraft blanco. Verificar que el forrado de los mazos no sea ni muy flojo ni muy apretado y que sea uniforme. Ver cortes referencia.,
Cepillos El Castor, S.A. de C.V. | 100 | 115 | 0.030 pulg | Naranja Flúor Opaco 931 | Nylon 6.12 | Cambia con templado. El tono se hace más fuerte con el temple., | .1-2-1-0006 | Mazo | Lubán 100%, | T | PMM 8163 | 2016-03-22 | CON TINA DE DOBLE VIAJEDado de 10 barrenos, 25 mallas de 100 mesh, |  |  |  |  | Utilizar tina de doble viaje, | Dado de 10 barrenos, 25 mallas de 100 mesh, |  | Agua, mínimo 90°C / 120 min +/- 10 min, |  |  | Forrar con funda de polietileno y papel kraft blanco,
Anderson Brighton de México, S.A. de C.V. | 49.94 | 60 | 0.010 pulg | Natural | Nylon 6 Plus | Fabricar con resinas DuPont o resinas BASF, | C-101011 AN | Mazo | Lubán 100%, | T | PMM 8164 | 2016-03-22 | Dado de 90 barrenos, 25 mallas de 100 mesh, |  |  |  |  | Bastón 3 mm - 5 mm, Espejo 50 cm, | Dado de 90 barrenos, 25 mallas de 100 mesh, |  | Agua, mínimo 90°C / 120 min +/- 10 min, | 105°C +/- 5°C / 3hrs, |  | Forrar con funda de polietileno y papel kraft café,
Anderson Brighton de México, S.A. de C.V. | 49.94 | 60 | 0.008 pulg | Negro 921 | Nylon 6 Plus | Fabricar con resinas DuPont o resinas BASF, | C-100822 AN | Mazo | Lubán 100%, | (F) | PMM 8164 | 2016-03-22 | RIZ5.5-O AMP 0.018" ENG. DE 75 DIENTESDado de 130 barrenos, 25 mallas de 100 mesh, | 5.5, 0.018 pulg, SERIE A75, | Rizado |  |  | Bastón 3 mm - 5 mm, Espejo 50 cm, | Dado de 130 barrenos, 25 mallas de 100 mesh, | Pasar los filamentos por todos los rodillos del 3er. tren, | Agua, Máx. 10°C, |  |  | Forrar con funda de polietileno y papel kraft café,
Anderson Brighton de México, S.A. de C.V. | 24.97 | 30 | 0.004 pulg | Natural | Nylon 6.12 | Fabricar con resinas DuPont (Zytel FG 158), | C-200411 AN | Mazo | Lubán 100%, 1. Sumergir los mazos durante 3 minutos en la tina con lubricante. 2. Separar el mazo en 2 partes para peinarlo y peinar cada parte con el peine de diente fino. 3. Juntar las 2 partes y peinar para emparejar el mazo. 4. Colocar un amarre en la | T | PMM 8164 | 2016-03-22 | Mazo normal,Dado de 300 barrenos, 30 mallas de 100 mesh, |  |  |  | Mazo normal, | Bastón 3 mm - 5 mm, Espejo 50 cm, | Dado de 300 barrenos, 30 mallas de 100 mesh, |  | Vapor, mínimo 90°C / 120 min +/- 10 min, |  |  | Forrar sólo con papel. Colocar una cinta adhesiva de color NARANJA a todo lo largo del mazo.Esta cinta sustituye uno de los dos masking tapes que normalmente se usan.,