## Cristobal
Nombre del Cliente | Cantidad | Unidad | Calibre | Color | Material | Clave | Corte | Lubricación | Orientación | No pedido | Fecha Entrega | Perfil | Aditivo | Otros | Especificaciones | Descripcion
D.P.L. ENTERPRISES INC. / AIR CARE | 50 | LB | 0.032" | NEGRO 921 | NYLON 6.6 | BA0003 | 18" | LUBAN | S | PMM 8181 | 23.03.2016 00:00:00 | - | - | - | EN MAZO CON EXTENSION | NYLON 6.6 NEGRO 921 CAL. 0.032" CORTE: 18"
D.P.L. ENTERPRISES INC. / AIR CARE | 50 | LB | 0.021" | NEGRO 921 | NYLON 6 PLUS | BA0006 | 18" | LUBAN | F | PMM 8181 | 23.03.2016 00:00:00 | RIZADO | - | - | R-7 X 0.026" ENG A75 | NYLON 6 PLUS RIZADO NEGRO 921 CAL. 0.021" CORTE: 18"
SUNSTAR AMERICAS INC. | 650 | LB | 0.008" | NATURAL | NYLON 6.12 | FIL08002SNT | 34 MM | SIL. AMERICANO 25ML | T | PMM 8182 | 16.03.2016 00:00:00 | - | - | - | TOL. CAL. +/- 0.0006", FORRO SOLO FUNDA, DIAM. MAZO 50 MM - 2 MM + 1 MM, EN CAJAS DE 10 LBS UTILIZAR FUNDA 7.6 A 7.7 CM | NYLON 6.12 NATURAL CAL. 0.008" CORTE: 34 MM
SUNSTAR AMERICAS INC. | 250 | LB | 0.007" | BLANCO 945 | NYLON 6.12 | FIL07002SWT | 34 MM | SIL. AMERICANO 25ML | T | PMM 8182 | 16.03.2016 00:00:00 | - | - | - | TOL. CAL. +/- 0.0006", FORRO SOLO FUNDA DIAM. MAZO 50 MM - 2 MM + 1MM, EN CAJAS DE 10 LBS. UTILIZAR FUNDA 7.6 A 7.7 CM | NYLON 6.12 BLANCO 945 CAL. 0.007" CORTE: 34 MM
SUNSTAR AMERICAS, INC. | 150 | LB | 0.0032" | AZUL 453 | NYLON 6.12 | FIL00003 | CARRETE 70 HILOS | SIL 365 110 ML X LT | 0 | PMM 8183 | 16.03.2016 00:00:00 | TRIANGULAR | AB | - | AB TRIANGULAR, CTES. DE 70 HILOS, EMB. ITALIANAS TENSION 0.0, BALANCIN 10, REPARTIDOR 2.1, EN UN MECHON LUBRICACION EN LINEA 18 RPM, CTES NATURALES DE CRELLIN, DE 2.3 KGS C/U TIEMPO DE EMB. 1 HR. 25 MIN. | NYLON 6.12 "AB" TRIANGULAR AZUL 453 CAL. 0.0032" EN CARRETE DE 70 HILOS
SCHAEFER BRUSH MANUFACTURING, LLC | 100 | LB | 0.016" | AZUL 838 | NYLON 6.6 | RMM0345 | 52" | SIL. AMERICANO 50% | S | PMM 8184 | 23.03.2016 00:00:00 | CRUZ | - | - | - | NYLON 6.6 PERFIL EN CRUZ AZUL 838 CAL. 0.016" CORTE: 52"
MEGATROPA, S.C. DE R.L. DE C.V. | 25 | KG | 0.007" | ROSA 815 | NYLON 6.12 | MCCNY007/32-S815 | 32 MM | LUBAN 75% | T | PMM 8185 | 07.04.2016 00:00:00 | - | - | - | - | NYLON 6.12 ROSA 815 CAL. 0.007" CORTE: 32 MM
MEGATROPA, S.C. DE R.L. DE C.V. | 25 | KG | 0.008" | VERDE HIELO 803 | NYLON 6.12 | MCCNY008/34-V803 | 34 MM | LUBAN 75% | T | PMM 8186 | 06.06.2016 00:00:00 | - | - | - | - | NYLON 6.12 VERDE HIELO 803 CAL. 0.008" CORTE: 34 MM
MEGATROPA, S.C. DE R.L. DE C.V. | 40 | KG | 0.003" | NATURAL | NYLON 6.12 | MCCNY0030-C100TR | CARRETE DE 100 HILOS | SILICON 365 150% | F | PMM 8187 | 27.06.2016 00:00:00 | - | - | - | CARRETES DE 5 KG | NYLON 6.12 NATURAL CAL. 0.003" CARRETE DE 100 HILOS
M.W. JENKINS' SONS INC. | 100 | LB | 0.018" | NATURAL | NYLON 6.6 | E0047012 | EN MAZO | LUBAN | F | PMM 8188 | 28.03.2016 00:00:00 | RIZADO | - | - | RIZ. 6.5-O AMP. 0.033" ENG. 75 DIENTES | NYLON 6.6 RIZADO NATURAL CAL. 0.018" EN MAZO
PROCTER & GAMBLE INTERNATIONAL OPERATIONS, S.A. | 25 | KG | 0.007" | AZUL 851 | NYLON 6.12 | .60880058 | 32 MM | SIL. AMERICANO 25ML | T | PMM 8189 | 17.03.2016 00:00:00 | - | - | - | CAJAS DE 7.5 KGS. MARCAR LA CLAVE EN EL MAZO | NYLON 6.12 AZUL 851 CAL. 0.007" CORTE: 32 MM
PROCTER & GAMBLE INTERNATIONAL OPERATIONS, S.A. | 37.5 | KG | 0.007" | NARANJA 229 | NYLON 6.12 | .60880054 | 32 MM | SIL. AMERICANO 25ML | T | PMM 8189 | 17.03.2016 00:00:00 | - | - | - | CAJAS DE 7.5 KGS MARCAR LA CLAVE EN EL MAZO | NYLON 6.12 NARANJA 229 CAL. 0.007" CORTE: 32 MM
PROCTER & GAMBLE INTERNATIONAL OPERATIONS, S.A. | 202.5 | KG | 0.0075" | BLANCO 945 | NYLON 6.12 | .60880048 | 34 MM | SIL. AMERICANO 25ML | T | PMM 8189 | 17.03.2016 00:00:00 | - | - | - | CAJAS DE 7.5 KGS MARCAR LA CLAVE EN EL MAZO | NYLON 6.12 BLANCO 945 CAL. 0.0075" CORTE: 34 MM
PROCTER & GAMBLE INTERNATIONAL OPERATIONS, S.A. | 37.5 | KG | 0.008" | VERDE 148 | NYLON 6.12 | .98819421 | 36 MM | SIL. AMERICANO 25ML | T | PMM 8189 | 17.03.2016 00:00:00 | - | - | - | CAJAS DE 7.5 KG. MARCAR LA CLAVE EN EL MAZO | NYLON 6.12 VERDE 148 CAL. 0.008" CORTE: 36 MM
PROCTER & GAMBLE INTERNATIONAL OPERATIONS, S.A. | 37.5 | KG | 0.009" | NARANJA 820 | NYLON 6.12 | .98819559 | 36 MM | SIL. AMERICANO 25ML | T | PMM 8189 | 17.03.2016 00:00:00 | - | - | - | CAJAS DE 7.5 KG., MARCAR LA CLAVE EN EL MAZO | NYLON 6.12 NARANJA 820 CAL. 0.009" CORTE: 36 MM
PROCTER & GAMBLE INTERNATIONAL OPERATIONS, S.A. | 285 | KG | 0.008" | NATURAL | NYLON 6.12 | .69852323 | 35 MM | SIL. AMERICANO 25ML | T | PMM 8190 | 17.03.2016 00:00:00 | - | - | - | CAJAS DE 19 KG. MARCAR LA CLAVE EN MAZO | NYLON 6.12 NATURAL CAL. 0.008" CORTE: 35 MM
PROCTER & GAMBLE INTERNATIONAL OPERATIONS, S.A. | 38 | KG | 0.008" | AZUL INDICATOR | NYLON 6.12 | .69852322 | 35 MM | SIL. AMERICANO 25ML | T | PMM 8190 | 17.03.2016 00:00:00 | - | - | - | CAJAS DE 19 KG. MARCAR LA CLAVE EN MAZO | NYLON 6.12 AZUL INDICATOR CAL. 0.008" CORTE: 35 MM
PROCTER & GAMBLE INTERNATIONAL OPERATIONS, S.A. | 76 | KG | 0.008" | BLANCO 945 | NYLON 6.12 | .69852306 | 33 MM | SIL. AMERICANO 25ML | T | PMM 8190 | 17.03.2016 00:00:00 | - | - | - | CAJAS DE 19 KGS MARCAR LA CLAVE EN EL MAZO | NYLON 6.12 BLANCO 945 CAL. 0.008" CORTE: 33 MM
PROCTER & GAMBLE INTERNATIONAL OPERATIONS, S.A. | 40 | KG | 0.010" | NATURAL | NYLON 6.12 | .69852305 | 33 MM | SIL. AMERICANO 25ML | T | PMM 8190 | 17.03.2016 00:00:00 | - | - | - | CAJAS DE 20 KG. MARCAR LA CLAVE EN MAZO | NYLON 6.12 NATURAL CAL. 0.010" CORTE: 33 MM
PROCTER & GAMBLE INTERNATIONAL OPERATIONS, S.A. | 140 | KG | 0.012" | VERDE 973 | NYLON 6.12 | .69852304 | 33 MM | SIL. AMERICANO 25ML | T | PMM 8190 | 17.03.2016 00:00:00 | - | - | - | CAJAS DE 20 KG MARCAR LA CLAVE EN EL MAZO | NYLON 6.12 VERDE 973 CAL. 0.012" CORTE: 33 MM
PROCTER & GAMBLE INTERNATIONAL OPERATIONS, S.A. | 220 | KG | 0.012" | AZUL 991 | NYLON 6.12 | .60880479 | 33 MM | SIL. AMERICANO 25ML | T | PMM 8190 | 17.03.2016 00:00:00 | - | - | - | CAJAS DE 20 KG. MARCAR LA CLAVE EN MAZO | NYLON 6.12 AZUL 991 CAL. 0.012" CORTE: 33 MM
PROCTER & GAMBLE INTERNATIONAL OPERATIONS, S.A. | 304 | KG | 0.009" | NATURAL | NYLON 6.12 | .60880478 | 33 MM | SIL. AMERICANO 25ML | T | PMM 8190 | 17.03.2016 00:00:00 | - | - | - | CAJAS DE 19 KGS MARCAR LA CLAVE EN EL MAZO | NYLON 6.12 NATURAL CAL. 0.009" CORTE: 33 MM
PROCTER & GAMBLE INTERNATIONAL OPERATIONS, S.A. | 38 | KG | 0.009" | AZUL 991 | NYLON 6.12 | .98819528 | 36 MM | SIL. AMERICANO 25ML | T | PMM 8190 | 17.03.2016 00:00:00 | - | - | - | CAJAS DE 19 KG. MARCAR LA CLAVE EN EL MAZO | NYLON 6.12 AZUL 991 CAL. 0.009" CORTE: 36 MM
FABRICA DE CEPILLOS INDUSTRIALES EL ANGEL S.A. DE C.V. | 30 | KG | 0 | 0 | 0 | N0483013 | 0 | 0 | 0 | PMM 8191 | 23.03.2016 00:00:00 | #N/A | #N/A | #N/A | #N/A | NYLON 6 NATURAL CAL. 0.060" CORTE: 11"
FABRICA DE CEPILLOS INDUSTRIALES EL ANGEL S.A. DE C.V. | 20 | KG | 0 | 0 | 0 | N0483014 | 0 | 0 | 0 | PMM 8191 | 23.03.2016 00:00:00 | #N/A | #N/A | #N/A | #N/A | NYLON 6 NATURAL CAL. 0.022" EN MAZO
ESCOBILLONES Y ENVASES DE MEXICO, S.A. | 50 | KG | 0.007" | NEGRO 921 | NYLON 6 | N0031021 | 13 MM | 0 | 0 | PMM 8192 | 23.03.2016 00:00:00 | - | - | - | - | NYLON 6 NEGRO 921 CAL.0.007" CORTE:13 MM
ESCOBILLONES Y ENVASES DE MEXICO, S.A. | 50 | KG | 0.007" | NEGRO 921 | NYLON 6 | N0031021 | 13 MM | 0 | 0 | PMM 8193 | 30.03.2016 00:00:00 | - | - | - | - | NYLON 6 NEGRO 921 CAL.0.007" CORTE:13 MM
THE MILL ROSE COMPANY | 200 | LB | 0.010" | NEGRO 921 | NYLON 6 PLUS | C-101012 | MAZO | LUBAN | T | PMM 8194 | 08.06.2016 00:00:00 | - | - | - | - | NYLON 6 PLUS NEGRO 921 CAL. 0.010" EN MAZO

## Hoja1
Nombre del Cliente | Cantidad_Kg | Unidad_Original | Calibre | Color | Material | Resina | Clave | Corte | Lubricante | Orientación | No pedido | Fecha Entrega | ESP_SAE | Rizado | Perfil | Aditivos | Tipo de Mazo | Bastón_Espejo_Tina | Herramental | Fabricar | Temple | Horno | Teñido | Enfundado | Esp_Carretes
Sunstar Americas Inc. | 295.1 | 350 | 0.008 pulg | Natural | Nylon 6.12 |  | FIL08002SNT | 34 mm | Silicón americano 25 ml por 19 lts de agua, | T | PMM 8182 | 2016-03-16 | Dado de 177 barrenos como primera opción, dado de 130 barrenos como segunda opción, 25 mallas de 100 mesh,TOL. CAL. +/- 0.0006", FORRO SOLO FUNDA, DIAM. MAZO 50 MM - 2 MM + 1 MM, EN CAJAS DE 10 LBS UTILIZAR FUNDA 7.6 A 7.7 CM |  |  |  |  | Bastón 3 mm - 5 mm, Espejo 50 cm, | Dado de 177 barrenos como primera opción, dado de 130 barrenos como segunda opción, 25 mallas de 100 mesh, |  | Vapor, mínimo 90°C / 120 min +/- 10 min, |  |  | Forrar sólo con funda americana BLANCA de 7.4 a 7.7 cm,
Sunstar Americas Inc. | 113.5 | 130 | 0.007 pulg | Blanco 945 | Nylon 6.12 |  | FIL07002SWT | 34 mm | Silicón americano 25 ml por 19 lts de agua, | T | PMM 8182 | 2016-03-16 | Dado de 177 barrenos como primera opción, dado de 130 barrenos como segunda opción, 25 mallas de 100 mesh,TOL. CAL. +/- 0.0006", FORRO SOLO FUNDA DIAM. MAZO 50 MM - 2 MM + 1MM, EN CAJAS DE 10 LBS. UTILIZAR FUNDA 7.6 A 7.7 CM |  |  |  |  | Bastón 3 mm - 5 mm, Espejo 50 cm, | Dado de 177 barrenos como primera opción, dado de 130 barrenos como segunda opción, 25 mallas de 100 mesh, |  | Vapor, mínimo 90°C / 120 min +/- 10 min, |  |  | Forrar sólo con funda americana BLANCA de 7.4 a 7.7 cm,
Sunstar Americas Inc. | 68.1 | 75 | 0.0032 pulg | Azul 453 | Nylon 6.12 AB | Usar resina Vestamid D16, Masterbatch Antimicrobial B-7000 NYLON 6.12 "ARGUSAN AM 48 PA" (27 g / kg de resina)., | FIL00003 | Carrete 70 Hilos | Lubricar en línea, Templar en línea a 200ºC y una velocidad del ventilador de 786 RPM, Silicón 365 110 ml por 1 litro de agua, 25 rpm, | T | PMM 8183 | 2016-03-16 | AB Masterbatch Antimicrobial B-7000 NYLON 6.12 "ARGUSAN AM 48 PA" (27 g / kg de resina).,TRIANGULAR, CTES. DE 70 HILOS, EEmbobinadoras italianas, 1 mechon, 2.0, 10. Polea de entrada, polea en balancín y polea de entrada de repartidor en H, polea de salida de repartidor en V., 1 hr 38 min, 2.1, 2.3 +/- 0.23 kg (5 +/- 0.5 lb), Crellin Natural, |  | Triangular | Masterbatch Antimicrobial B-7000 NYLON 6.12 "ARGUSAN AM 48 PA" (27 g / kg de resina)., |  | Bastón 3 mm, | 40 mallas de 100 mesh y 2 mallas de 200 mesh, | Aplicar una tolerancia de cuenta de hilos de +/- 1 hilo. Fabricar dos semanas antes de la fecha de entrega. Desviación de calibre: se acepta que el calibre de máximo 3 filamentos se encuentre fuera de especificación, mientras se encuentre dentro del rang |  |  |  |  | Embobinadoras italianas, 1 mechon, 2.0, 10. Polea de entrada, polea en balancín y polea de entrada de repartidor en H, polea de salida de repartidor en V., 1 hr 38 min, 2.1, 2.3 +/- 0.23 kg (5 +/- 0.5 lb), Crellin Natural,
Procter & Gamble International Operations, S.A. | 25 | 30 | 0.178 mm (0.007 pulg) | Azul 851 | Nylon 6.12 |  | .60880058 | 32 mm | Silicón americano 25 ml por 19 lts de agua, | T | PMM 8189 | 2016-03-17 | CAJAS DE 7.5 KGS. MARCAR LA CLAVE EN EL MAZODado 130 ó 177 barrenos, 25 mallas de 100 mesh, |  |  |  |  | Bastón 3 mm - 5 mm, Espejo 50 cm, | Dado 130 ó 177 barrenos, 25 mallas de 100 mesh, | Inspección en proceso de calibre: Medir con micrómetro. Calibrar en mm con nominal de 0.175 mm Inspección final de calibre: Medir con láser. Calibrar en mm con nominal de 0.178 mm (0.007 pulg), | Vapor, mínimo 90°C / 120 min +/- 10 min, |  |  | Forrar con funda de polietileno y papel kraft blanco,
Procter & Gamble International Operations, S.A. | 37.5 | 50 | 0.178 mm (0.007 pulg) | Naranja 229 | Nylon 6.12 | Cambia con temperaturas de extrusión y templado. En extrusión: Con temperaturas altas se hace un tono más claro. Con temperaturas bajas se hace un tono más fuerte. En templado: El tono aumenta con el temple, respecto al tono en madejera., | .60880054 | 32 mm | Silicón americano 25 ml por 19 lts de agua, | T | PMM 8189 | 2016-03-17 | CAJAS DE 7.5 KGS MARCAR LA CLAVE EN EL MAZODado 130 ó 177 barrenos, 25 mallas de 100 mesh, |  |  |  |  | Bastón 3 mm - 5 mm, Espejo 50 cm, | Dado 130 ó 177 barrenos, 25 mallas de 100 mesh, | Inspección en proceso de calibre: Medir con micrómetro. Calibrar en mm con nominal de 0.175 mm Inspección final de calibre: Medir con láser. Calibrar en mm con nominal de 0.178 mm (0.007 pulg), | Vapor, mínimo 90°C / 120 min +/- 10 min, |  |  | Forrar con funda de polietileno y papel kraft blanco,
Procter & Gamble International Operations, S.A. | 202.5 | 235 | 0.190 mm (0.0075 pulg) | Blanco 945 | Nylon 6.12 |  | .60880048 | 34 mm | Silicón americano 25 ml por 19 lts de agua, | T | PMM 8189 | 2016-03-17 | CAJAS DE 7.5 KGS MARCAR LA CLAVE EN EL MAZODado de 177 barrenos como primera opción, dado de 130 barrenos como segunda opción, 25 mallas de 100 mesh, |  |  |  |  | Bastón 3 mm - 5 mm, Espejo 50 cm, | Dado de 177 barrenos como primera opción, dado de 130 barrenos como segunda opción, 25 mallas de 100 mesh, | Inspección en proceso de calibre: Medir con micrómetro. Calibrar en mm con nominal de 0.187 mm Inspección final de calibre: Medir con láser. Calibrar en mm con nominal de 0.190 mm (0.0075 pulg), | Vapor, mínimo 90°C / 120 min +/- 10 min, |  |  | Forrar con funda de polietileno y papel kraft blanco,
Procter & Gamble International Operations, S.A. | 37.5 | 50 | 0.203 mm (0.008 pulg) | Verde 148 | Nylon 6.12 |  | .98819421 | 36 mm | Silicón americano 25 ml por 19 lts de agua, | T | PMM 8189 | 2016-03-17 | CAJAS DE 7.5 KG. MARCAR LA CLAVE EN EL MAZODado 130 ó 177 barrenos, 25 mallas de 100 mesh, |  |  |  |  | Bastón 3 mm - 5 mm, Espejo 50 cm, | Dado 130 ó 177 barrenos, 25 mallas de 100 mesh, | Inspección en proceso de calibre: Medir con micrómetro. Calibrar en mm con nominal de 0.200 mm Inspección final de calibre: Medir con láser. Calibrar en mm con nominal de 0.203 mm (0.008 pulg), | Vapor, mínimo 90°C / 120 min +/- 10 min, |  |  | Forrar con funda de polietileno y papel kraft blanco,
Procter & Gamble International Operations, S.A. | 37.5 | 50 | 0.229 mm (0.009 pulg) | Naranja 820 | Nylon 6.12 | Cambia con temperaturas de extrusión y templado. Cambia con la velocidad de salida de la extrusora. En extrusión: Con temperaturas altas se hace un tono más claro. Con temperaturas bajas se hace un tono más fuerte. En templado: El tono aumenta con el temp | .98819559 | 36 mm | Silicón americano 25 ml por 19 lts de agua, | T | PMM 8189 | 2016-03-17 | CAJAS DE 7.5 KG., MARCAR LA CLAVE EN EL MAZODado 80 x 0.024", 25 mallas de 100 mesh, |  |  |  |  | Bastón 3 mm - 5 mm, Espejo 50 cm, | Dado 80 x 0.024", 25 mallas de 100 mesh, | Inspección en proceso de calibre: Medir con micrómetro. Calibrar en mm con nominal de 0.226 mm Inspección final de calibre: Medir con láser. Calibrar en mm con nominal de 0.229 mm (0.009 pulg), | Vapor, mínimo 90°C / 120 min +/- 10 min, |  |  | Forrar con funda de polietileno y papel kraft blanco,
Procter & Gamble International Operations, S.A. | 285 | 330 | 0.203 mm (0.008 pulg) | Natural | Nylon 6.12 | Usar resina Grilon XE 3938 como primera opción, Vestamid D16 como segunda opción, | .69852323 | 35 mm | Silicón americano 25 ml por 19 lts de agua, | T | PMM 8190 | 2016-03-17 | CAJAS DE 19 KG. MARCAR LA CLAVE EN MAZODado de 177 barrenos como primera opción, dado de 130 barrenos como segunda opción, 25 mallas de 100 mesh, |  |  |  |  | Bastón 3 mm - 5 mm, Espejo 50 cm, | Dado de 177 barrenos como primera opción, dado de 130 barrenos como segunda opción, 25 mallas de 100 mesh, | Inspección en proceso de calibre: Medir con micrómetro. Calibrar en mm con nominal de 0.200 mm Inspección final de calibre: Medir con láser. Calibrar en mm con nominal de 0.203 mm (0.008 pulg), | Vapor, mínimo 90°C / 120 min +/- 10 min, |  |  | Forrar sólo con funda de polietileno de 7.5 a 7.8 cm.,
Procter & Gamble International Operations, S.A. | 38 |  | 0.203 mm (0.008 pulg) | Azul Indicator | Nylon 6.12 | Fabricar con resinas DuPont (Zytel FG 158), | .69852322 | 35 mm | Silicón americano 18 ml por 19 lts de agua, DESPUÉS DEL TEMPLADO Y PEINADO (ANTES DE LUBRICAR), DEJAR SECAR EL MATERIAL MÍNIMO 12 HORAS. YA SECO, LUBRICAR. Cada mazo se sumergirá dentro de la solución de lubricante durante 3 min. Después peinar el materi | T | PMM 8190 | 2016-03-17 | CAJAS DE 19 KG. MARCAR LA CLAVE EN MAZODado de 130 ó 177 barrenos, 25 mallas de 100 mesh, |  |  |  |  | Bastón 3 mm - 5 mm, Espejo 50 cm, | Dado de 130 ó 177 barrenos, 25 mallas de 100 mesh, | Inspección en proceso de calibre: Medir con micrómetro. Calibrar en mm con nominal de 0.200 mm Inspección final de calibre: Medir con láser. Calibrar en mm con nominal de 0.203 mm (0.008 pulg) Embobinar en carretes de 65 hilos (dado de 130 barrenos) ó 59 |  |  | Teñir con ácido cítrico, utilizar fórmula de teñido de acuerdo a la AV. 149. Teñir en línea con velocidades para trenes 1, 2 y 3: 260 rpm. Carretes para teñir: 6 carretes de 65 hilos ó 7 carretes de 59 hilos. Embobinado en mazo normal (AL-60)., | Forrar sólo con funda de polietileno de 7.5 a 7.8 cm., | Usar embobinadoras nacionales como primera opción, embobinadoras italianas como segunda opción., 5.5, 10. Polea de entrada en H, polea de salida en V., 1 hr, 4, Crellin Natural,
Procter & Gamble International Operations, S.A. | 76 | 90 | 0.203 mm (0.008 pulg) | Blanco 945 | Nylon 6.12 |  | .69852306 | 33 mm | Silicón americano 25 ml por 19 L de agua, | T | PMM 8190 | 2016-03-17 | CAJAS DE 19 KGS MARCAR LA CLAVE EN EL MAZODado de 177 barrenos como primera opción, dado de 130 barrenos como segunda opción, 25 mallas de 100 mesh, |  |  |  |  | Bastón 3 mm - 5 mm, Espejo 50 cm, | Dado de 177 barrenos como primera opción, dado de 130 barrenos como segunda opción, 25 mallas de 100 mesh, | Inspección en proceso de calibre: Medir con micrómetro. Calibrar en mm con nominal de 0.200 mm Inspección final de calibre: Medir con láser. Calibrar en mm con nominal de 0.203 mm (0.008 pulg), | Vapor, mínimo 90°C / 120 min +/- 10 min, |  |  | Forrar con funda de polietileno y papel kraft blanco,
Procter & Gamble International Operations, S.A. | 40 | 50 | 0.254 mm (0.010 pulg) | Natural | Nylon 6.12 | Usar resina Grilon XE 3938 como primera opción, Vestamid D16 como segunda opción, | .69852305 | 33 mm | Silicón americano 25 ml por 19 lts de agua, | T | PMM 8190 | 2016-03-17 | CAJAS DE 20 KG. MARCAR LA CLAVE EN MAZODado de 90 barrenos, 25 mallas de 100 mesh, |  |  |  |  | Bastón 3 mm - 5 mm, Espejo 50 cm, | Dado de 90 barrenos, 25 mallas de 100 mesh, | Inspección en proceso de calibre: Medir con micrómetro. Calibrar en mm con nominal de 0.251 mm Inspección final de calibre: Medir con láser. Calibrar en mm con nominal de 0.254 mm (0.010 pulg), | Vapor, mínimo 90°C / 120 min +/- 10 min, |  |  | Forrar sólo con funda de polietileno de 7.5 a 7.8 cm.,
Procter & Gamble International Operations, S.A. | 140 | 160 | 0.305 mm (0.012 pulg) | Verde 973 | Nylon 6.12 |  | .69852304 | 33 mm | Silicón americano 25 ml por 19 lts de agua, | T | PMM 8190 | 2016-03-17 | CAJAS DE 20 KG MARCAR LA CLAVE EN EL MAZODado de 60 barrenos, 25 mallas de 100 mesh, | [5 empty] | Dado de 60 barrenos, 25 mallas de 100 mesh, | Inspección en proceso de calibre: Medir con micrómetro. Calibrar en mm con nominal de 0.302 mm Inspección final de calibre: Medir con láser. Calibrar en mm con nominal de 0.305 mm (0.012 pulg), | Vapor, mínimo 90°C / 120 min +/- 10 min, |  |  | Forrar con funda de polietileno y papel kraft blanco,
Procter & Gamble International Operations, S.A. | 220 | 255 | 0.305 mm (0.012 pulg) | Azul 991 | Nylon 6.12 |  | .60880479 | 33 mm | Silicón americano 25 ml por 19 lts de agua, | T | PMM 8190 | 2016-03-17 | CAJAS DE 20 KG. MARCAR LA CLAVE EN MAZODado de 60 barrenos, 25 mallas de 100 mesh, | [5 empty] | Dado de 60 barrenos, 25 mallas de 100 mesh, | Inspección en proceso de calibre: Medir con micrómetro. Calibrar en mm con nominal de 0.302 mm Inspección final de calibre: Medir con láser. Calibrar en mm con nominal de 0.305 mm (0.012 pulg), | Vapor, mínimo 90°C / 120 min +/- 10 min, |  |  | Forrar sólo con funda de polietileno de 7.5 a 7.8 cm.,
Procter & Gamble International Operations, S.A. | 304 | 360 | 0.229 mm (0.009 pulg) | Natural | Nylon 6.12 | Usar resina Grilon XE 3938 como primera opción, Vestamid D16 como segunda opción, | .60880478 | 33 mm | Silicón americano 25 ml por 19 lts de agua, | T | PMM 8190 | 2016-03-17 | CAJAS DE 19 KGS MARCAR LA CLAVE EN EL MAZODado de 110 barrenos, 25 mallas de 100 mesh, |  |  |  |  | Bastón 3 mm - 5 mm, Espejo 50 cm, | Dado de 110 barrenos, 25 mallas de 100 mesh, | Inspección en proceso de calibre: Medir con micrómetro. Calibrar en mm con nominal de 0.226 mm Inspección final de calibre: Medir con láser. Calibrar en mm con nominal de 0.229 mm (0.009 pulg), | Vapor, mínimo 90°C / 120 min +/- 10 min, |  |  | Forrar sólo con funda de polietileno de 7.5 a 7.8 cm.,
Procter & Gamble International Operations, S.A. | 38 | 50 | 0.229 mm (0.009 pulg) | Azul 991 | Nylon 6.12 |  | .98819528 | 36 mm | Silicón americano 25 ml por 19 lts de agua, | T | PMM 8190 | 2016-03-17 | CAJAS DE 19 KG. MARCAR LA CLAVE EN EL MAZODado de 110 barrenos, 25 mallas de 100 mesh, |  |  |  |  | Bastón 3 mm - 5 mm, Espejo 50 cm, | Dado de 110 barrenos, 25 mallas de 100 mesh, | Inspección en proceso de calibre: Medir con micrómetro. Calibrar en mm con nominal de 0.226 mm Inspección final de calibre: Medir con láser. Calibrar en mm con nominal de 0.229 mm (0.009 pulg), | Vapor, mínimo 90°C / 120 min +/- 10 min, |  |  | Forrar con funda de polietileno y papel kraft blanco,
D.P.L. Enterprises / Air Care | 22.7 | 30 | 0.032 pulg | Negro 921 | Nylon 6.6 |  | BA0003 | 18 pulg | Lubán 100%, | S | PMM 8181 | 2016-03-23 | Mazo normal, Con extensión, Utilizar tina de doble viaje,Dado de 8 barrenos, 10 mallas de 100 mesh, |  |  |  | Mazo normal, Con extensión, | Utilizar tina de doble viaje, | Dado de 8 barrenos, 10 mallas de 100 mesh, |  | Agua, mínimo 90°C / 120 min (- 5 min + 30 min), | 125°C +/- 5°C / 3hrs, |  | Forrar con funda de polietileno y papel kraft café,
D.P.L. Enterprises / Air Care | 22.7 | 30 | 0.021 pulg | Negro 921 | Nylon 6 Plus |  | BA0006 | 18 pulg | Lubán 100%, | (F) | PMM 8181 | 2016-03-23 | R-7 X 0.026" ENG A75Mazo normal, Con extensión,Dado de 20 barrenos, 25 mallas de 100 mesh, | 7, 0.026 pulg, SERIE A75, | Rizado |  | Mazo normal, Con extensión, |  | Dado de 20 barrenos, 25 mallas de 100 mesh, | Pasar los filamentos por todos los rodillos del 3er. tren, | Agua, Máx. 10°C, | 105°C +/- 5°C / 2hrs, |  | Forrar con funda de polietileno y papel kraft café,
Schaefer Brush Manufacturing, LLC | 45.4 | 55 | 0.016 pulg | Azul 838 | Nylon 6.6 |  | RMM0345 | 52 pulg | Silicón americano 50%, | S | PMM 8184 | 2016-03-23 | Cruz Mazo de fierro,Dado de 30 x Cruz, 10 mallas de 100 mesh, |  | Cruz |  | Mazo de fierro, |  | Dado de 30 x Cruz, 10 mallas de 100 mesh, |  | Agua, mínimo 90°C / 120 min +/- 10 min, | 125°C +/- 5°C / 3hrs, |  | Forrar con funda de polietileno y papel kraft café. Utilizar funda americana P-BLEND de polietileno de 7.5 a 7.8 cm. Verificar que la funda no se encuentre floja con respecto al diámetro del mazo.,
Fábrica de Cepillos Industriales El Ángel, S.A de C.V. | 30 | 40 | 0.060 pulg | Natural | Nylon 6 | Fabricar con resinas DuPont o resinas BASF, | N0483013 | 11 pulg | Lubán 100%, | S | PMM 8191 | 2016-03-23 | Utilizar tina de un sólo viaje con agua fría,Dado de 2 barrenos, 30 mallas de 100 mesh, |  |  |  |  | Utilizar tina de un sólo viaje con agua fría, | Dado de 2 barrenos, 30 mallas de 100 mesh, | Realizar 5 amarres al mazo para evitar que el filamento se cuelgue al aflojar la extensión: 1 amarre por dentro de los cuernos sujetando el material, 2 amarres a la mitad del mazo y 2 amarres en los extremos del mazo., | Aire, 170°C +/- 5°C / 60 min +/- 10 min, |  |  | Forrar con funda de polietileno y papel kraft café,
Fábrica de Cepillos Industriales El Ángel, S.A de C.V. | 20 | 0 | 0.022 pulg | Natural | Nylon 6 |  | N0483014 | Mazo | Lubán 100%, | S | PMM 8191 | 2016-03-23 | material en almacen Dado de 20 barrenos, 25 mallas de 100 mesh, | [5 empty] | Dado de 20 barrenos, 25 mallas de 100 mesh, |  | Agua, mínimo 90°C / 120 min +/- 10 min, | 80°C +/- 5°C / 3hrs, |  | Forrar con funda de polietileno y papel kraft café,
Escobillones y Envases de México, S.A. | 50 | 55 | 0.007 pulg | Negro 921 | Nylon 6 |  | N0031021 | 13 mm | Silicón americano 520 ml por 19 lts de agua, Maromear después de lubricar., | T | PMM 8192 | 2016-03-23 | Mazo chico de aluminio. Se puede utilizar mazo pequeño de aluminio con el objetivo de diferenciar el material de otros con calibres similares.,Dado de 130 barrenos, 25 mallas de 100 mesh, |  |  |  | Mazo chico de aluminio. Se puede utilizar mazo pequeño de aluminio con el objetivo de diferenciar el material de otros con calibres similares., | Bastón 3 mm - 5 mm, Espejo 50 cm, | Dado de 130 barrenos, 25 mallas de 100 mesh, | Fabricar mazos delgados, | Agua, mínimo 90°C / 120 min +/- 10 min, |  |  | Forrar con funda de polietileno y papel kraft café. Usar funda de 66 mm.,
M.W. Jenkins' Sons Inc. | 45.4 | 55 | 0.018 pulg | Natural | Nylon 6.6 |  | E0047012 | Mazo | Lubán 100%, | (F) | PMM 8188 | 2016-03-28 | RIZ. 6.5-O AMP. 0.033" ENG. 75 DIENTESDado de 25 barrenos, 10 mallas de 100 mesh, | 6.5, 0.033 pulg, SERIE A75, | Rizado |  |  |  | Dado de 25 barrenos, 10 mallas de 100 mesh, | Pasar los filamentos por todos los rodillos del 3er. tren, | Agua, Máx. 10°C, | 105°C +/- 5°C / 2hrs, |  | Forrar con funda de polietileno y papel kraft café,
Escobillones y Envases de México, S.A. | 50 | 55 | 0.007 pulg | Negro 921 | Nylon 6 |  | N0031021 | 13 mm | Silicón americano 520 ml por 19 lts de agua, Maromear después de lubricar., | T | PMM 8193 | 2016-03-30 | Mazo chico de aluminio. Se puede utilizar mazo pequeño de aluminio con el objetivo de diferenciar el material de otros con calibres similares.,Dado de 130 barrenos, 25 mallas de 100 mesh, |  |  |  | Mazo chico de aluminio. Se puede utilizar mazo pequeño de aluminio con el objetivo de diferenciar el material de otros con calibres similares., | Bastón 3 mm - 5 mm, Espejo 50 cm, | Dado de 130 barrenos, 25 mallas de 100 mesh, | Fabricar mazos delgados, | Agua, mínimo 90°C / 120 min +/- 10 min, |  |  | Forrar con funda de polietileno y papel kraft café. Usar funda de 66 mm.,
Megatropa, S.C. de R.L. de C.V. | 25 | 30 | 0.007 pulg | Rosa 815 | Nylon 6.12 |  | MCCNY007/32-S815 | 32 mm | Lubán 75%, | T | PMM 8185 | 2016-04-07 | Dado de 130 ó 177 barrenos, 25 mallas de 100 mesh, |  |  |  |  | Bastón 3 mm - 5 mm, Espejo 50 cm, | Dado de 130 ó 177 barrenos, 25 mallas de 100 mesh, |  | Vapor, mínimo 90°C / 120 min +/- 10 min, |  |  | Forrar con funda de polietileno y papel kraft blanco,
Megatropa, S.C. de R.L. de C.V. | 25 | 30 | 0.008 pulg | Verde Hielo 803 | Nylon 6.12 |  | MCCNY008/34-V803 | 34 mm | Lubán 75%, | T | PMM 8186 | 2016-06-06 | Dado de 130 ó 177 barrenos, 25 mallas de 100 mesh, |  |  |  |  | Bastón 3 mm - 5 mm, Espejo 50 cm, | Dado de 130 ó 177 barrenos, 25 mallas de 100 mesh, |  | Vapor, mínimo 90°C / 120 min +/- 10 min, |  |  | Forrar con funda de polietileno y papel kraft blanco,
The Mill Rose Company | 90.8 | 105 | 0.010 pulg | Negro 921 | Nylon 6 Plus | Fabricar con resinas DuPont o resinas BASF, | C-101012 M | Mazo | Lubán 100%, | T | PMM 8194 | 2016-06-08 | Dado de 90 barrenos, 25 mallas de 100 mesh, |  |  |  |  | Bastón 3 mm - 5 mm, Espejo 50 cm, | Dado de 90 barrenos, 25 mallas de 100 mesh, |  | Agua, mínimo 90°C / 120 min +/- 10 min, | 105°C +/- 5°C / 3hrs, |  | Forrar con funda de polietileno y papel kraft café,
Megatropa, S.C. de R.L. de C.V. | 40 | 60 | 0.003 pulg | Natural | Nylon 6.12 | Usar resina Vestamid D16 como primera opción, | MCCNY0030-C100TR | Carrete 100 Hilos | Lubricar en línea, Templar en línea a 200ºC y una velocidad del ventilador de 786 RPM, Silicón 365 50 ml por 1 litro de agua, 18 rpm, | T | PMM 8187 | 2016-06-27 | CARRETES DE 5 KGDado no. 205 de 600 barrenos como primera opción, 40 mallas de 100 mesh y 2 mallas de 200 mesh, Embobinadoras italianas, 1 mechon, 3.8, 10. Polea de entrada, polea en balancín y polea de entrada de repartidor en H, polea de salida de repartidor en V., 2 hr 10 min, 3, 5 +/- 0.5 Kg, Crellin Natural, | [5 empty] | Dado no. 205 de 600 barrenos como primera opción, 40 mallas de 100 mesh y 2 mallas de 200 mesh, | [5 empty] | Embobinadoras italianas, 1 mechon, 3.8, 10. Polea de entrada, polea en balancín y polea de entrada de repartidor en H, polea de salida de repartidor en V., 2 hr 10 min, 3, 5 +/- 0.5 Kg, Crellin Natural,