## Cristobal
Nombre del Cliente | Cantidad | Unidad | Calibre | Color | Material | Clave | Corte | Lubricación | Orientación | No pedido | Fecha Entrega | Perfil | Aditivo | Otros | Especificaciones | Descripcion
D. L. MEDICA, S. A. DE C. V. | 1000 | KG | 0.009 | NATURAL | NYLON 6.12 | FCDMBR04 | 33 MM | 0 | 0 | PMM 8195 | 28.03.2016 00:00:00 | - | - | - | - | NYLON 6.12 NATURAL CAL. 0.009" CORTE: 33 MM
PORTILLO MARTINEZ ERNESTO | 9.6 | KG | 0 | 0 | 0 | N0130129 | 0 | 0 | 0 | PMM 8196 | 04.03.2016 00:00:00 | #N/A | #N/A | #N/A | #N/A | NYLON 6 PLUS NEGRO 921 CAL. 0.016" EN MAZO
FELTON, INC. | 50 | LB | 0.045" | NATURAL | POLIPROPILENO | .815312 | 10" | SILICON FX 50% | S | PMM 8197 | 31.03.2016 00:00:00 | - | - | - | EN MAZO PEQUEÑO DE ALUMINIO CON EXTENSION, CON TINA DE DOBLE VIAJE | POLIPROPILENO NATURAL CAL. 0.045" CORTE: 10"
INDUSTRIAL BRUSH CORP. | 500 | LB | 0.022" | NEGRO 921 | NYLON 6.12 | -8201108 | EN MAZO | LUBAN 100% | T | PMM 8198 | 28.03.2016 00:00:00 | - | - | - | FABRICAR COMO N 6.12 "R", NO MARCAR COMO NYLON 6.12 "R", FORRO SOLO PELICULA ESTIRABLE DE PE, DIAMETRO DE MAZO 2 1/4" - 2 3/8" | NYLON 6.12 NEGRO 921 CAL. 0.022" EN MAZO
ORAL-B LABORATORIES | 170 | KG | 0.007" | VERDE 854 | NYLON 6.12 | .60880072 | 36 MM | SIL. AMERICANO 25ML | T | PMM 8199 | 08.03.2016 00:00:00 | - | - | - | TOLERANCIA CALIBRE PROMEDIO: +/- 0.00021 PULG. CALIBRACION EN MICROMETRO / FORRO SOLO CON FUNDA | NYLON 6.12 VERDE 854 CAL. 0.007" CORTE: 36 MM
ORAL-B LABORATORIES | 170 | KG | 0.007" | AZUL INDICATOR | NYLON 6.12 | .60880499 | 1 1/8" | SIL. AMERICANO 25ML | T | PMM 8199 | 08.03.2016 00:00:00 | - | - | - | TOLERANCIA CALIBRE PROMEDIO: +/- 0.00021 PULGCALIBRACION EN MICROMETRO CTES DE 50 HILOS /FORRO SOLO FUNDA | NYLON 6.12 AZUL INDICATOR CAL. 0.007" CORTE: 1 1/8"
ORAL-B LABORATORIES | 85 | KG | 0.006" | AZUL INDICATOR | NYLON 6.12 | .60880501 | 1 7/64" | SIL. AMERICANO 20ML | T | PMM 8199 | 08.03.2016 00:00:00 | - | - | 35gr AZUL2 3lts ACIDO REC 6/1 | TOLERANCIA CALIBRE PROMEDIO: +/- 0.00018 PULG. CALIBRACION EN MICROMETRO CTES DE 50 HILOS /FORRO SOLO FUNDA | NYLON 6.12 AZUL INDICATOR CAL. 0.006" CORTE: 1 7/64"
ORAL-B LABORATORIES | 85 | KG | 0.006" | AZUL 837 | NYLON 6.12 | .92059999 | 34 MM | SIL. AME. 20 ML | F | PMM 8199 | 08.03.2016 00:00:00 | - | - | - | TOL. CAL. PROM +/- 0.00018" (0.00582"-0.00618") TOL. CAL. IND. +/- 0.0006", DIAMETRO DE MAZO 50 +/- 2 MM (2"), FORRO SOLO FUNDA DE P.E. 7.5 A 7.8 CM, EN CAJAS DE 10 LBS. VEL. 150-690-590 | NYLON 6.12 AZUL 837 CAL. 0.006" CORTE: 34 MM
ORAL-B LABORATORIES | 170 | KG | 0.008" | AZUL 367 | NYLON 6.12 | .97400713 | 34 MM | 0 | 0 | PMM 8199 | 08.03.2016 00:00:00 | - | - | - | - | NYLON 6.12 AZUL 367 CAL. 0.008" CORTE: 34 MM
ORAL-B LABORATORIES | 170 | KG | 0.009" | AZUL 367 | NYLON 6.12 | .97400722 | 34 MM | 0 | 0 | PMM 8199 | 08.03.2016 00:00:00 | - | - | - | - | NYLON 6.12 AZUL 367 CAL. 0.009" CORTE: 34 MM
ORAL-B LABORATORIES | 85 | KG | 0.007" | AZUL 838 | NYLON 6.12 | .97400727 | 32 MM | 0 | 0 | PMM 8199 | 08.03.2016 00:00:00 | - | - | - | - | NYLON 6.12 AZUL 838 CAL. 0.007" CORTE: 32 MM
ORAL-B LABORATORIES | 170 | KG | 0.007" | AZUL 169 | NYLON 6.12 | .97400728 | 32 MM | 0 | 0 | PMM 8199 | 08.03.2016 00:00:00 | - | - | - | - | NYLON 6.12 AZUL 169 CAL. 0.007" CORTE: 32 MM
ORAL-B LABORATORIES | 85 | KG | 0.007" | AZUL 839 | NYLON 6.12 | .97400729 | 32 MM | 0 | 0 | PMM 8199 | 08.03.2016 00:00:00 | - | - | - | - | NYLON 6.12 AZUL 839 CAL. 0.007" CORTE: 32 MM
ORAL-B LABORATORIES | 85 | KG | 0.007" | AZUL 976 | NYLON 6.12 | .99761613 | 32 MM | SIL. AMERICANO 25ML | T | PMM 8199 | 08.03.2016 00:00:00 | - | - | - | TOLERANCIA CALIBRE PROMEDIO: +/- 0.00021 PULG CALIBRACION EN MICROMETRO, FORRO SOLO FUNDA P.E. 7.6 A 7.8 CM., DIAMETRO DE MAZO 50 +/- 2 MM EN CAJAS DE 10 LBS. | NYLON 6.12 AZUL 976 CAL. 0.007" CORTE: 32 MM
ORAL-B LABORATORIES | 560 | KG | 0.007" | INDICATOR | NYLON 6.12 | .96630844 | 10.5 FT | SIL. AME. 20MLX19LTA | T | PMM 8200 | 08.03.2016 00:00:00 | - | - | - | CTS 65 HILOS PARA TEÑIR EMB. ITAL. DIAMETRO MAZO 31 +/- 0.5 MM GROSOR SELLADO 1.10+/- 0.5 MM LONGITUD 3048 +/-152 MM FUNDA 71 MM SIN FRANJA DADO 130 B FAB. CHORIZOS DE 7 VUELTAS CON 7 CTS TEMP. PEINADO Y LUB. STD ARMAR A DIAMETRO 31MM ANTES HORNEAR | NYLON 6.12 INDICATOR CAL. 0.007" CORTE: 10.5 FT
ORAL-B LABORATORIES | 340 | KG | 0.006" | NATURAL | POLIESTER SATINTONE | .96630845 | 10.5 FT | 0 | F | PMM 8200 | 08.03.2016 00:00:00 | - | CAOLIN | - | 200 G MB CAOLIN EN 800 G DE PBT DIAMETRO MAZO: 31 +/- 0.5 MM FUNDA 71 MM FRANJA ROJA GROSOR SELLADO 1.10+/- 0.5 MM LONGITUD: 3048 +/-152 MM DADO 250 B FAB C/ CHORIZOS DE 15 VUELTAS C/U TEMP. PEINADO Y LUB STD ARMAR A DIAMETRO 31MM ANTES HORNEAR | POLIESTER SATINTONE NATURAL CAL. 0.006" CORTE: 10.5 FT
ORAL-B LABORATORIES | 675 | KG | 0.006" | AZUL 324 | POLIESTER SATINTONE | .96630846 | 10.5 FT | SIL. AME 650MLX19LTA | F | PMM 8200 | 08.03.2016 00:00:00 | - | CAOLIN | - | 200 G MB CAOLIN EN 800 G DE PBT DIAMETRO MAZO: 31 +/- 0.5 MM FUNDA 71 MM FRANJA ROJA GROSOR SELLADO 1.10+/- 0.5 MM LONGITUD: 3048 +/-152 MM DADO 250 B FAB C/ CHORIZOS DE 15 VUELTAS C/U TEMP. PEINADO Y LUB STD ARMAR A DIAMETRO 31MM ANTES HORNEAR | POLIESTER SATINTONE AZUL 324 CAL. 0.006" CORTE: 10.5 FT
ORAL-B LABORATORIES | 340 | KG | 0.006" | AZUL 32 | POLIESTER | .96747988 | 10.5 FT. | SIL. AMERICANO 650ML | F | PMM 8200 | 08.03.2016 00:00:00 | - | - | - | PBT CAOLIN CHORIZOS DADO 250 BARRENOS 4 CHORIZOS DELGADOS 15 VUELTAS C/U VEL. 160-800-690 MAZO DE CHORIZOS C/EXT. P/ENCOGER, AUTOCLAVE 135°C X10MIN CAL. NOMINAL EN LINEA 0.0058" ARMAR A DIAMETRO 31 MM ANTES DE HORNEAR 80% PBT+20% MB CAOLIN | POLIESTER SATINTONE AZUL 323 CAL. 0.006" CORTE: 10.5 FT.
ORAL-B LABORATORIES | 680 | KG | 0.007" | AZUL 589 | POLIESTER | .96747989 | 10.5 FT. | SIL. AMERICANO 650ML | F | PMM 8200 | 08.03.2016 00:00:00 | - | - | - | PBT CAOLIN CHORIZOS DADO 130 BARRENOS 4 CHORIZOS DELGADOS 21 VUELTAS C/U VEL. 160-800-690 MAZO DE CHORIZOS C/EXT. P/ENCOGER, AUTOCLAVE 135°C X10MIN CAL. NOMINAL EN LINEA 0.0068" ARMAR A DIAMETRO 31 MM ANTES DE HORNEAR 80% PBT+20% MB CAOLIN,SOLO BASF | POLIESTER SATINTONE AZUL 589 CAL. 0.007" CORTE: 10.5 FT.
ORAL-B LABORATORIES | 225 | KG | 0.007" | VERDE 588 | POLIESTER | .96748004 | 10.5 FT. | SIL. AMERICANO 650ML | F | PMM 8201 | 08.03.2016 00:00:00 | - | - | - | PBT CAOLIN CHORIZOS DADO 130 BARRENOS 4 CHORIZOS DELGADOS 21 VUELTAS C/U VEL. 160-800-690 MAZO DE CHORIZOS C/EXT. P/ENCOGER, AUTOCLAVE 135°C X10MIN CAL. NOMINAL EN LINEA 0.0068" ARMAR A DIAMETRO 31 MM ANTES DE HORNEAR 80% PBT+20% MB CAOLIN,SOLO BASF | POLIESTER SATINTONE VERDE 588 CAL. 0.007" CORTE: 10.5 FT.
ORAL-B LABORATORIES | 225 | KG | 0.006" | NATURAL 396 | POLIESTER | .96748005 | 10.5 FT. | SIL. AMERICANO 170ML | F | PMM 8201 | 08.03.2016 00:00:00 | - | - | - | PBT CHORIZOS DADO 250 BARRENOS FABRICAR 4 CHORIZOS DELGADOS 15 VUELTAS C/U VEL160-800-690 MAZO DE CHORIZOS C/ EXTENSION P/ ENCOGER AUTOCLAVE 135°C X 10 MIN CAL. NOMINAL EN LINEA 0.0058" ARMAR A DIAMETRO DE 31 MM ANTES DE HORNEAR, SOLO RESINA BASF | POLIESTER NATURAL 396 CAL. 0.006" CORTE: 10.5 FT.
ORAL-B LABORATORIES | 115 | KG | 0.006" | AZUL 452 | POLIESTER | .96748007 | 10.5 FT. | SIL. AMERICANO 170ML | F | PMM 8201 | 08.03.2016 00:00:00 | - | - | - | PBT CHORIZOS DADO 250 BARRENOS FABRICAR 4 CHORIZOS DELGADOS 15 VUELTAS C/U VEL160-800-690 MAZO DE CHORIZOS C/ EXTENSION P/ ENCOGER AUTOCLAVE 135°C X 10 MIN CAL. NOMINAL EN LINEA 0.0058" ARMAR A DIAMETRO DE 31 MM ANTES DE HORNEAR, SOLO RESINA BASF | POLIESTER AZUL 452 CAL. 0.006" CORTE: 10.5 FT.
ORAL-B LABORATORIES | 75 | KG | 0.007" | AZUL 452 | POLIESTER | .96748008 | 10.5 FT. | SIL. AMERICANO 170ML | F | PMM 8201 | 08.03.2016 00:00:00 | - | - | - | PBT CHORIZOS DADO130 BARRENOS 4 CHORIZOS DELGADOS 21 VUELTAS C/U VEL160-800-690 MAZO DE CHORIZOS C/ EXTENSION P/ ENCOGER AUTOCLAVE 135°C X 10 MIN CAL. NOMINAL EN LINEA 0.0068" ARMAR A DIAMETRO DE 31 MM ANTES DE HORNEAR,FABRICAR SOLO CON RESINA BASF | POLIESTER AZUL 452 CAL. 0.007" CORTE: 10.5 FT.
ORAL-B LABORATORIES | 115 | KG | 0.007" | AZUL 451 | POLIESTER | .96748009 | 10.5 FT. | SIL. AMERICANO 170ML | F | PMM 8201 | 08.03.2016 00:00:00 | - | - | - | PBT CHORIZOS DADO130 BARRENOS 4 CHORIZOS DELGADOS 21 VUELTAS C/U VEL160-800-690 MAZO DE CHORIZOS C/ EXTENSION P/ ENCOGER AUTOCLAVE 135°C X 10 MIN CAL. NOMINAL EN LINEA 0.0068" ARMAR A DIAMETRO DE 31 MM ANTES DE HORNEAR,FABRICAR SOLO CON RESINA BASF | POLIESTER AZUL 451 CAL. 0.007" CORTE: 10.5 FT.
ORAL-B LABORATORIES | 115 | KG | 0.006" | AZUL 545 | POLIESTER SATINTON | .97121039 | 10.5 FT | 0 | 0 | PMM 8201 | 08.03.2016 00:00:00 | - | - | - | - | POLIESTER SATINTONE AZUL 545 CAL. 0.006" CORTE: 10.5 FT

## Hoja1
Nombre del Cliente | Cantidad_Kg | Unidad_Original | Calibre | Color | Material | Resina | Clave | Corte | Lubricante | Orientación | No pedido | Fecha Entrega | ESP_SAE | Rizado | Perfil | Aditivos | Tipo de Mazo | Bastón_Espejo_Tina | Herramental | Fabricar | Temple | Horno | Teñido | Enfundado | Esp_Carretes
Portillo Martínez Ernesto | 9.6 |  | 0.016 pulg | Negro 921 | Nylon 6 Plus |  | N0130129 | Mazo | Lubán 100%, | S | PMM 8196 | 2016-03-04 | #N/A | [5 empty] | Dado de 30 barrenos, 25 mallas de 100 mesh, |  | Agua, mínimo 90°C / 120 min +/- 10 min, | 105°C +/- 5°C / 3hrs, |  | Forrar con funda de polietileno y papel kraft café,
Oral-B Laboratories | 170 |  | 0.178 mm (0.007 pulg) | Verde 854 | Nylon 6.12 | Cambia con temperaturas de extrusión y templado. En extrusión: Con temperaturas bajas se hace un tono claro o amarillento. Con temperaturas altas se hace un tono fuerte o azulado. En templado: Se hace un tono más amarillento., | .60880072 | 36 mm | Silicón americano 25 ml por 19 lts de agua, | T | PMM 8199 | 2016-03-08 | TOLERANCIA CALIBRE PROMEDIO: +/- 0.00021 PULG. CALIBRACION EN MICROMETRO / FORRO SOLO CON FUNDA |  |  |  |  | Bastón 3 mm - 5 mm, Espejo 50 cm, | Dado de 130 ó 177 barrenos, 25 mallas de 100 mesh, | Inspección en proceso de calibre: Medir con micrómetro. Calibrar en mm con nominal de 0.175 mm Inspección final de calibre: Medir con láser. Calibrar en mm con nominal de 0.178 mm (0.007 pulg), | Vapor, mínimo 90°C / 120 min +/- 10 min, |  |  | Forrar sólo con funda de polietileno de 7.5 a 7.6 cm.,
Oral-B Laboratories | 170 |  | 0.178 mm (0.007 pulg) | Azul Indicator | Nylon 6.12 | Fabricar con resinas DuPont (Zytel FG 158), | .60880499 | 1 1/8 pulg | Silicón americano 18 ml por 19 lts de agua, DESPUÉS DEL TEMPLADO Y PEINADO (ANTES DE LUBRICAR), DEJAR SECAR EL MATERIAL MÍNIMO 12 HORAS. YA SECO, LUBRICAR. Cada mazo se sumergirá dentro de la solución de lubricante durante 3 min. Después peinar el materi | T | PMM 8199 | 2016-03-08 | TOLERANCIA CALIBRE PROMEDIO: +/- 0.00021 PULGCALIBRACION EN MICROMETRO CTES DE 50 HILOS /FORRO SOLO FUNDA |  |  |  |  | Bastón 3 mm - 5 mm, Espejo 50 cm, | Dado de 130 ó 177 barrenos, 25 mallas de 100 mesh, | Inspección en proceso de calibre: Medir con micrómetro. Calibrar en mm con nominal de 0.175 mm Inspección final de calibre: Medir con láser. Calibrar en mm con nominal de 0.178 mm (0.007 pulg) Embobinar en carretes de 65 hilos (dado de 130 barrenos) ó de |  |  | Teñir en línea con velocidades para trenes 1, 2 y 3: 260 rpm. Carretes para teñir: 7 carretes de 65 hilos ó 8 carretes de 59 hilos. Utilizar fórmula de teñido de acuerdo a la AV. 149. Embobinado en mazo normal (AL-60)., | Forrar sólo con funda de polietileno de 7.5 a 7.6 cm., | Usar embobinadoras nacionales como primera opción, embobinadoras italianas como segunda opción., 5.5, 10. Polea de entrada en H, polea de salida en V., 51 min, 4, Crellin Natural,
Oral-B Laboratories | 85 |  | 0.152 mm (0.006 pulg) | Azul Indicator | Nylon 6.12 | Fabricar con resinas DuPont (Zytel FG 158), | .60880501 | 1 7/64 pulg | Silicón americano 15 ml por 19 lts de agua, DESPUÉS DEL TEMPLADO Y PEINADO (ANTES DE LUBRICAR), DEJAR SECAR EL MATERIAL MÍNIMO 12 HORAS. YA SECO, LUBRICAR. Cada mazo se sumergirá dentro de la solución de lubricante durante 3 min. Después peinar el materi | T | PMM 8199 | 2016-03-08 | TOLERANCIA CALIBRE PROMEDIO: +/- 0.00018 PULG. CALIBRACION EN MICROMETRO CTES DE 50 HILOS /FORRO SOLO FUNDA |  |  |  |  | Bastón 3 mm - 5 mm, Espejo 50 cm, | Dado de 215 barrenos, 25 mallas de 100 mesh, | Inspección en proceso de calibre: Medir con micrómetro. Calibrar en mm con nominal de 0.149 mm Inspección final de calibre: Medir con láser. Calibrar en mm con nominal de 0.152 mm (0.006 pulg) Embobinar en carretes de 71 y 72 hilos para teñir. No desembob |  |  | Teñir en línea con velocidades para trenes 1, 2 y 3: 260 rpm. Utilizar fórmula de teñido de acuerdo a la AV. 149. Carretes para teñir: 9 carretes de 71 y 72 hilos., | Forrar sólo con funda de polietileno de 7.5 a 7.6 cm., | Embobinadoras italianas, 5.5, 10. Polea de entrada en H, polea de salida en V., 1 hr, 4, Crellin Natural,
Oral-B Laboratories | 85 |  | 0.152 mm (0.006 pulg) | Azul 837 | Nylon 6.12 |  | .92059999 | 34 mm | Silicón americano 20 ml. por 19 lts. de agua, | (F) | PMM 8199 | 2016-03-08 | TOL. CAL. PROM +/- 0.00018" (0.00582"-0.00618") TOL. CAL. IND. +/- 0.0006", DIAMETRO DE MAZO 50 +/- 2 MM (2"), FORRO SOLO FUNDA DE P.E. 7.5 A 7.8 CM, EN CAJAS DE 10 LBS. VEL. 150-690-590 |  |  |  |  | Bastón 3 mm - 5 mm, Espejo 50 cm, | Dado de 215 barrenos, 25 mallas de 100 mesh, | Pasar los filamentos por todos los rodillos del 3er. tren Inspección en proceso de calibre: Medir con micrómetro. Calibrar en mm con nominal de 0.149 mm Inspección final de calibre: Medir con láser. Calibrar en mm con nominal de 0.152 mm (0.006 pulg), | Vapor, mínimo 90°C / 120 min +/- 10 min, |  |  | Forrar sólo con funda de polietileno de 7.5 a 7.6 cm.,
Oral-B Laboratories | 170 |  | 0.203 mm (0.008 pulg) | Azul 367 | Nylon 6.12 |  | .97400713 | 34 mm | Silicón americano 28 ml por 19 lts de agua, | (F) | PMM 8199 | 2016-03-08 | - |  |  |  |  | Bastón 3 mm - 5 mm, Espejo 50 cm, | Dado de 177 barrenos, 25 mallas de 100 mesh, | Pasar los filamentos por todos los rodillos del 3er. tren. Medir calibre con equipo láser directo (sin ajuste)., | Vapor, 90°C / 2hrs, |  |  | Forrar sólo con funda de polietileno de 7.5 a 7.6 cm.,
Oral-B Laboratories | 170 |  | 0.229 mm (0.009 pulg) | Azul 367 | Nylon 6.12 |  | .97400722 | 34 mm | Silicón americano 35 ml por 19 lts de agua, | (F) | PMM 8199 | 2016-03-08 | - |  |  |  |  | Bastón 3 mm - 5 mm, Espejo 50 cm, | Dado de 110 barrenos, 25 mallas de 100 mesh, | Pasar los filamentos por todos los rodillos del 3er. tren. Medir calibre con equipo láser directo (sin ajuste)., | Vapor, 90°C / 2hrs, |  |  | Forrar sólo con funda de polietileno de 7.5 a 7.6 cm.,
Oral-B Laboratories | 85 |  | 0.178 mm (0.007 pulg) | Azul 838 | Nylon 6.12 |  | .97400727 | 32 mm | Silicón americano 27 ml por 19 lts de agua, | (F) | PMM 8199 | 2016-03-08 | - |  |  |  |  | Bastón 3 mm - 5 mm, Espejo 50 cm, | Dado de 177 barrenos, 25 mallas de 100 mesh, | Pasar los filamentos por todos los rodillos del 3er. tren. Medir calibre con equipo láser directo (sin ajuste)., | Vapor, 90°C / 2hrs, |  |  | Forrar sólo con funda de polietileno de 7.5 a 7.6 cm.,
Oral-B Laboratories | 170 |  | 0.178 mm (0.007 pulg) | Azul 169 | Nylon 6.12 |  | .97400728 | 32 mm | Silicón americano 27 ml por 19 lts de agua, | (F) | PMM 8199 | 2016-03-08 | - |  |  |  |  | Bastón 3 mm - 5 mm, Espejo 50 cm, | Dado de 177 barrenos, 25 mallas de 100 mesh, | Pasar los filamentos por todos los rodillos del 3er. tren. Medir calibre con equipo láser directo (sin ajuste)., | Vapor, 90°C / 2hrs, |  |  | Forrar sólo con funda de polietileno de 7.5 a 7.6 cm.,
Oral-B Laboratories | 85 |  | 0.178 mm (0.007 pulg) | Azul 839 | Nylon 6.12 |  | .97400729 | 32 mm | Silicón americano 27 ml por 19 lts de agua, | (F) | PMM 8199 | 2016-03-08 | - |  |  |  |  | Bastón 3 mm - 5 mm, Espejo 50 cm, | Dado de 130 barrenos, 25 mallas de 100 mesh, | Pasar los filamentos por todos los rodillos del 3er. tren. Medir calibre con equipo láser directo (sin ajuste)., | Vapor, 90°C / 2hrs, |  |  | Forrar sólo con funda de polietileno de 7.5 a 7.6 cm.,
Oral-B Laboratories | 85 |  | 0.178 mm (0.007 pulg) | Azul 976 | Nylon 6.12 |  | .99761613 | 32 mm | Silicón americano 25 ml por 19 lts de agua, | T | PMM 8199 | 2016-03-08 | TOLERANCIA CALIBRE PROMEDIO: +/- 0.00021 PULG CALIBRACION EN MICROMETRO, FORRO SOLO FUNDA P.E. 7.6 A 7.8 CM., DIAMETRO DE MAZO 50 +/- 2 MM EN CAJAS DE 10 LBS. |  |  |  |  | Bastón 3 mm - 5 mm, Espejo 50 cm, | Dado de 130 ó 177 barrenos, 25 mallas de 100 mesh, | Avisar al departamento de Aseguramiento de Calidad cuando se esté fabricando. Inspección en proceso de calibre: Medir con micrómetro. Calibrar en mm con nominal de 0.175 mm Inspección final de calibre: Medir con láser. Calibrar en mm con nominal de 0.178 | Vapor, mínimo 90°C / 120 min +/- 10 min, |  |  | Forrar sólo con funda de polietileno de 7.5 a 7.6 cm.,
Oral-B Laboratories | 560 |  | 0.1778 mm (0.007 pulg) | Azul Indicator | Nylon 6.12 | Fabricar sólo con resina de Dupont, | .96630844 | Chorizo | Silicón americano 20 ml. por 19 lts. de agua, Para la preparación del lubricante: utilizar 70% de agua destilada y 30% de agua filtrada. Peinar mazos delgados., | T | PMM 8200 | 2016-03-08 | CTS 65 HILOS PARA TEÑIR EMB. ITAL. DIAMETRO MAZO 31 +/- 0.5 MM GROSOR SELLADO 1.10+/- 0.5 MM LONGITUD 3048 +/-152 MM FUNDA 71 MM SIN FRANJA DADO 130 B FAB. CHORIZOS DE 7 VUELTAS CON 7 CTS TEMP. PEINADO Y LUB. STD ARMAR A DIAMETRO 31MM ANTES HORNEAR |  |  |  |  | Bastón 3 mm - 5 mm, Espejo 50 cm, | Dado de 177 ó 195 barrenos, 25 mallas de 100 mesh, | Embobinar en carretes de 59 hilos (dado de 177 barrenos) ó de 65 hilos (dado de 195 barrenos). Inspección en proceso de calibre: Medir con micrómetro. Calibrar con nominal de 0.1750 mm. (0.00689") Inspección final de calibre: Medir con láser. Calibrar con |  |  | Teñir en línea. Utilizar fórmula de teñido de acuerdo a la AV. 149 Fabricar 10 chorizos delgados de 6 vueltas con 7 carretes de 65 hilos, ó de 7 vueltas con 6 carretes de 65 hilos. O fabricar 12 chorizos delgados de 5 vueltas con 8 carretes de 59 hilos (d | Grosor del sellado: 1.10 +/- 0.5 mm Longitud del mazo: 3048 +/- 152 mm Ancho de la funda: 71 mm, sin franja. Calibre: 0.004", | Embobinadoras italianas, 5.5, 10. Polea de entrada en H, polea de salida en V., 51 min, 4, H&K Negro Alemán,
Oral-B Laboratories | 340 |  | 0.1524 mm (0.006 pulg) | Natural | PBT Satintone | Para preparar 1 kg de material, utilizar 800 g de Poliéster PBT y 200 g de Masterbatch con caolín PBT COMPR-20. Se puede utilizar resina Ultradur B4500 o Crastin., | .96630845 | Chorizo | Silicón americano 650 ml. por 19 lts. de agua, Peinar mazos delgados, | (F) | PMM 8200 | 2016-03-08 | 200 G MB CAOLIN EN 800 G DE PBT DIAMETRO MAZO: 31 +/- 0.5 MM FUNDA 71 MM FRANJA ROJA GROSOR SELLADO 1.10+/- 0.5 MM LONGITUD: 3048 +/-152 MM DADO 250 B FAB C/ CHORIZOS DE 15 VUELTAS C/U TEMP. PEINADO Y LUB STD ARMAR A DIAMETRO 31MM ANTES HORNEAR |  |  |  | Mazo de chorizos, Con extensión para encoger, | Espejo mínimo 50 cm, | Dado de 250 ó 300 barrenos, 10 mallas de 100 mesh, | Pasar los filamentos por todos los rodillos del 3er. tren. Para dado de 250 barrenos: Fabricar 6 chorizos delgados, 15 vueltas cada uno. Peinar saliendo de la tina de enfriamiento en 26 mechones de 5 hilos y 20 mechones de 6 hilos. Para dado de 300 barren | Autoclave, 135°C / 10 min +/- 0 min, |  |  | Grosor del sellado: 1.10 +/- 0.5 mm Longitud del mazo: 3048 +/- 152 mm Ancho de la funda: 71 mm, con franja roja. Calibre: 0.004",
Oral-B Laboratories | 675 |  | 0.1524 mm (0.006 pulg) | Azul 324 | PBT Satintone | Para preparar 1 kg de material, utilizar 800 g de Poliéster PBT y 200 g de Masterbatch con caolín PBT COMPR-20. Se puede utilizar resina Ultradur B4500 o Crastin. Utilizar bolsas nuevas para cada pesada. , Manejar pesadas en botes de plástico. El color su | .96630846 | Chorizo | Silicón americano 650 ml. por 19 lts. de agua, Peinar mazos delgados, | (F) | PMM 8200 | 2016-03-08 | 200 G MB CAOLIN EN 800 G DE PBT DIAMETRO MAZO: 31 +/- 0.5 MM FUNDA 71 MM FRANJA ROJA GROSOR SELLADO 1.10+/- 0.5 MM LONGITUD: 3048 +/-152 MM DADO 250 B FAB C/ CHORIZOS DE 15 VUELTAS C/U TEMP. PEINADO Y LUB STD ARMAR A DIAMETRO 31MM ANTES HORNEAR |  |  |  | Mazo de chorizos, Con extensión para encoger, | Bastón 1 cm, Espejo mínimo 50 cm, | Dado de 250 ó 300 barrenos, 10 mallas de 100 mesh, | Pasar los filamentos por todos los rodillos del 3er. tren. Orientar en vapor. Enumerar todos los mazos. Para dado de 250 barrenos: Fabricar 6 chorizos delgados, 15 vueltas cada uno. Peinar saliendo de la tina de enfriamiento en 26 mechones de 5 hilos y 2 | Autoclave, 135°C / 10 min +/- 0 min, |  |  | Grosor del sellado: 1.10 +/- 0.5 mm Longitud del mazo: 3048 +/- 152 mm Ancho de la funda: 71 mm, con franja roja. Calibre: 0.004",
Oral-B Laboratories | 340 |  | 0.1524 mm (0.006 pulg) | Azul 323 | PBT Satintone | Para preparar 1 kg de material, utilizar 800 g de Poliéster PBT y 200 g de Masterbatch con caolín PBT COMPR-20. Se puede utilizar resina Ultradur B4500 o Crastin., | .96747988 | Chorizo | Silicón americano 650 ml. por 19 lts. de agua, Peinar mazos delgados, | (F) | PMM 8200 | 2016-03-08 | PBT CAOLIN CHORIZOS DADO 250 BARRENOS 4 CHORIZOS DELGADOS 15 VUELTAS C/U VEL. 160-800-690 MAZO DE CHORIZOS C/EXT. P/ENCOGER, AUTOCLAVE 135°C X10MIN CAL. NOMINAL EN LINEA 0.0058" ARMAR A DIAMETRO 31 MM ANTES DE HORNEAR 80% PBT+20% MB CAOLIN |  |  |  | Mazo de chorizos, Con extensión para encoger, | Espejo mínimo 50 cm, | Dado de 250 ó 300 barrenos, 10 mallas de 100 mesh, | Pasar los filamentos por todos los rodillos del 3er. tren. Para dado de 250 barrenos: Fabricar 6 chorizos delgados, 15 vueltas cada uno. Peinar saliendo de la tina de enfriamiento en 26 mechones de 5 hilos y 20 mechones de 6 hilos. Para dado de 300 barren | Autoclave, 135°C / 10 min +/- 0 min, |  |  | Grosor del sellado: 1.10 +/- 0.5 mm Longitud del mazo: 3048 +/- 152 mm Ancho de la funda: 71 mm, con franja roja. Calibre: 0.004",
Oral-B Laboratories | 680 |  | 0.1778 mm (0.007 pulg) | Azul 589 | PBT Satintone | Para preparar 1 kg de material, utilizar 800 g de Poliéster PBT y 200 g de Masterbatch con caolín PBT COMPR-20. Utilizar únicamente resina Ultradur B4500., Cambia con templado. El tono se hace más fuerte con el temple., | .96747989 | Chorizo | Silicón americano 650 ml. por 19 lts. de agua, Peinar mazos delgados, | (F) | PMM 8200 | 2016-03-08 | PBT CAOLIN CHORIZOS DADO 130 BARRENOS 4 CHORIZOS DELGADOS 21 VUELTAS C/U VEL. 160-800-690 MAZO DE CHORIZOS C/EXT. P/ENCOGER, AUTOCLAVE 135°C X10MIN CAL. NOMINAL EN LINEA 0.0068" ARMAR A DIAMETRO 31 MM ANTES DE HORNEAR 80% PBT+20% MB CAOLIN,SOLO BASF |  |  |  | Mazo de chorizos, Con extensión para encoger, | Espejo mínimo 50 cm, | Dado de 250 barrenos, 10 mallas de 100 mesh, | Pasar los filamentos por todos los rodillos del 3er. tren. Fabricar 6 chorizos delgados de 10 vueltas cada uno. Peinar saliendo de la tina de enfriamiento en 26 mechones de 5 hilos y 20 mechones de 6 hilos. Inspección en proceso de calibre: Calibrar con n | Autoclave, 135°C / 10 min +/- 0 min, |  |  | Grosor del sellado: 1.10 +/- 0.5 mm Longitud del mazo: 3048 +/- 152 mm Ancho de la funda: 71 mm, sin franja. Calibre: 0.004",
Oral-B Laboratories | 225 |  | 0.1778 mm (0.007 pulg) | Verde 588 | PBT Satintone | Para preparar 1 kg de material, utilizar 800 g de Poliéster PBT y 200 g de Masterbatch con caolín PBT COMPR-20. Utilizar únicamente resina Ultradur B4500., Cambia con templado. El tono se hace más fuerte con el temple., | .96748004 | Chorizo | Silicón americano 650 ml. por 19 lts. de agua, Peinar mazos delgados, | (F) | PMM 8201 | 2016-03-08 | PBT CAOLIN CHORIZOS DADO 130 BARRENOS 4 CHORIZOS DELGADOS 21 VUELTAS C/U VEL. 160-800-690 MAZO DE CHORIZOS C/EXT. P/ENCOGER, AUTOCLAVE 135°C X10MIN CAL. NOMINAL EN LINEA 0.0068" ARMAR A DIAMETRO 31 MM ANTES DE HORNEAR 80% PBT+20% MB CAOLIN,SOLO BASF |  |  |  | Mazo de chorizos, Con extensión para encoger, | Espejo mínimo 50 cm, | Dado de 250 barrenos, 10 mallas de 100 mesh, | Pasar los filamentos por todos los rodillos del 3er. tren. Fabricar 6 chorizos delgados de 10 vueltas cada uno. Peinar saliendo de la tina de enfriamiento en 26 mechones de 5 hilos y 20 mechones de 6 hilos. Inspección en proceso de calibre: Calibrar con n | Autoclave, 135°C / 10 min +/- 0 min, |  |  | Grosor del sellado: 1.10 +/- 0.5 mm Longitud del mazo: 3048 +/- 152 mm Ancho de la funda: 71 mm, sin franja. Calibre: 0.004",
Oral-B Laboratories | 225 |  | 0.1524 mm (0.006 pulg) | Natural 396 | Polyester PBT | Utilizar únicamente resina Ultradur B4500., Sin Caolin, | .96748005 | Chorizo | Silicón americano 170 ml por 19 lts de agua, Para la preparación del lubricante: utilizar 70% de agua destilada y 30% de agua filtrada. Peinar mazos delgados., | (F) | PMM 8201 | 2016-03-08 | PBT CHORIZOS DADO 250 BARRENOS FABRICAR 4 CHORIZOS DELGADOS 15 VUELTAS C/U VEL160-800-690 MAZO DE CHORIZOS C/ EXTENSION P/ ENCOGER AUTOCLAVE 135°C X 10 MIN CAL. NOMINAL EN LINEA 0.0058" ARMAR A DIAMETRO DE 31 MM ANTES DE HORNEAR, SOLO RESINA BASF |  |  | Sin Caolin, | Mazo de chorizos, Con extensión para encoger, | Espejo mínimo 50 cm, | Dado de 250 ó 300 barrenos, 10 mallas de 100 mesh, | Pasar los filamentos por todos los rodillos del 3er. tren. Para dado de 250 barrenos: Fabricar 6 chorizos delgados, 15 vueltas cada uno. Peinar saliendo de la tina de enfriamiento en 26 mechones de 5 hilos y 20 mechones de 6 hilos. Para dado de 300 barren | Autoclave, 135°C / 10 min +/- 0 min, |  |  | Grosor del sellado: 1.10 +/- 0.5 mm Longitud del mazo: 3048 +/- 152 mm Ancho de la funda: 71 mm, con franja roja. Calibre: 0.004",
Oral-B Laboratories | 75 |  | 0.1778 mm (0.007 pulg) | Azul 452 | Polyester PBT | Utilizar únicamente resina Ultradur B4500., Sin Caolin, | .96748008 | Chorizo | Silicón americano 170 ml por 19 lts de agua, Para la preparación del lubricante: utilizar 70% de agua destilada y 30% de agua filtrada. Peinar mazos delgados., | (F) | PMM 8201 | 2016-03-08 | PBT CHORIZOS DADO130 BARRENOS 4 CHORIZOS DELGADOS 21 VUELTAS C/U VEL160-800-690 MAZO DE CHORIZOS C/ EXTENSION P/ ENCOGER AUTOCLAVE 135°C X 10 MIN CAL. NOMINAL EN LINEA 0.0068" ARMAR A DIAMETRO DE 31 MM ANTES DE HORNEAR,FABRICAR SOLO CON RESINA BASF |  |  | Sin Caolin, | Mazo de chorizos, Con extensión para encoger, | Espejo mínimo 50 cm, | Dado de 250 barrenos, 10 mallas de 100 mesh, | Pasar los filamentos por todos los rodillos del 3er. tren. Fabricar 6 chorizos delgados de 10 vueltas cada uno. Peinar saliendo de la tina de enfriamiento en 26 mechones de 5 hilos y 20 mechones de 6 hilos. Inspección en proceso de calibre: Calibrar con n | Autoclave, 135°C / 10 min +/- 0 min, |  |  | Grosor del sellado: 1.10 +/- 0.5 mm Longitud del mazo: 3048 +/- 152 mm Ancho de la funda: 71 mm, sin franja. Calibre: 0.004",
Oral-B Laboratories | 115 |  | 0.1524 mm (0.006 pulg) | Azul 452 | Polyester PBT | Utilizar únicamente resina Ultradur B4500., Sin Caolin, | .96748007 | Chorizo | Silicón americano 170 ml por 19 lts de agua, Para la preparación del lubricante: utilizar 70% de agua destilada y 30% de agua filtrada. Peinar mazos delgados., | (F) | PMM 8201 | 2016-03-08 | PBT CHORIZOS DADO 250 BARRENOS FABRICAR 4 CHORIZOS DELGADOS 15 VUELTAS C/U VEL160-800-690 MAZO DE CHORIZOS C/ EXTENSION P/ ENCOGER AUTOCLAVE 135°C X 10 MIN CAL. NOMINAL EN LINEA 0.0058" ARMAR A DIAMETRO DE 31 MM ANTES DE HORNEAR, SOLO RESINA BASF |  |  | Sin Caolin, | Mazo de chorizos, Con extensión para encoger, | Espejo mínimo 50 cm, | Dado de 250 ó 300 barrenos, 10 mallas de 100 mesh, | Pasar los filamentos por todos los rodillos del 3er. tren. Para dado de 250 barrenos: Fabricar 6 chorizos delgados, 15 vueltas cada uno. Peinar saliendo de la tina de enfriamiento en 26 mechones de 5 hilos y 20 mechones de 6 hilos. Para dado de 300 barren | Autoclave, 135°C / 10 min +/- 0 min, |  |  | Grosor del sellado: 1.10 +/- 0.5 mm Longitud del mazo: 3048 +/- 152 mm Ancho de la funda: 71 mm, con franja roja. Calibre: 0.004",
Oral-B Laboratories | 115 |  | 0.1778 mm (0.007 pulg) | Azul 451 | Polyester PBT | Utilizar únicamente resina Ultradur B4500., Sin Caolin, | .96748009 | Chorizo | Silicón americano 170 ml por 19 lts de agua, Para la preparación del lubricante: utilizar 70% de agua destilada y 30% de agua filtrada. Peinar mazos delgados., | (F) | PMM 8201 | 2016-03-08 | PBT CHORIZOS DADO130 BARRENOS 4 CHORIZOS DELGADOS 21 VUELTAS C/U VEL160-800-690 MAZO DE CHORIZOS C/ EXTENSION P/ ENCOGER AUTOCLAVE 135°C X 10 MIN CAL. NOMINAL EN LINEA 0.0068" ARMAR A DIAMETRO DE 31 MM ANTES DE HORNEAR,FABRICAR SOLO CON RESINA BASF |  |  | Sin Caolin, | Mazo de chorizos, Con extensión para encoger, | Espejo mínimo 50 cm, | Dado de 250 barrenos, 10 mallas de 100 mesh, | Pasar los filamentos por todos los rodillos del 3er. tren. Fabricar 6 chorizos delgados de 10 vueltas cada uno. Peinar saliendo de la tina de enfriamiento en 26 mechones de 5 hilos y 20 mechones de 6 hilos. Inspección en proceso de calibre: Calibrar con n | Autoclave, 135°C / 10 min +/- 0 min, |  |  | Grosor del sellado: 1.10 +/- 0.5 mm Longitud del mazo: 3048 +/- 152 mm Ancho de la funda: 71 mm, sin franja. Calibre: 0.004",
Oral-B Laboratories | 115 |  | 0.1524 mm (0.006 pulg) | Azul 545 | PBT Satintone | Para preparar 1 kg de material, utilizar 800 g de Poliéster PBT y 200 g de Masterbatch con caolín PBT COMPR-20. Se puede utilizar resina Ultradur B4500 o Crastin., | .97121039 | Chorizo | Silicón americano 650 ml. por 19 lts. de agua, Peinar mazos delgados, | (F) | PMM 8201 | 2016-03-08 | - |  |  |  | Mazo de chorizos, Con extensión para encoger, | Bastón 1 cm, Espejo 50 cm, | Dado de 300 barrenos, 10 mallas de 100 mesh, | Pasar los filamentos por todos los rodillos del 3er. tren. Para dado de 300 barrenos: Fabricar 6 chorizos delgados, 13 vueltas cada uno. Peinar saliendo de la tina de enfriamiento en 24 mechones de 7 hilos y 22 mechones de 6 hilos. Inspección en proceso d | Autoclave, 135°C / 10 min +/- 0 min, |  |  | Grosor del sellado: 1.10 +/- 0.5 mm Longitud del mazo: 3048 +/- 152 mm Ancho de la funda: 71 mm, con franja roja. Calibre: 0.004",
D. L. Médica, S.A. de C.V. | 1000 | 1150 | 0.009 pulg | Natural | Nylon 6.12 | Nylon 6.12 R natural, | FCDMBR04 | 33 mm | Lubán 100%, | T | PMM 8195 | 2016-03-28 | CORTE CONTRA AVISO DE VENTASDado de 110 barrenos, 25 mallas de 100 mesh, |  |  |  |  | Bastón 3 mm - 5 mm, Espejo 50 cm, | Dado de 110 barrenos, 25 mallas de 100 mesh, |  | Vapor ó Autoclave, Vapor: mínimo 90°C / 120 min +/- 10 min Autoclave: 125°C / 15 min +/- 0 min, |  |  | Forrar con funda de polietileno y papel kraft blanco,
Industrial Brush Corp. | 227 | 265 | 0.022 pulg | Negro 921 | Nylon 6.12 | Nylon 6.12 R azul, Nylub (2 g / kg de resina), | -8201108 | Mazo 55 pulg | Lubán 100%, | T | PMM 8198 | 2016-03-28 | FABRICAR COMO N 6.12 "R", NO MARCAR COMO NYLON 6.12 "R", FORRO SOLO PELICULA ESTIRABLE DE PE, DIAMETRO DE MAZO 2 1/4" - 2 3/8"Nylub (2 g / kg de resina),Dado de 20 barrenos, 25 mallas de 100 mesh, |  |  | Nylub (2 g / kg de resina), | Mazo normal, |  | Dado de 20 barrenos, 25 mallas de 100 mesh, |  | Vapor, mínimo 90°C / 120 min +/- 10 min, |  |  | Forrar sólo con película estirable de polietileno,
Felton, Inc. | 22.7 | 30 | 0.045 pulg | Natural | Polypropylene | 50 % Polipropileno HL002D y 50 % Polipropileno HP423M, | .815312 | 10 pulg | Silicón americano 250 ml por 19 lts de agua, | S | PMM 8197 | 2016-03-31 | EN Mazo pequeño de aluminio, Con extensión,, CON TINA DE DOBLE VIAJEDado de 4 barrenos, 1 malla de 100 mesh, |  |  |  | Mazo pequeño de aluminio, Con extensión, | Utilizar tina de doble viaje, | Dado de 4 barrenos, 1 malla de 100 mesh, |  | Agua, mínimo 90°C / 120 min +/- 10 min, |  |  | Forrar sólo con película estirable de polietileno. Verificar que el forrado de los mazos no quede flojo. Ver mazo de referencia.,