## Cristobal
Nombre del Cliente | Cantidad | Unidad | Calibre | Color | Material | Clave | Corte | Lubricación | Orientación | No pedido | Fecha Entrega | Perfil | Aditivo | Otros | Especificaciones | Descripcion
IMPORTADORA WAN HI, S.A. DE C.V. | 100 | KG | 0.025" | NEGRO 921 | NYLON 6 | N0081007 | 44 MM | LUBAN | S | PMM 8202 | 29.03.2016 00:00:00 | - | - | - | - | NYLON 6 NEGRO 921 CAL. 0.025" CORTE: 44 MM
PRODUCTOS PREMIER, S.A. | 150 | KG | 0.019" | NEGRO 921 | NYLON 6 | N0085003 | 45 MM | LUBAN | S | PMM 8203 | 29.03.2016 00:00:00 | - | - | - | - | NYLON 6 NEGRO 921 CAL. 0.019" CORTE: 45 MM
OSORIO MARTINEZ VICTORIA | 50 | KG | 0 | 0 | 0 | N0285223 | 0 | 0 | 0 | PMM 8204 | 29.03.2016 00:00:00 | #N/A | #N/A | #N/A | #N/A | NYLON 6 BLANCO 945 CAL. 0.007" EN MAZO
ORAL-B LABORATORIES | 56.8 | KG | 0.0085" | BLANCO 945 | NYLON 6.12 | .92070781 | CARRETE 35 HILOS | SIL. 365 42.5MLXLT | T | PMM 8205 | 29.03.2016 00:00:00 | - | - | - | CTES DE 7.1 KG C/U, CON HORNO DE TEMPLE EN LINEA 180°C 729 RPM, LUBRICACION EN LINEA 9 RPM, EMB. ITALIANAS TENSION 1.8, BALANCIN 2, REPARTIDOR 7.2, PLANCHADOR 8 MM, TIEMPO EMB. 40 MIN. CTE. NEGRO H&K. FABRICAR CON VESTAMID D-16 | NYLON 6.12 BLANCO 945 CAL. 0.0085" EN CARRETE DE 35 HILOS
ORAL-B LABORATORIES | 48 | KG | 0.0085" | BLANCO 945 | NYLON 6.12 | .92070777 | CARRETE 30 HILOS | SIL. 365 42.5MLXLT | T | PMM 8205 | 29.03.2016 00:00:00 | - | - | - | CTES DE 6.0 KG C/U, CON HORNO DE TEMPLE EN LINEA 180°C 729 RPM, LUBRICACION EN LINEA 9 RPM, EMB. ITALIANAS TENSION 1.8, BALANCIN 2, REPARTIDOR 6.3, PLANCHADOR 7 MM, TIEMPO EMB. 40 MIN. CTE. NEGRO H&K. FABRICAR CON VESTAMID D-16 | NYLON 6.12 BLANCO 945 CAL. 0.0085" EN CARRETE DE 30 HILOS
ORAL-B LABORATORIES | 20.4 | KG | 0.0085" | BLANCO 945 | NYLON 6.12 | .92070701 | CARRETE 25 HILOS | SIL. 365 42.5MLXLT | T | PMM 8205 | 29.03.2016 00:00:00 | - | - | - | CTES DE 5.1 KG C/U, CON HORNO DE TEMPLE EN LINEA 180°C 729 RPM, LUBRICACION EN LINEA 9 RPM, EMB. ITALIANAS TENSION 1.8, BALANCIN 2, REPARTIDOR 5.5, PLANCHADOR 6 MM, TIEMPO EMB. 33 MIN. CTE. NEGRO H&K. FABRICAR CON VESTAMID D-16 | NYLON 6.12 BLANCO 945 CAL. 0.0085" EN CARRETE DE 25 HILOS
ORAL-B LABORATORIES | 64.8 | KG | 0.0085" | BLANCO 945 | NYLON 6.12 | .92070776 | CARRETE 27 HILOS | SIL. 365 42.5MLXLT | T | PMM 8205 | 29.03.2016 00:00:00 | - | - | - | CTES DE 5.4 KG C/U, CON HORNO DE TEMPLE EN LINEA 180°C 729 RPM, LUBRICACION EN LINEA 9 RPM, EMB. ITALIANAS TENSION 1.8, BALANCIN 2, REPARTIDOR 5.8, PLANCHADOR 6 MM, TIEMPO EMB. 41 MIN. CTE. NEGRO H&K. FABRICAR CON VESTAMID D-16 | NYLON 6.12 BLANCO 945 CAL. 0.0085" EN CARRETE DE 27 HILOS
ORAL-B LABORATORIES | 113.6 | KG | 0.0085" | VERDE 351 | NYLON 6.12 | .92003704 | CARRETE 35 HILOS | SIL. 365 42.5MLXLT | T | PMM 8205 | 29.03.2016 00:00:00 | - | - | - | CTES DE 7.1 KG C/U, CON HORNO DE TEMPLE EN LINEA 180°C 729 RPM, LUBRICACION EN LINEA 9 RPM, EMB. ITALIANAS TENSION 1.8, BALANCIN 2, REPARTIDOR 7.2, PLANCHADOR DE 8 MM, TIEMPO EMB. 40 MIN. CTE. NEGRO H&K. FABRICAR CON VESTAMID D-16 | NYLON 6.12 VERDE 351 CAL. 0.0085" EN CARRETE DE 35 HILOS
ORAL-B LABORATORIES | 48 | KG | 0.0085" | VERDE 351 | NYLON 6.12 | .92070782 | CARRETE 30 HILOS | SIL. 365 42.5 MLXLT | T | PMM 8205 | 29.03.2016 00:00:00 | - | - | - | CTES DE 6.0 KG C/U, CON HORNO DE TEMPLE EN LINEA 180°C 729 RPM, LUBRICACION EN LINEA 9 RPM, EMB. ITALIANAS TENSION 1.8, BALANCIN 2, REPARTIDOR 6.4, PLANCHADOR 7 MM, TIEMPO EMB. 45 MIN. CTE. NEGRO H&K. FABRICAR CON VESTAMID D-16 | NYLON 6.12 VERDE 351 CAL. 0.0085" EN CARRETE DE 30 HILOS
ORAL-B LABORATORIES | 249.6 | KG | 0.007" | AZUL 352 | NYLON 6.12 | .92003722 | CARRETE 35 HILOS | SIL 365 42.5MLXLT | T | PMM 8205 | 29.03.2016 00:00:00 | - | - | - | CTES DE 4.8 KG C/U, CON HORNO DE TEMPLE EN LINEA 180°C 729 RPM, LUBRICACION EN LINEA 9 RPM, EMB. ITALIANAS TENSION 1.8, BALANCIN 2, REPARTIDOR 6, PLANCHADOR 6 MM, TIEMPO EMB. 53 MIN. CTE. NEGRO H&K. FABRICAR CON VESTAMID D-16 | NYLON 6.12 AZUL 352 CAL. 0.007" EN CARRETE DE 35 HILOS
ORAL-B LABORATORIES | 44 | KG | 0.007" | AZUL 352 | NYLON 6.12 | .92003873 | CARRETE 40 HILOS | SIL. 365 42.5MLXLT | T | PMM 8205 | 29.03.2016 00:00:00 | - | - | - | CTES DE 5.5 KG C/U, CON HORNO DE TEMPLE EN LINEA 180°C 729 RPM, LUBRICACION EN LINEA 9 RPM, EMB. ITALIANAS TENSION 1.8, BALANCIN 2, REPARTIDOR 7.1, PLANCHADOR 7 MM, TIEMPO EMB. 36 MIN. CTE. NEGRO H&K. FABRICAR CON VESTAMID D-16 | NYLON 6.12 AZUL 352 CAL. 0.007" EN CARRETE DE 40 HILOS
POWER BRUSHES INC. | 100 | LB | 0.008" | NARANJA 517 | NYLON 6.6 | .08N60618 | EN MAZO | SIL. AMERICANO 100% | F | PMM 8206 | 15.03.2016 00:00:00 | RIZADO | - | - | RIZ 6.5 O-AMP. 0.018" ENG. "A 80-1", VEL 150-600-510, DADO DE 130 BARRENOS | NYLON 6.6 RIZADO NARANJA 517 CAL. 0.008" EN MAZO
OSBORN INTERNATIONAL | 100 | LB | TEXTURA ME | PELO DE CABALLO | NYLON 6 | .0021104600 | 6.5" | LUBAN | T | PMM 8207 | 01.04.2016 00:00:00 | MEZCLA | - | - | EN MAZO DE FIERRO, (7.9 %) 10 HILOS .008" CAFE 101, (45.1%) 60 HILOS 0.007" CAFE 105, (45.1%) 60 HILOS 0.007" NEGRO 921, (1.7%) 1 HILO 0.008" MARFIL 934 | NYLON 6 PELO DE CABALLO TEXTURA MEDIA CORTE: 6.5"
OSBORN INTERNATIONAL | 100 | LB | 0.010" | NEGRO 921 | NYLON 6 PLUS | .0021108100 | MAZO | LUBAN | F | PMM 8207 | 01.04.2016 00:00:00 | RIZADO | - | - | RIZ 6.5-O AMP. 0.020" ENG. "A80" | NYLON 6 PLUS RIZADO NEGRO 921 CAL. 0.010" EN MAZO

## Hoja1
Nombre del Cliente | Cantidad_Kg | Unidad_Original | Calibre | Color | Material | Resina | Clave | Corte | Lubricante | Orientación | No pedido | Fecha Entrega | ESP_SAE | Rizado | Perfil | Aditivos | Tipo de Mazo | Bastón_Espejo_Tina | Herramental | Fabricar | Temple | Horno | Teñido | Enfundado | Esp_Carretes
Power Brushes Inc. | 45.4 | 55 | 0.008 pulg | Naranja 517 | Nylon 6.6 |  | .08N60618 | 54 pulg | Silicón americano 100%, | (F) | PMM 8206 | 2016-03-15 | RIZ 6.5 O-AMP. 0.018" ENG. "A 80-1",DADO DE 130 BARRENOS | 6.5, 0.018 pulg, SERIE A80, | Rizado |  | Mazo normal, | Bastón 3 mm - 5 mm, Espejo 50 cm, | Dado de 130 barrenos, 10 mallas de 100 mesh, | Pasar los filamentos por todos los rodillos del 3er. tren Realizar inspección de rizado conforme al Catálogo de rizados y las SPC-PRD-07, | Agua, Máx. 10°C, |  |  | Forrar con funda de polietileno y papel kraft café. Verificar que el forrado de los mazos no sea ni muy flojo ni muy apretado y que sea uniforme. Ver cortes referencia.,
Importadora Wan Hi, S.A. de C.V. | 100 | 110 | 0.025 pulg | Negro 921 | Nylon 6 |  | N0081007 | 44 mm | Lubán 100%, | S | PMM 8202 | 2016-03-29 | Utilizar tina de doble viaje,Dado de 12 barrenos, 25 mallas de 100 mesh, |  |  |  |  | Utilizar tina de doble viaje, | Dado de 12 barrenos, 25 mallas de 100 mesh, |  | Agua, mínimo 90°C / 120 min +/- 10 min, | 80°C +/- 5°C / 3hrs, |  | Forrar con funda de polietileno y papel kraft café,
Productos Premier, S.A. | 150 | 170 | 0.019 pulg | Negro 921 | Nylon 6 |  | N0085003 | 45 mm | Lubán 100%, | S | PMM 8203 | 2016-03-29 | Dado de 20 barrenos, 25 mallas de 100 mesh, | [5 empty] | Dado de 20 barrenos, 25 mallas de 100 mesh, |  | Agua, mínimo 90°C / 120 min +/- 10 min, | 80°C +/- 5°C / 3hrs, |  | Forrar con funda de polietileno y papel kraft café,
Osorio Martínez Victoria | 50 | 55 | 0.007 pulg | Blanco 945 | Nylon 6 |  | N0285223 | Mazo | Lubán 100%, | T | PMM 8204 | 2016-03-29 | Dado de 130 barrenos, 25 mallas de 100 mesh, |  |  |  |  | Bastón 3 mm - 5 mm, Espejo 50 cm, | Dado de 130 barrenos, 25 mallas de 100 mesh, |  | Agua, mínimo 90°C / 120 min +/- 10 min, |  |  | Forrar con funda de polietileno y papel kraft café,
Oral-B Laboratories | 56.8 | 65 | 0.2159 mm (0.0085 pulg) | Blanco 945 | Nylon 6.12 | Usar resina Vestamid D16 como primera opción, Grilon XE 3938 como segunda opción, | .92070781 | Carrete 35 Hilos | Lubricar en línea, Templar en línea a 180ºC y una velocidad del ventilador de 729 RPM. Separar filamentos de uno en uno en el horno de temple en línea., Silicón 365 42.5 ml por 1 litro de agua, 9 rpm, | T | PMM 8205 | 2016-03-29 | CTES DE 7.1 KG C/U, CON HORNO DE TEMPLE EN LINEA 180°C 729 RPM, LUBRICACION EN LINEA 9 RPM, Embobinadoras italianas, 7 mechones de 5 hilos, 7 mm, 3.8, 2. Polea de entrada ranurada, polea en balancín ranurada, rodillo ranurado., 1 hr 37 min, 6.2, 7.10 - 7.35 kg, 23, H&K Negro Alemán, |  |  |  |  | Bastón 6 mm, Espejo 50 cm. Usar bastón normal con 6 barras, no usar bastón ancho., | 15 mallas de 100 mesh, | [5 empty] | Embobinadoras italianas, 7 mechones de 5 hilos, 7 mm, 3.8, 2. Polea de entrada ranurada, polea en balancín ranurada, rodillo ranurado., 1 hr 37 min, 6.2, 7.10 - 7.35 kg, 23, H&K Negro Alemán,
Oral-B Laboratories | 48 | 60 | 0.2159 mm (0.0085 pulg) | Blanco 945 | Nylon 6.12 | Usar resina Vestamid D16 como primera opción, Grilon XE 3938 como segunda opción, | .92070777 | Carrete 30 Hilos | Lubricar en línea, Templar en línea a 180ºC y una velocidad del ventilador de 729 RPM. Separar filamentos de uno en uno en el horno de temple en línea., Silicón 365 42.5 ml por 1 litro de agua, 9 rpm, | T | PMM 8205 | 2016-03-29 | CTES DE 6.0 KG C/U, CON HORNO DE TEMPLE EN LINEA 180°C 729 RPM, LUBRICACION EN LINEA 9 RPM,Embobinadoras italianas, 5 mechones de 6 hilos, 7 mm, 3.8, 2. Polea de entrada ranurada, polea en balancín ranurada, rodillo ranurado., 1 hr 35 min, 6.3, 6.00 -6.25 kg, 23, H&K Negro Alemán, |  |  |  |  | Bastón 6 mm, Espejo 50 cm. Usar bastón normal con 6 barras, no usar bastón ancho., | 15 mallas de 100 mesh, | [5 empty] | Embobinadoras italianas, 5 mechones de 6 hilos, 7 mm, 3.8, 2. Polea de entrada ranurada, polea en balancín ranurada, rodillo ranurado., 1 hr 35 min, 6.3, 6.00 -6.25 kg, 23, H&K Negro Alemán,
Oral-B Laboratories | 20.4 | 30 | 0.2159 mm (0.0085 pulg) | Blanco 945 | Nylon 6.12 | Usar resina Vestamid D16 como primera opción, Grilon XE 3938 como segunda opción, | .92070701 | Carrete 25 Hilos | Lubricar en línea, Templar en línea a 180ºC y una velocidad del ventilador de 729 RPM. Separar filamentos de uno en uno en el horno de temple en línea., Silicón 365 42.5 ml por 1 litro de agua, 9 rpm, | T | PMM 8205 | 2016-03-29 | CTES DE 5.1 KG C/U, CON HORNO DE TEMPLE EN LINEA 180°C 729 RPM, LUBRICACION EN LINEA 9 RPM, Embobinadoras italianas, 5 mechones, 6 mm, 3.8, 2. Polea de entrada ranurada, polea en balancín ranurada, rodillo ranurado., 1 hr 37 min, 5.5, 5.10 - 5.35 kg, 27, H&K Negro Alemán, |  |  |  |  | Bastón 6 mm, Espejo 50 cm. Usar bastón normal con 6 barras, no usar bastón ancho., | 15 mallas de 100 mesh, | [5 empty] | Embobinadoras italianas, 5 mechones, 6 mm, 3.8, 2. Polea de entrada ranurada, polea en balancín ranurada, rodillo ranurado., 1 hr 37 min, 5.5, 5.10 - 5.35 kg, 27, H&K Negro Alemán,
Oral-B Laboratories | 64.8 | 80 | 0.2159 mm (0.0085 pulg) | Blanco 945 | Nylon 6.12 | Usar resina Vestamid D16 como primera opción, Grilon XE 3938 como segunda opción, | .92070776 | Carrete 27 Hilos | Lubricar en línea, Templar en línea a 180ºC y una velocidad del ventilador de 729 RPM. Separar filamentos de uno en uno en el horno de temple en línea., Silicón 365 42.5 ml por 1 litro de agua, 9 rpm, | T | PMM 8205 | 2016-03-29 | CTES DE 5.4 KG C/U, CON HORNO DE TEMPLE EN LINEA 180°C 729 RPM, LUBRICACION EN LINEA 9 RPM,Embobinadoras italianas, 5 mechones, 6 mm, 3.8, 2. Polea de entrada ranurada, polea en balancín ranurada, rodillo ranurado., 1 hr 35 min, 5.8, 5.40 - 5.65 kg, 27, H&K Negro Alemán, |  |  |  |  | Bastón 6 mm, Espejo 50 cm. Usar bastón normal con 6 barras, no usar bastón ancho., | 15 mallas de 100 mesh, | [5 empty] | Embobinadoras italianas, 5 mechones, 6 mm, 3.8, 2. Polea de entrada ranurada, polea en balancín ranurada, rodillo ranurado., 1 hr 35 min, 5.8, 5.40 - 5.65 kg, 27, H&K Negro Alemán,
Oral-B Laboratories | 113.6 | 150 | 0.2159 mm (0.0085 pulg) | Verde 351 | Nylon 6.12 | Usar resina Vestamid D16 como primera opción, Grilon XE 3938 como segunda opción, | .92003704 | Carrete 35 Hilos | Lubricar en línea, Templar en línea a 180ºC y una velocidad del ventilador de 729 RPM. Separar filamentos de uno en uno en el horno de temple en línea., Silicón 365 42.5 ml por 1 litro de agua, 9 rpm, | T | PMM 8205 | 2016-03-29 | CTES DE 7.1 KG C/U, CON HORNO DE TEMPLE EN LINEA 180°C 729 RPM, LUBRICACION EN LINEA 9 RPM, Embobinadoras italianas, 7 mechones de 5 hilos, 7 mm, 3.8, 2. Polea de entrada ranurada, polea en balancín ranurada, rodillo ranurado., 1 hr 37 min, 6.1, 7.10 - 7.35 kg, 23, H&K Negro Alemán, |  |  |  |  | Bastón 6 mm, Espejo 50 cm. Usar bastón normal con 6 barras, no usar bastón ancho., | 15 mallas de 100 mesh, | [5 empty] | Embobinadoras italianas, 7 mechones de 5 hilos, 7 mm, 3.8, 2. Polea de entrada ranurada, polea en balancín ranurada, rodillo ranurado., 1 hr 37 min, 6.1, 7.10 - 7.35 kg, 23, H&K Negro Alemán,
Oral-B Laboratories | 48 | 60 | 0.2159 mm (0.0085 pulg) | Verde 351 | Nylon 6.12 | Usar resina Vestamid D16 como primera opción, Grilon XE 3938 como segunda opción, | .92070782 | Carrete 30 Hilos | Lubricar en línea, Templar en línea a 180ºC y una velocidad del ventilador de 729 RPM. Separar filamentos de uno en uno en el horno de temple en línea., Silicón 365 42.5 ml por 1 litro de agua, 9 rpm, | T | PMM 8205 | 2016-03-29 | CTES DE 6.0 KG C/U, CON HORNO DE TEMPLE EN LINEA 180°C 729 RPM, LUBRICACION EN LINEA 9 RPM, Embobinadoras italianas, 6 mechones, 7 mm, 3.8, 2. Polea de entrada ranurada, polea en balancín ranurada, rodillo ranurado., 1 hr 35 min, Embobinadora 6: 6 Embobinadora 1: 6.1, 6.00 -6.25 kg, 23, H&K Negro Alemán, |  |  |  |  | Bastón 6 mm, Espejo 50 cm. Usar bastón normal con 6 barras, no usar bastón ancho., | 15 mallas de 100 mesh, | [5 empty] | Embobinadoras italianas, 6 mechones, 7 mm, 3.8, 2. Polea de entrada ranurada, polea en balancín ranurada, rodillo ranurado., 1 hr 35 min, Embobinadora 6: 6 Embobinadora 1: 6.1, 6.00 -6.25 kg, 23, H&K Negro Alemán,
Oral-B Laboratories | 249.6 | 300 | 0.1778 mm (0.007 pulg) | Azul 352 | Nylon 6.12 | Usar resina Vestamid D16 como primera opción, Grilon XE 3938 como segunda opción, | .92003722 | Carrete 35 Hilos | Lubricar en línea, Templar en línea a 180ºC y una velocidad del ventilador de 729 RPM. Separar filamentos de uno en uno en el horno de temple en línea., Silicón 365 42.5 ml por 1 litro de agua, 9 rpm, | T | PMM 8205 | 2016-03-29 | CTES DE 4.8 KG C/U, CON HORNO DE TEMPLE EN LINEA 180°C 729 RPM, LUBRICACION EN LINEA 9 RPM, Embobinadoras italianas, 7 mechones de 5 hilos, 6 mm, 3.8, 2. Polea de entrada ranurada, polea en balancín ranurada, rodillo ranurado., 1 hr 37 min, 5, 4.80 - 5.05 kg, 27, H&K Negro Alemán, |  |  |  |  | Bastón 6 mm, Espejo 50 cm. Usar bastón normal con 6 barras, no usar bastón ancho., | 15 mallas de 100 mesh, | [5 empty] | Embobinadoras italianas, 7 mechones de 5 hilos, 6 mm, 3.8, 2. Polea de entrada ranurada, polea en balancín ranurada, rodillo ranurado., 1 hr 37 min, 5, 4.80 - 5.05 kg, 27, H&K Negro Alemán,
Oral-B Laboratories | 44 | 65 | 0.1778 mm (0.007 pulg) | Azul 352 | Nylon 6.12 | Usar resina Vestamid D16 como primera opción, Grilon XE 3938 como segunda opción, | .92003873 | Carrete 40 Hilos | Lubricar en línea, Templar en línea a 180ºC y una velocidad del ventilador de 729 RPM. Separar filamentos de uno en uno en el horno de temple en línea., Silicón 365 42.5 ml por 1 litro de agua, 9 rpm, | T | PMM 8205 | 2016-03-29 | CTES DE 5.5 KG C/U, CON HORNO DE TEMPLE EN LINEA 180°C 729 RPM, LUBRICACION EN LINEA 9 RPM, Embobinadoras italianas, 8 mechones de 5 hilos, 7 mm, 3.8, 2. Polea de entrada ranurada, polea en balancín ranurada, rodillo ranurado., 1 hr 36 min, 6.4, 5.5 - 5.75 kg, 23, H&K Negro Alemán, |  |  |  |  | Bastón 6 mm, Espejo 50 cm. Usar bastón normal con 6 barras, no usar bastón ancho., | 15 mallas de 100 mesh, | [5 empty] | Embobinadoras italianas, 8 mechones de 5 hilos, 7 mm, 3.8, 2. Polea de entrada ranurada, polea en balancín ranurada, rodillo ranurado., 1 hr 36 min, 6.4, 5.5 - 5.75 kg, 23, H&K Negro Alemán,
Osborn International | 45.4 | 60 | Textura Media | Mezcla Pelo de Caballo | Nylon 6, Synthetic Horse Hair | No agregar Soconox. En el café cobrizo 101 y café 105, agregar Blanco R103 (1 g / kg de resina)., | .0021104600 | 6.5 pulg | Lubán 100%, | T | PMM 8207 | 2016-04-01 | EN MAZO DE FIERRO, (7.9 %) 10 HILOS .008" CAFE 101, (45.1%) 60 HILOS 0.007" CAFE 105, (45.1%) 60 HILOS 0.007" NEGRO 921, (1.7%) 1 HILO 0.008" MARFIL 934 EN MAZO DE FIERRO |  | Mezcla | No agregar Soconox. En el café cobrizo 101 y café 105, agregar Blanco R103 (1 g / kg de resina)., | Mazo de fierro, |  |  | (7.6 %) 10 hilos 0.008 pulg café cobrizo 101, (45.8 %) 60 hilos 0.007 pulg café 105, (45.8 %) 60 hilos 0.007 pulg negro 921 y (0.8 %)1 hilo 0.008 pulg marfil 934., | Agua, mínimo 90°C / 120 min +/- 10 min, |  |  | Forrar con funda de polietileno y papel kraft café,
Osborn International | 45.4 | 2 | 0.008 pulg | Marfil 934 | Nylon 6 | Sin Soconox, | .0021104600 A | 6.5 pulg | Lubán 100%, | T | PMM 8207 | 2016-04-01 | EN MAZO DE FIERRO, (7.9 %) 10 HILOS .008" CAFE 101, (45.1%) 60 HILOS 0.007" CAFE 105, (45.1%) 60 HILOS 0.007" NEGRO 921, (1.7%) 1 HILO 0.008" MARFIL 934Dado de 80 barrenos, 25 mallas de 100 mesh, |  |  | Sin Soconox, | Mazo de fierro, |  | Dado de 80 barrenos, 25 mallas de 100 mesh, | Embobinar en carretes de 2 hilos de marfil 934 para mezclar como pelo de caballo, | Agua, mínimo 90°C / 120 min +/- 10 min, |  |  | Forrar con funda de polietileno y papel kraft café,
Osborn International | 45.4 | 8 | 0.008 pulg | Café Cobrizo 101 | Nylon 6 | Sin Soconox, Blanco R103 (1 g / kg de resina), | .0021104600 B | 6.5 pulg | Lubán 100%, | T | PMM 8207 | 2016-04-01 | EN MAZO DE FIERRO, (7.9 %) 10 HILOS .008" CAFE 101, (45.1%) 60 HILOS 0.007" CAFE 105, (45.1%) 60 HILOS 0.007" NEGRO 921, (1.7%) 1 HILO 0.008" MARFIL 934Dado de 80 barrenos, 25 mallas de 100 mesh, |  |  | Sin Soconox, |  |  | Dado de 80 barrenos, 25 mallas de 100 mesh, | Embobinar en carretes de 10 hilos de café cobrizo 101 para mezclar como pelo de caballo, | Agua, mínimo 90°C / 120 min +/- 10 min, |  |  | Forrar con funda de polietileno y papel kraft café,
Osborn International | 45.4 | 27 | 0.007 pulg | Café 105 | Nylon 6 | Sin Soconox, Blanco R103 (1 g / kg de resina), | .0021104600 C | 6.5 pulg | Lubán 100%, | T | PMM 8207 | 2016-04-01 | EN MAZO DE FIERRO, (7.9 %) 10 HILOS .008" CAFE 101, (45.1%) 60 HILOS 0.007" CAFE 105, (45.1%) 60 HILOS 0.007" NEGRO 921, (1.7%) 1 HILO 0.008" MARFIL 934Dado de 120 barrenos, 25 mallas de 100 mesh, |  |  | Sin Soconox, | Mazo de fierro, |  | Dado de 120 barrenos, 25 mallas de 100 mesh, | Embobinar en carretes de 60 hilos de café 105 para mezclar como pelo de caballo, | Agua, mínimo 90°C / 120 min +/- 10 min, |  |  | Forrar con funda de polietileno y papel kraft café,
Osborn International | 45.4 | 27 | 0.007 pulg | Negro 921 | Nylon 6 | Sin Soconox, | .0021104600 D | 6.5 pulg | Lubán 100%, | T | PMM 8207 | 2016-04-01 | EN MAZO DE FIERRO, (7.9 %) 10 HILOS .008" CAFE 101, (45.1%) 60 HILOS 0.007" CAFE 105, (45.1%) 60 HILOS 0.007" NEGRO 921, (1.7%) 1 HILO 0.008" MARFIL 934Dado de 120 barrenos, 25 mallas de 100 mesh, |  |  | Sin Soconox, | Mazo de fierro, |  | Dado de 120 barrenos, 25 mallas de 100 mesh, | Embobinar en carretes de 60 hilos de negro 921 para mezclar como pelo de caballo, | Agua, mínimo 90°C / 120 min +/- 10 min, |  |  | Forrar con funda de polietileno y papel kraft café,
Osborn International | 45.4 | 45.4 | 0.010 pulg | Negro 921 | Nylon 6 Plus |  | .0021108100 | Mazo | Lubán 100%, | (F) | PMM 8207 | 2016-04-01 | RIZ 6.5-O AMP. 0.020" ENG. "A80"Dado de 90 barrenos, 25 mallas de 100 mesh, | 6.5, 0.020 pulg, SERIE A80, | Rizado |  |  | Bastón 3 mm - 5 mm, Espejo 50 cm, | Dado de 90 barrenos, 25 mallas de 100 mesh, | Pasar los filamentos por todos los rodillos del 3er. tren, | Agua, Máx. 10°C, | 105°C +/- 5°C / 2hrs, |  | Forrar con funda de polietileno y papel kraft café,