## Cristobal
Nombre del Cliente | Cantidad | Unidad | Calibre | Color | Material | Clave | Corte | Lubricación | Orientación | No pedido | Fecha Entrega | Perfil | Aditivo | Otros | Especificaciones | Descripcion
GONZALEZ MARTINEZ MARIA LUISA | 1.6 | KG | 0.040" | ABRASIVO | NYLON 6.12 | N0544001 | EN MAZO | 0 | 0 | PMM 8208 | 08.03.2016 00:00:00 | - | - | - | - | NYLON 6.12 ABRASIVO CAL.0.040" CORTE:EN MAZO
CEPILLOS EL CASTOR, S. A. DE C. V. | 100 | KG | 0.012" | NEGRO 996 | POLIESTER | .1-2-1-0161 | 2 1/2" | LUBAN | F | PMM 8209 | 30.03.2016 00:00:00 | - | - | - | - | POLIESTER NEGRO 996 CAL. 0.012" CORTE: 2 1/2"
GARCIA SANCHEZ FRANCISCO | 50 | KG | 0.045" | NEGRO 921 | POLIPROPILENO | N0437001 | MAZO | SIL. AMERICANO 375ML | S | PMM 8210 | 28.03.2016 00:00:00 | - | - | - | TINA DE DOBLE VIAJE | POLIPROPILENO NEGRO 921 CAL. 0.045" EN MAZO
PROCTER & GAMBLE DO BRASIL S.A. | 500 | KG | 0.008" | AZUL INDICATOR | NYLON 6.12 | .95873288 | 34 MM | LUBAN | T | PMM 8211 | 17.03.2016 00:00:00 | - | - | - | TOL. EN LARGO DE CORTE -0.2 MM+0.5 MM | NYLON 6.12 AZUL INDICATOR CAL. 0.008" CORTE: 34 MM
PROCTER & GAMBLE DO BRASIL S.A. | 1500 | KG | 0.008" | AZUL INDICATOR | NYLON 6.12 | .95873288 | 34 MM | LUBAN | T | PMM 8212 | 31.03.2016 00:00:00 | - | - | - | TOL. EN LARGO DE CORTE -0.2 MM+0.5 MM | NYLON 6.12 AZUL INDICATOR CAL. 0.008" CORTE: 34 MM

## Hoja1
Nombre del Cliente | Cantidad_Kg | Unidad_Original | Calibre | Color | Material | Resina | Clave | Corte | Lubricante | Orientación | No pedido | Fecha Entrega | ESP_SAE | Rizado | Perfil | Aditivos | Tipo de Mazo | Bastón_Espejo_Tina | Herramental | Fabricar | Temple | Horno | Teñido | Enfundado | Esp_Carretes
González Martínez María Luisa | 1.6 | 0 | 0.040 pulg |  | Nylon 6.12 Abrasivo | Fabricar con resinas DuPont, | N0544001 | Mazo |  | N.A. | PMM 8208 | 2016-03-08 | -
Procter & Gamble do Brasil S.A. | 500 | 625 | 0.203 mm (0.008 pulg) | Azul Indicator | Nylon 6.12 | Fabricar con resinas DuPont (Zytel FG 158), | .95873288 | 34 mm | Lubán 90%, DESPUÉS DEL TEMPLADO Y PEINADO (ANTES DE LUBRICAR), DEJAR SECAR EL MATERIAL MÍNIMO 12 HORAS. YA SECO, LUBRICAR. Cada mazo se sumergirá dentro de la solución de lubricante durante 3 min. Después peinar el material como es acostumbrado., | T | PMM 8211 | 2016-03-17 | TOL. EN LARGO DE CORTE -0.2 MM+0.5 MMDado de 130 ó 177 barrenos, 25 mallas de 100 mesh, En ctes de 59 hilos |  |  |  |  | Bastón 3 mm - 5 mm, Espejo 50 cm, | Dado de 130 ó 177 barrenos, 25 mallas de 100 mesh, | Inspección en proceso de calibre: Medir con micrómetro. Calibrar en mm con nominal de 0.200 mm Inspección final de calibre: Medir con láser. Calibrar en mm con nominal de 0.203 mm (0.008 pulg) Embobinar en carretes de 65 hilos (dado de 130 barrenos) ó 59 |  |  | Teñir en línea con velocidades para trenes 1, 2 y 3: 260 rpm. Carretes para teñir: 6 carretes de 65 hilos ó 7 carretes de 59 hilos. Utilizar fórmula de teñido de acuerdo a la AV. 149., | Forrar con funda de polietileno y papel kraft blanco, | Usar embobinadoras nacionales como primera opción, embobinadoras italianas como segunda opción., 5.5, 10. Polea de entrada en H, polea de salida en V., 1 hr, 4, Crellin Natural,
García Sánchez Francisco | 50 | 60 | 0.045 pulg | Negro 921 | Polipropileno | 50 % Polipropileno HL002D y 50 % Polipropileno HP423M, | N0437001 | Mazo | Silicón americano 375 ml por 19 lts de agua, | S | PMM 8210 | 2016-03-28 | TINA DE DOBLE VIAJEDado 4 x 0.120", 1 malla de 100 mesh, |  |  |  |  | Bastón 4.5 cm, Espejo 40 cm, Utilizar tina de un solo viaje, | Dado 4 x 0.120", 1 malla de 100 mesh, | Cuidar ovalidad y filamentos chuecos, | Agua, mínimo 90°C / 120 min +/- 10 min, |  |  | Forrar con funda de polietileno y papel kraft café,
Cepillos El Castor, S.A. de C.V. | 100 | 120 | 0.012 pulg | Negro 996 | Poliéster PBT |  | .1-2-1-0161 | 2 1/2 pulg | Lubán 100%, | (F) | PMM 8209 | 2016-03-30 | Dado de 60 barrenos, 10 mallas de 100 mesh, | [5 empty] | Dado de 60 barrenos, 10 mallas de 100 mesh, | Pasar los filamentos por todos los rodillos del 3er. tren, | Agua, mínimo 90°C / 120 min +/- 10 min, |  |  | Forrar con funda de polietileno y papel kraft blanco,
Procter & Gamble do Brasil S.A. | 1500 | 1725 | 0.203 mm (0.008 pulg) | Azul Indicator | Nylon 6.12 | Fabricar con resinas DuPont (Zytel FG 158), | .95873288 | 34 mm | Lubán 90%, DESPUÉS DEL TEMPLADO Y PEINADO (ANTES DE LUBRICAR), DEJAR SECAR EL MATERIAL MÍNIMO 12 HORAS. YA SECO, LUBRICAR. Cada mazo se sumergirá dentro de la solución de lubricante durante 3 min. Después peinar el material como es acostumbrado., | T | PMM 8212 | 2016-03-31 | TOL. EN LARGO DE CORTE -0.2 MM+0.5 MMDado de 130 ó 177 barrenos, 25 mallas de 100 mesh, En ctes de 59 hilos |  |  |  |  | Bastón 3 mm - 5 mm, Espejo 50 cm, | Dado de 130 ó 177 barrenos, 25 mallas de 100 mesh, | Inspección en proceso de calibre: Medir con micrómetro. Calibrar en mm con nominal de 0.200 mm Inspección final de calibre: Medir con láser. Calibrar en mm con nominal de 0.203 mm (0.008 pulg) Embobinar en carretes de 65 hilos (dado de 130 barrenos) ó 59 |  |  | Teñir en línea con velocidades para trenes 1, 2 y 3: 260 rpm. Carretes para teñir: 6 carretes de 65 hilos ó 7 carretes de 59 hilos. Utilizar fórmula de teñido de acuerdo a la AV. 149., | Forrar con funda de polietileno y papel kraft blanco, | Usar embobinadoras nacionales como primera opción, embobinadoras italianas como segunda opción., 5.5, 10. Polea de entrada en H, polea de salida en V., 1 hr, 4, Crellin Natural,