## Cristobal
Nombre del Cliente | Cantidad | Unidad | Calibre | Color | Material | Clave | Corte | Lubricación | Orientación | No pedido | Fecha Entrega | Perfil | Aditivo | Otros | Especificaciones | Descripcion
SCHAEFER BRUSH MANUFACTURING, LLC | 100 | LB | 0.020" | NEGRO 921 | NYLON 6.6 | RMM078 | 52" | SIL. AMERICANO 50% | F | PMM 8224 | 04.04.2016 00:00:00 | RIZADO | - | - | RIZ. 7-O AMP. 0.030" ENG. 75 DIENTES, EN MAZO DE FIERRO | NYLON 6.6 RIZADO NEGRO 921 CAL. 0.020" CORTE: 52"
SCHAEFER BRUSH MANUFACTURING, LLC | 150 | LB | 0.030" | VERDE 989 | POLIPROPILENO | RMM364 | 48" | SILICON FX 50% | S | PMM 8224 | 04.04.2016 00:00:00 | - | - | - | CON TINA DE DOBLE VIAJE, EN MAZO DE FIERRO | POLIPROPILENO VERDE 989 CAL. 0.030" CORTE: 48"
SCHAEFER BRUSH MANUFACTURING, LLC | 1000 | LB | 0.014" | AZUL 838 | NYLON 6.12 R | RMM0489 | 55" | SIL. AMERICANO 50% | T | PMM 8224 | 04.04.2016 00:00:00 | - | - | - | - | NYLON 6.12 "R" AZUL 838 CAL. 0.014" CORTE: 55"
RIALTO ENTERPRISES PVT. LTD. | 400 | KG | 0.009" | INDICATOR | NYLON 6.12 | .4000005 | 34.2 MM | LUBAN | T | PMM 8225 | 18.04.2016 00:00:00 | - | - | - | CTES DE 65 HILOS DIAMETRO DE MAZO 52 MM +/- 2 MM INSPECCION DE COLOR AL 100% | NYLON 6.12 INDICATOR CAL. 0.009" CORTE: 34.2 MM
RIALTO ENTERPRISES PVT. LTD. | 300 | KG | 0.008" | INDICATOR | NYLON 6.12 | .4000004 | 34.2 MM | LUBAN | T | PMM 8226 | 22.03.2016 00:00:00 | - | - | - | CTES DE 65 HILOS DIAMETRO DE MAZO 52 MM +/- 2 MM INSPECCION DE COLOR AL 100% | NYLON 6.12 INDICATOR CAL. 0.008" CORTE: 34.2 MM
RIALTO ENTERPRISES PVT. LTD. | 250 | KG | 0.008" | INDICATOR | NYLON 6.12 | .4000004 | 34.2 MM | LUBAN | T | PMM 8227 | 22.03.2016 00:00:00 | - | - | - | CTES DE 65 HILOS DIAMETRO DE MAZO 52 MM +/- 2 MM INSPECCION DE COLOR AL 100% | NYLON 6.12 INDICATOR CAL. 0.008" CORTE: 34.2 MM
RIALTO ENTERPRISES PVT. LTD. | 300 | KG | 0.009" | INDICATOR | NYLON 6.12 | .4000005 | 34.2 MM | LUBAN | T | PMM 8227 | 22.03.2016 00:00:00 | - | - | - | CTES DE 65 HILOS DIAMETRO DE MAZO 52 MM +/- 2 MM INSPECCION DE COLOR AL 100% | NYLON 6.12 INDICATOR CAL. 0.009" CORTE: 34.2 MM
RIALTO ENTERPRISES PVT. LTD. | 300 | KG | 0.008" | AZUL INDICATOR | NYLON 6.12 | .60880350 | 28.5 mm | SIL. AMERICANO 25ML | T | PMM 8227 | 22.03.2016 00:00:00 | - | - | - | CARRETES DE 55 HILOS CON SILICON FX 50 ml. TOLERANCIA CALIBRE PROMEDIO: +/- 0.00024 PULG | NYLON 6.12 AZUL INDICATOR CAL. 0.008" CORTE:28.5 MM
GARCIA SANCHEZ FRANCISCO | 40 | KG | 0.032" | NEGRO 921 | POLIPROPILENO | N0437007 | 15 CM | SIL. AMERICANO 375ML | F | PMM 8228 | 01.04.2016 00:00:00 | RIZADO | - | - | RIZ 4 O-AMP. 0.040" ENG A 46, DADO DE 10 BARRENOS, VEL 100-580-600, CON 50% DE PP HL002D, TEMPLAR 5 MIN EN AGUA, MAZO NORMAL | POLIPROPILENO RIZADO NEGRO 921 CAL. 0.032" CORTE: 15 CM
GARCIA SANCHEZ FRANCISCO | 10 | KG | 0.032" | NEGRO 921 | POLIPROPILENO | N0437006 | EN MAZO | SIL. AMERICANO 375ML | F | PMM 8228 | 01.04.2016 00:00:00 | RIZADO | - | - | RIZ 4 O-AMP. 0.040" ENG "A 46-1", TINA DE UN SOLO VIAJE C/AGUA CALIENTE, 50% DE PP HL002D, VEL 100-580-600, DADO DE 10 BARRENOS , TEMPLAR 5 MIN EN AGUA CALIENTE | POLIPROPILENO RIZADO NEGRO 921 CAL. 0.032" EN MAZO
CEPILLOS EQUIPOS Y ACCESORIOS, S.A. DE C.V. | 50 | KG | 0.022" | NATURAL | POLIESTER | N0016010 | 4 1/2" | LUBAN | F | PMM 8229 | 01.04.2016 00:00:00 | - | - | - | EN MAZO CON EXTENSION | POLIESTER NATURAL CAL. 0.022" CORTE: 4 1/2"
CEPILLOS EQUIPOS Y ACCESORIOS, S.A. DE C.V. | 20 | KG | 0.040" | ABRASIVO | NYLON 6.12 | N0016012 | EN MAZO | 0 | 0 | PMM 8229 | 01.04.2016 00:00:00 | - | - | - | - | NYLON 6.12 ABRASIVO GRA. 80-30 CAL. 0.040" EN MAZO
ZAPATA OCA╤AS CESAR GUADALUPE | 1.6 | KG | 0 | 0 | 0 | N0517002 | 0 | 0 | 0 | PMM 8230 | 10.03.2016 00:00:00 | #N/A | #N/A | #N/A | #N/A | NYLON 6 BLANCO 945 CAL. 0.030" CORTE: 4 3/4"

## Hoja1
Nombre del Cliente | Cantidad_Kg | Unidad_Original | Calibre | Color | Material | Resina | Clave | Corte | Lubricante | Orientación | No pedido | Fecha Entrega | ESP_SAE | Rizado | Perfil | Aditivos | Tipo de Mazo | Bastón_Espejo_Tina | Herramental | Fabricar | Temple | Horno | Teñido | Enfundado | Esp_Carretes
Zapata Ocañas César Guadalupe | 1.6 |  | 0.030 pulg | Blanco 945 | Nylon 6 |  | N0517002 | 4 3/4 pulg | Lubán 100%, | S | PMM 8230 | 2016-03-10 | #N/A |  |  |  |  | Utilizar tina de doble viaje, | Dado de 10 barrenos, 15 mallas de 100 mesh, |  | Agua, mínimo 90°C / 120 min +/- 10 min, | 80°C +/- 5°C / 3hrs, |  | Forrar con funda de polietileno y papel kraft café,
Rialto Enterprises Pvt. Ltd. | 300 | 300 | 0.008 pulg | Azul Indicator | Nylon 6.12 | Fabricar con resinas DuPont (Zytel FG 158), | .4000004 | 34.2 mm | Silicón americano 18 ml por 19 lts de agua, DESPUÉS DEL TEMPLADO Y PEINADO (ANTES DE LUBRICAR), DEJAR SECAR EL MATERIAL MÍNIMO 12 HORAS. YA SECO, LUBRICAR. Cada mazo se sumergirá dentro de la solución de lubricante durante 3 min. Después peinar el materi | T | PMM 8226 | 2016-03-22 | Dado de177 barrenos, 25 mallas de 100 mesh,CTES DE 59 HILOS DIAMETRO DE MAZO 52 MM +/- 2 MM INSPECCION DE COLOR AL 100% |  |  |  |  | Bastón 3 mm - 5 mm, Espejo 50 cm, | Dado de 130 ó 177 barrenos, 25 mallas de 100 mesh, | Embobinar en carretes de 65 hilos (dado de 130 barrenos) ó 59 hilos (dado de 177 barrenos)., |  |  | Teñir en línea con velocidades para trenes 1, 2 y 3: 260 rpm. Carretes para teñir: 6 carretes de 65 hilos ó 7 carretes de 59 hilos. Utilizar fórmula de teñido de acuerdo a la AV. 149., | Forrar con funda de polietileno y papel kraft blanco, | Usar embobinadoras nacionales como primera opción, embobinadoras italianas como segunda opción., 5.5, 10. Polea de entrada en H, polea de salida en V., 1 hr, 4, Crellin Natural,
Rialto Enterprises Pvt. Ltd. | 250 | 290 | 0.008 pulg | Azul Indicator | Nylon 6.12 | Fabricar con resinas DuPont (Zytel FG 158), | .4000004 | 34.2 mm | Silicón americano 18 ml por 19 lts de agua, DESPUÉS DEL TEMPLADO Y PEINADO (ANTES DE LUBRICAR), DEJAR SECAR EL MATERIAL MÍNIMO 12 HORAS. YA SECO, LUBRICAR. Cada mazo se sumergirá dentro de la solución de lubricante durante 3 min. Después peinar el materi | T | PMM 8227 | 2016-03-22 | Dado de177 barrenos, 25 mallas de 100 mesh,CTES DE 59 HILOS DIAMETRO DE MAZO 52 MM +/- 2 MM INSPECCION DE COLOR AL 100% |  |  |  |  | Bastón 3 mm - 5 mm, Espejo 50 cm, | Dado de 130 ó 177 barrenos, 25 mallas de 100 mesh, | Embobinar en carretes de 65 hilos (dado de 130 barrenos) ó 59 hilos (dado de 177 barrenos)., |  |  | Teñir en línea con velocidades para trenes 1, 2 y 3: 260 rpm. Carretes para teñir: 6 carretes de 65 hilos ó 7 carretes de 59 hilos. Utilizar fórmula de teñido de acuerdo a la AV. 149., | Forrar con funda de polietileno y papel kraft blanco, | Usar embobinadoras nacionales como primera opción, embobinadoras italianas como segunda opción., 5.5, 10. Polea de entrada en H, polea de salida en V., 1 hr, 4, Crellin Natural,
Rialto Enterprises Pvt. Ltd. | 300 | 310 | 0.009 pulg | Azul Indicator | Nylon 6.12 | Fabricar con resinas DuPont (Zytel FG 158), | .4000005 | 34.2 mm | Silicón americano 18 ml por 19 lts de agua, DESPUÉS DEL TEMPLADO Y PEINADO (ANTES DE LUBRICAR), DEJAR SECAR EL MATERIAL MÍNIMO 12 HORAS. YA SECO, LUBRICAR. Cada mazo se sumergirá dentro de la solución de lubricante durante 3 min. Después peinar el materi | T | PMM 8227 | 2016-03-22 | Dado de 110 barrenos, 25 mallas de 100 mesh,CTES DE 55 HILOS DIAMETRO DE MAZO 52 MM +/- 2 MM INSPECCION DE COLOR AL 100% |  |  |  |  | Bastón 3 mm - 5 mm, Espejo 50 cm, | Dado de 110 barrenos, 25 mallas de 100 mesh, | Embobinar en carretes de 50 hilos para teñir en indicator., |  |  | Teñir en línea con velocidades para trenes 1, 2 y 3: 260 rpm. Utilizar fórmula de teñido de acuerdo a la AV. 149. Carretes para teñir: 7 carretes de 55 hilos. Embobinar en mazo normal., | Forrar con funda de polietileno y papel kraft blanco, | Usar embobinadoras nacionales como primera opción, embobinadoras italianas como segunda opción., 5.5, 10. Polea de entrada en H, polea de salida en V., 45 min, 4, Crellin Natural,
Rialto Enterprises Pvt. Ltd. | 300 | 350 | 0.008 pulg | Azul Indicator | Nylon 6.12 | Fabricar con resinas DuPont (Zytel FG 158), | .60880350 | 28.5 mm | Silicón americano 18 ml por 19 lts de agua, DESPUÉS DEL TEMPLADO Y PEINADO (ANTES DE LUBRICAR), DEJAR SECAR EL MATERIAL MÍNIMO 12 HORAS. YA SECO, LUBRICAR. Cada mazo se sumergirá dentro de la solución de lubricante durante 3 min. Después peinar el materi | T | PMM 8227 | 2016-03-22 | Dado de177 barrenos, 25 mallas de 100 mesh,CTES DE 59 HILOS DIAMETRO DE MAZO 52 MM +/- 2 MM INSPECCION DE COLOR AL 100% |  |  |  |  | Bastón 3 mm - 5 mm, Espejo 50 cm, | Dado de 130 ó 177 barrenos, 25 mallas de 100 mesh, | Embobinar en carretes de 65 hilos (dado de 130 barrenos) ó 59 hilos (dado de 177 barrenos)., |  |  | Teñir en línea con velocidades para trenes 1, 2 y 3: 260 rpm. Carretes para teñir: 6 carretes de 65 hilos ó 7 carretes de 59 hilos. Utilizar fórmula de teñido de acuerdo a la AV. 149., | Forrar con funda de polietileno y papel kraft blanco, | Usar embobinadoras nacionales como primera opción, embobinadoras italianas como segunda opción., 5.5, 10. Polea de entrada en H, polea de salida en V., 1 hr, 4, Crellin Natural,
García Sánchez Francisco | 40 | 50 | 0.032 pulg | Negro 921 | Polipropileno | 50 % Polipropileno HL002D y 50 % Polipropileno HP423M, | N0437007 | 15 cm | Silicón americano 375 ml por 19 lts de agua, | (F) | PMM 8228 | 2016-04-01 | RIZ 4 O-AMP. 0.040" ENG A 46, DADO DE 10 BARRENOS, CON 50% DE PP HL002D, TEMPLAR 5 MIN EN AGUA, MAZO NORMAL | 4, 0.040 pulg, SERIE A46, | Rizado |  | Mazo normal, | Bastón 1.5 cm, Espejo 40 cm, Utilizar tina de un sólo viaje con agua caliente (93°C), | Dado 10 barrenos, 1 malla de 100 mesh, | Pasar los filamentos por todos los rodillos del 3er. tren, | Agua (carga de 3 mazos), 93ºC / 5 min, |  |  | Forrar con funda de polietileno y papel kraft café,
García Sánchez Francisco | 10 | 20 | 0.032 pulg | Negro 921 | Polipropileno | 50 % Polipropileno HL002D y 50 % Polipropileno HP423M, | N0437006 | Mazo | Silicón americano 375 ml por 19 lts de agua, | (F) | PMM 8228 | 2016-04-01 | RIZ 4.25 O-AMP. 0.040" ENG "A 46-1", Utilizar tina de un sólo viaje con agua caliente (93°C),, 50% DE PP HL002D, DADO DE 10 BARRENOS , TEMPLAR 5 MIN EN AGUA CALIENTE | 4.25, 0.040 pulg, SERIE A46, | Rizado |  |  | Utilizar tina de un sólo viaje con agua caliente (93°C), | Dado 10 barrenos, 1 malla de 100 mesh, | Pasar los filamentos por todos los rodillos del 3er. tren, | Agua. Pendiente por actualizar., 93ºC / 5 min, |  |  | Forrar con funda de polietileno y papel kraft café,
Cepillos Equipos y Accesorios, S.A. de C.V. | 50 | 60 | 0.022 pulg | Natural | Poliéster PBT |  | N0016010 | 4 1/2 pulg | Lubán 100%, | (F) | PMM 8229 | 2016-04-01 | Mazo normal, Con extensión invertida para encoger en temple,Dado de 20 barrenos, 10 mallas de 100 mesh, |  |  |  | Mazo normal, Con extensión invertida para encoger en temple, |  | Dado de 20 barrenos, 10 mallas de 100 mesh, | Pasar los filamentos por todos los rodillos del 3er. tren. Realizar 5 amarres al mazo para evitar que el filamento se cuelgue al aflojar la extensión: 1 amarre por fuera de los cuernos, 2 amarres a la mitad del mazo y 2 amarres en los extremos del mazo., | Agua, mínimo 90°C / 120 min +/- 10 min, |  |  | Forrar con funda de polietileno y papel kraft blanco,
Schaefer Brush Manufacturing, LLC | 45.4 | 60 | 0.020 pulg | Negro 921 | Nylon 6.6 |  | RMM078 | 52 pulg | Silicón americano 50%, | (F) | PMM 8224 | 2016-04-04 | RIZ. 7-O AMP. 0.030" ENG. 75 DIENTES, EN MAZO DE FIERRODado de 20 barrenos, 10 mallas de 100 mesh, | 7, 0.030 pulg, SERIE A75, | Rizado |  | Mazo de fierro, |  | Dado de 20 barrenos, 10 mallas de 100 mesh, | Pasar los filamentos por todos los rodillos del 3er. tren, | Agua, Máx. 10°C, | 125°C +/- 5°C / 2hrs, |  | Forrar con funda de polietileno y papel kraft café. Utilizar funda americana P-BLEND de polietileno de 7.5 a 7.6 cm. Verificar que la funda no se encuentre floja con respecto al diámetro del mazo.,
Schaefer Brush Manufacturing, LLC | 68.1 | 80 | 0.030 pulg | Verde 989 | Polypropylene | 50 % Polipropileno HL002D y 50 % Polipropileno HP423M, | RMM364 | 48 pulg | Silicón americano 50%, | S | PMM 8224 | 2016-04-04 | CON TINA DE DOBLE VIAJE, EN MAZO DE FIERRODado 8 x 0.136", 1 malla de 100 mesh, |  |  |  | Mazo de fierro, | Bastón 1 cm, Espejo 54 cm, Utilizar tina de doble viaje, | Dado 8 x 0.136", 1 malla de 100 mesh, |  | Agua, mínimo 90°C / 120 min +/- 10 min, |  |  | Forrar con funda de polietileno y papel kraft café. Utilizar funda americana P-BLEND de polietileno de 7.5 a 7.6 cm. Verificar que la funda no se encuentre floja con respecto al diámetro del mazo.,
Schaefer Brush Manufacturing, LLC | 454 | 525 | 0.014 pulg | Azul 838 | Nylon 6.12 R | Nylon 6.12 R Azul, | RMM0489 | 55 pulg | Silicón americano 50%, | T | PMM 8224 | 2016-04-04 | Dado de 40 barrenos, 25 mallas de 100 mesh, | [5 empty] | Dado de 40 barrenos, 25 mallas de 100 mesh, |  | Vapor, mínimo 90°C / 120 min +/- 10 min, |  |  | Forrar con funda de polietileno y papel kraft blanco. Utilizar funda americana P-BLEND de polietileno de 7.5 a 7.6 cm. Verificar que la funda no se encuentre floja con respecto al diámetro del mazo.,
Rialto Enterprises Pvt. Ltd. | 400 | 450 | 0.009 pulg | Azul Indicator | Nylon 6.12 | Fabricar con resinas DuPont (Zytel FG 158), | .4000005 | 34.2 mm | Silicón americano 18 ml por 19 lts de agua, DESPUÉS DEL TEMPLADO Y PEINADO (ANTES DE LUBRICAR), DEJAR SECAR EL MATERIAL MÍNIMO 12 HORAS. YA SECO, LUBRICAR. Cada mazo se sumergirá dentro de la solución de lubricante durante 3 min. Después peinar el materi | T | PMM 8225 | 2016-04-18 | Dado de 110 barrenos, 25 mallas de 100 mesh,CTES DE 55 HILOS DIAMETRO DE MAZO 52 MM +/- 2 MM INSPECCION DE COLOR AL 100% |  |  |  |  | Bastón 3 mm - 5 mm, Espejo 50 cm, | Dado de 110 barrenos, 25 mallas de 100 mesh, | Embobinar en carretes de 50 hilos para teñir en indicator., |  |  | Teñir en línea con velocidades para trenes 1, 2 y 3: 260 rpm. Utilizar fórmula de teñido de acuerdo a la AV. 149. Carretes para teñir: 7 carretes de 55 hilos. Embobinar en mazo normal., | Forrar con funda de polietileno y papel kraft blanco, | Usar embobinadoras nacionales como primera opción, embobinadoras italianas como segunda opción., 5.5, 10. Polea de entrada en H, polea de salida en V., 45 min, 4, Crellin Natural,