## Cristobal
Nombre del Cliente | Cantidad | Unidad | Calibre | Color | Material | Clave | Corte | Lubricación | Orientación | No pedido | Fecha Entrega | Perfil | Aditivo | Otros | Especificaciones | Descripcion
COSMEDYM, S.A. DE C.V. | 100 | KG | 0.004" | NEGRO 925 | NYLON 6.12 | .03017 | 13 MM | SIL. AME.450MLX19LTA | T | PMM 8231 | 04.04.2016 00:00:00 | - | - | - | EN MAZO CHICO DE ALUMINIO, DELGADO Y MAROMEADO (1.05 M DE LARGO Y 45 MM DE DIÁMETRO) | NYLON 6.12 NEGRO 925 CAL. 0.004" CORTE: 13 MM
COSMETICOS INTEGRADOS, S. A. DE C. V. | 160 | KG | 0 | 0 | 0 | N0025013 | 0 | 0 | 0 | PMM 8232 | 04.04.2016 00:00:00 | #N/A | #N/A | #N/A | #N/A | POLIPROPILENO NEGRO 921 CAL. 0.014" CORTE: 46 MM
W. A. CARTER, S.A. DE C.V. | 100 | KG | 0.007" | NATURAL | POLIPROPILENO | M204002 | 1" | SIL. AMERICANO 375 M | F | PMM 8233 | 11.04.2016 00:00:00 | - | - | - | TEMPLAR 1 MIN EN AGUA CALIENTE | POLIPROPILENO NATURAL CAL. 0.007" CORTE: 1"
W. A. CARTER, S.A. DE C.V. | 100 | KG | 0.007" | NATURAL | POLIPROPILENO | M204002 | 1" | SIL. AMERICANO 375 M | F | PMM 8234 | 16.05.2016 00:00:00 | - | - | - | TEMPLAR 1 MIN EN AGUA CALIENTE | POLIPROPILENO NATURAL CAL. 0.007" CORTE: 1"
W. A. CARTER, S.A. DE C.V. | 100 | KG | 0.007" | NATURAL | POLIPROPILENO | M204002 | 1" | SIL. AMERICANO 375 M | F | PMM 8235 | 13.06.2016 00:00:00 | - | - | - | TEMPLAR 1 MIN EN AGUA CALIENTE | POLIPROPILENO NATURAL CAL. 0.007" CORTE: 1"
ESCOBILLONES GEAR S. DE R.L. M.I. | 30 | KG | 0.00575" | NEGRO 925 | NYLON 6.12 | N0244089 | 15 MM | SIL. AME. 1.2LTX19LA | T | PMM 8236 | 14.03.2016 00:00:00 | - | - | - | EN MAZO CHICO, DELGADO Y MAROMEADO | NYLON 6.12 NEGRO 925 CAL. 0.00575" CORTE: 15 MM
SALAMANCA MALDONADO NORA | 4 | KG | 0 | 0 | 0 | N0400018 | 0 | 0 | 0 | PMM 8237 | 11.03.2016 00:00:00 | #N/A | #N/A | #N/A | #N/A | NYLON 6 NEGRO 921 CAL. 0.010" CORTE: 64 MM
BOTELLO ARROYO JOSE SAMUEL | 50 | KG | 0.017" | BLANCO 945 | NYLON 6 | N0011015 | 2" | LUBAN 100% | F | PMM 8238 | 04.04.2016 00:00:00 | RIZADO | - | - | RIZ 19 O- AMP. 0.020" ENGRANE DE 200 DIENTES | NYLON 6 RIZADO BLANCO 945 CAL. 0.017" CORTE: 2"
BOTELLO ARROYO JOSE SAMUEL | 5 | KG | 0.017" | BLANCO 945 | NYLON 6 | N0011015 | 2" | LUBAN 100% | F | PMM 8239 | 04.04.2016 00:00:00 | RIZADO | - | - | RIZ 19 O- AMP. 0.020" ENGRANE DE 200 DIENTES | NYLON 6 RIZADO BLANCO 945 CAL. 0.017" CORTE: 2"

## Hoja1
Nombre del Cliente | Cantidad_Kg | Unidad_Original | Calibre | Color | Material | Resina | Clave | Corte | Lubricante | Orientación | No pedido | Fecha Entrega | ESP_SAE | Rizado | Perfil | Aditivos | Tipo de Mazo | Bastón_Espejo_Tina | Herramental | Fabricar | Temple | Horno | Teñido | Enfundado | Esp_Carretes
Salamanca Maldonado Nora | 4 | 0 | 0.010 pulg | Negro 921 | Nylon 6 |  | N0400018 | 64 mm | Lubán 100%, | T | PMM 8237 | 2016-03-11 | Dado de 90 barrenos, 25 mallas de 100 mesh, |  |  |  |  | Bastón 3 mm - 5 mm, Espejo 50 cm, | Dado de 90 barrenos, 25 mallas de 100 mesh, |  | Agua, mínimo 90°C / 120 min +/- 10 min, | 80°C +/- 5°C / 3hrs, |  | Forrar con funda de polietileno y papel kraft café,
Escobillones Gear S. de R.L. M.I. | 30 | 0 | 0.00575 pulg | Negro 925 | Nylon 6.12 | El tono cambia con temperaturas de extrusión. Con temperaturas altas se hace un tono más claro (gris). Con temperaturas bajas se hace un tono más oscuro (negro)., | N0244089 | 15 mm | Silicón americano 1.2 lts por 19 lts de agua, Maromear después de lubricar., | T | PMM 8236 | 2016-03-14 | MATERIAL EN ALMACEN EN MAZO CHICO, DELGADO Y MAROMEADO |  |  |  | Mazo chico de aluminio. Se puede utilizar mazo pequeño de aluminio con el objetivo de diferenciar el material de otros con calibres similares., | Bastón 3 mm - 5 mm, Espejo 50 cm, | Dado de 215 barrenos, 25 mallas de 100 mesh, | Fabricar mazos delgados., | Vapor, mínimo 90°C / 120 min +/- 10 min, |  |  | Forrar con funda de polietileno y papel kraft blanco. Usar funda de 66 mm.,
Cosmedym, S.A. de C.V. | 100 | 115 | 0.004 pulg | Negro 925 | Nylon 6.12 | El tono cambia con temperaturas de extrusión. Con temperaturas altas se hace un tono más claro (gris). Con temperaturas bajas se hace un tono más oscuro (negro)., | .03017 | 13 mm | Silicón americano 450 ml por 19 lts de agua, 1. Sumergir los mazos durante 3 minutos en la tina con lubricante. 2. Separar el mazo en 2 partes para peinarlo y peinar cada parte con el peine de diente fino. 3. Juntar las 2 partes y peinar para emparejar el | T | PMM 8231 | 2016-04-04 | EN MAZO CHICO DE ALUMINIO, DELGADO Y MAROMEADO (1.05 M DE LARGO Y 45 MM DE DIÁMETRO)Dado de 300 barrenos, 30 mallas de 100 mesh, |  |  |  | Mazo chico de aluminio. Se puede utilizar mazo pequeño de aluminio con el objetivo de diferenciar el material de otros con calibres similares., | Bastón 3 mm - 5 mm, Espejo 50 cm, | Dado de 300 barrenos, 30 mallas de 100 mesh, | Fabricar mazos delgados., | Vapor, mínimo 90°C / 120 min +/- 10 min, |  |  | Forrar con funda de polietileno y papel kraft blanco. Usar funda de 66 mm.,
Cosméticos Integrados, S.A. de C.V. | 160 | 185 | 0.014 pulg | Negro 921 | Polipropileno | Usar Polipropileno 1102KR como primera opción, usar Polipropileno HP423M como segunda opción, | N0025013 | 46 mm | Silicón americano 375 ml por 19 lts de agua, | S | PMM 8232 | 2016-04-04 | CORTE CONTRA AVISO DE VENTASDado de 40 barrenos, 1 malla de 100 mesh, | [5 empty] | Dado de 40 barrenos, 1 malla de 100 mesh, |  | Agua, mínimo 90°C / 120 min +/- 10 min, |  |  | Forrar con funda de polietileno y papel kraft café,
Botello Arroyo José Samuel | 50 | 65 | 0.017 pulg | Blanco 945 | Nylon 6 |  | N0011015 | 2 pulg | Lubán 100%, | (F) | PMM 8238 | 2016-04-04 | RIZ 20 O- AMP. 0.020" ENGRANE DE 200 DIENTESDado de 40 barrenos, 1 malla de 100 mesh, | 20, 0.020 pulg, SERIE A200, | Rizado |  |  |  | Dado de 30 barrenos, 25 mallas de 100 mesh, | Pasar los filamentos por todos los rodillos del 3er. tren Velocidad de la rizadora: 176 rpm, | Agua, Máx. 10°C, | 80°C +/- 5°C / 2hrs, |  | Forrar con funda de polietileno y papel kraft café,
Botello Arroyo José Samuel | 5 | 0 | 0.017 pulg | Blanco 945 | Nylon 6 |  | N0011015 | 2 pulg | Lubán 100%, | (F) | PMM 8239 | 2016-04-04 | RIZ 20 O- AMP. 0.020" ENGRANE DE 200 DIENTESDado de 40 barrenos, 1 malla de 100 mesh, | 20, 0.020 pulg, SERIE A200, | Rizado |  |  |  | Dado de 30 barrenos, 25 mallas de 100 mesh, | Pasar los filamentos por todos los rodillos del 3er. tren Velocidad de la rizadora: 176 rpm, | Agua, Máx. 10°C, | 80°C +/- 5°C / 2hrs, |  | Forrar con funda de polietileno y papel kraft café,
W. A. Carter, S.A. de C.V. | 100 | 115 | 0.007 pulg | Natural | Polipropileno | Usar Polipropileno 1102KR como primera opción, usar Polipropileno HP423M como segunda opción, | M204002 | 1 pulg | Silicón americano 375 ml por 19 lts de agua, | T | PMM 8233 | 2016-04-11 | Dado de 130 barrenos, 1 malla de 100 mesh, |  |  |  |  | Bastón 5 mm, | Dado de 130 barrenos, 1 malla de 100 mesh, |  | Agua, mínimo 90°C / 120 min +/- 10 min, |  |  | Forrar con funda de polietileno y papel kraft café,
W. A. Carter, S.A. de C.V. | 100 | 115 | 0.007 pulg | Natural | Polipropileno | Usar Polipropileno 1102KR como primera opción, usar Polipropileno HP423M como segunda opción, | M204002 | 1 pulg | Silicón americano 375 ml por 19 lts de agua, | T | PMM 8234 | 2016-05-16 | Dado de 130 barrenos, 1 malla de 100 mesh, |  |  |  |  | Bastón 5 mm, | Dado de 130 barrenos, 1 malla de 100 mesh, |  | Agua, mínimo 90°C / 120 min +/- 10 min, |  |  | Forrar con funda de polietileno y papel kraft café,
W. A. Carter, S.A. de C.V. | 100 | 115 | 0.007 pulg | Natural | Polipropileno | Usar Polipropileno 1102KR como primera opción, usar Polipropileno HP423M como segunda opción, | M204002 | 1 pulg | Silicón americano 375 ml por 19 lts de agua, | T | PMM 8235 | 2016-06-13 | Dado de 130 barrenos, 1 malla de 100 mesh, |  |  |  |  | Bastón 5 mm, | Dado de 130 barrenos, 1 malla de 100 mesh, |  | Agua, mínimo 90°C / 120 min +/- 10 min, |  |  | Forrar con funda de polietileno y papel kraft café,