## Cristobal
Nombre del Cliente | Cantidad | Unidad | Calibre | Color | Material | Clave | Corte | Lubricación | Orientación | No pedido | Fecha Entrega | Perfil | Aditivo | Otros | Especificaciones | Descripcion
PRECISION BRUSH COMPANY INC. | 3000 | LB | 0.025" | NEGRO 486 | NYLON 6.6 | .201550-PMM | MAZO | SIL. AMERICANO 50% | F | PMM 8240 | 23.03.2016 00:00:00 | RIZADO | - | - | RIZ. 7-O AMP. 0.033" ENG. DE 75 DIENTES, HORNEAR A 135°C 1 HR. FORRO CON PELICULA ESTIRABLE. MAZO CON EXTENSION C/PERNO PARA DESMONTE | NYLON 6.6 RIZADO NEGRO 486 CAL. 0.025" EN MAZO
COSMETICOS INTEGRADOS, S. A. DE C. V. | 1200 | KG | 0.017" | NATURAL | NYLON 6 | N0025012 | 52 MM | 0 | 0 | PMM 8241 | 04.04.2016 00:00:00 | - | - | - | - | NYLON 6 NATURAL CAL.0.017" CORTE:52 MM
ORAL-B LABORATORIES | 170 | KG | 0.007" | VERDE 854 | NYLON 6.12 | .60880072 | 36 MM | SIL. AMERICANO 25ML | T | PMM 8242 | 15.03.2016 00:00:00 | - | - | - | TOLERANCIA CALIBRE PROMEDIO: +/- 0.00021 PULG. CALIBRACION EN MICROMETRO / FORRO SOLO CON FUNDA | NYLON 6.12 VERDE 854 CAL. 0.007" CORTE: 36 MM
ORAL-B LABORATORIES | 170 | KG | 0.008" | VERDE 854 | NYLON 6.12 | .60880073 | 36 MM | SIL. AMERICANO 25ML | T | PMM 8242 | 15.03.2016 00:00:00 | - | - | - | TOLERANCIA CALIBRE PROMEDIO: +/- 0.00024 PULG CALIBRACION EN MICROMETRO / FORRO SOLO CON FUNDA | NYLON 6.12 VERDE 854 CAL. 0.008" CORTE: 36 MM
ORAL-B LABORATORIES | 85 | KG | 0.008" | AZUL INDICATOR | NYLON 6.12 | .60880497 | 1 1/8" | SIL. AMERICANO 25ML | T | PMM 8242 | 15.03.2016 00:00:00 | - | - | - | TOLERANCIA CALIBRE PROMEDIO: +/- 0.00024 PULG CALIBRACION EN MICROMETRO CTES DE 50 HILOS FORRO SOLO FUNDA | NYLON 6.12 AZUL INDICATOR CAL. 0.008" CORTE: 1 1/8"
ORAL-B LABORATORIES | 340 | KG | 0.008" | AZUL INDICATOR | NYLON 6.12 | .60880498 | 1 1/4" | SIL. AMERICANO 25ML | T | PMM 8242 | 15.03.2016 00:00:00 | - | - | - | TOLERANCIA CALIBRE PROMEDIO: +/- 0.00024 PULG CALIBRACION EN MICROMETRO CTES DE 50 HILOS /FORRO SOLO FUNDA | NYLON 6.12 AZUL INDICATOR CAL. 0.008" CORTE: 1 1/4"
ORAL-B LABORATORIES | 170 | KG | 0.009" | AZUL 367 | NYLON 6.12 | .97400722 | 34 MM | 0 | 0 | PMM 8242 | 15.03.2016 00:00:00 | - | - | - | - | NYLON 6.12 AZUL 367 CAL. 0.009" CORTE: 34 MM
ORAL-B LABORATORIES | 170 | KG | 0.007" | AZUL 169 | NYLON 6.12 | .97400728 | 32 MM | 0 | 0 | PMM 8242 | 15.03.2016 00:00:00 | - | - | - | - | NYLON 6.12 AZUL 169 CAL. 0.007" CORTE: 32 MM
ORAL-B LABORATORIES | 170 | KG | 0.007" | AZUL | NYLON 6.12 | .99390239 | 32 MM | SIL. AMERICANO 25ML | T | PMM 8242 | 15.03.2016 00:00:00 | - | - | - | EN CARRETES DE 55 HILOS, TOLERANCIA CALIBRE PROMEDIO: +/- 0.00021 PULG, CALIBRACION EN MICROMETRO, FORRO SOLO FUNDA PE 7.6 - 7.8 CM DIAM MAZO: 50 +/- 2 MM, CAJAS DE 10 LBS | NYLON 6.12 AZUL INDICATOR CAL. 0.007" CORTE: 32 MM
ORAL-B LABORATORIES | 85 | KG | 0.0062 | AZUL 399 | NYLON 6.12 | .99396504 | 34 MM | SIL. AMERICANO 20ML | F | PMM 8242 | 15.03.2016 00:00:00 | - | - | - | TOLERANCIA CALIBRE PROMEDIO: +/- 0.00018 PULG., FORRO SOLO FUNDA 7.6 A 7.8 CM, DIAM MAZO 50+/-2MM, EN CAJAS DE 10 LBS | NYLON 6.12 AZUL 399 CAL. 0.006" CORTE: 34 MM
ORAL-B LABORATORIES | 280 | KG | 0.007" | INDICATOR | NYLON 6.12 | .96630844 | 10.5 FT | SIL. AME. 20MLX19LTA | T | PMM 8243 | 15.03.2016 00:00:00 | - | - | - | CTS 65 HILOS PARA TEÑIR EMB. ITAL. DIAMETRO MAZO 31 +/- 0.5 MM GROSOR SELLADO 1.10+/- 0.5 MM LONGITUD 3048 +/-152 MM FUNDA 71 MM SIN FRANJA DADO 130 B FAB. CHORIZOS DE 7 VUELTAS CON 7 CTS TEMP. PEINADO Y LUB. STD ARMAR A DIAMETRO 31MM ANTES HORNEAR | NYLON 6.12 INDICATOR CAL. 0.007" CORTE: 10.5 FT
ORAL-B LABORATORIES | 680 | KG | 0.006" | NATURAL | POLIESTER SATINTONE | .96630845 | 10.5 FT | 0 | F | PMM 8243 | 15.03.2016 00:00:00 | - | CAOLIN | - | 200 G MB CAOLIN EN 800 G DE PBT DIAMETRO MAZO: 31 +/- 0.5 MM FUNDA 71 MM FRANJA ROJA GROSOR SELLADO 1.10+/- 0.5 MM LONGITUD: 3048 +/-152 MM DADO 250 B FAB C/ CHORIZOS DE 15 VUELTAS C/U TEMP. PEINADO Y LUB STD ARMAR A DIAMETRO 31MM ANTES HORNEAR | POLIESTER SATINTONE NATURAL CAL. 0.006" CORTE: 10.5 FT
ORAL-B LABORATORIES | 450 | KG | 0.006" | AZUL 324 | POLIESTER SATINTONE | .96630846 | 10.5 FT | SIL. AME 650MLX19LTA | F | PMM 8243 | 15.03.2016 00:00:00 | - | CAOLIN | - | 200 G MB CAOLIN EN 800 G DE PBT DIAMETRO MAZO: 31 +/- 0.5 MM FUNDA 71 MM FRANJA ROJA GROSOR SELLADO 1.10+/- 0.5 MM LONGITUD: 3048 +/-152 MM DADO 250 B FAB C/ CHORIZOS DE 15 VUELTAS C/U TEMP. PEINADO Y LUB STD ARMAR A DIAMETRO 31MM ANTES HORNEAR | POLIESTER SATINTONE AZUL 324 CAL. 0.006" CORTE: 10.5 FT
ORAL-B LABORATORIES | 340 | KG | 0.006" | AZUL 32 | POLIESTER | .96747988 | 10.5 FT. | SIL. AMERICANO 650ML | F | PMM 8243 | 15.03.2016 00:00:00 | - | - | - | PBT CAOLIN CHORIZOS DADO 250 BARRENOS 4 CHORIZOS DELGADOS 15 VUELTAS C/U VEL. 160-800-690 MAZO DE CHORIZOS C/EXT. P/ENCOGER, AUTOCLAVE 135°C X10MIN CAL. NOMINAL EN LINEA 0.0058" ARMAR A DIAMETRO 31 MM ANTES DE HORNEAR 80% PBT+20% MB CAOLIN | POLIESTER SATINTONE AZUL 323 CAL. 0.006" CORTE: 10.5 FT.
ORAL-B LABORATORIES | 155 | KG | 0.006" | NATURAL 396 | NYLON 6.12 | .96748003 | 10.5 FT. | SIL. AME. 20MLX19LTA | F | PMM 8243 | 15.03.2016 00:00:00 | - | - | - | CHORIZOS, DADO DE 215 BARRENOS, 4 CHORIZOS, DE 18 VUELTAS C/U, VEL 170-770-660, MAZO DE CHORIZOS C/EXTENSION HASTA ABAJO, AUTOCLAVE 125°C X 10 MIN, DIAMETRO DE CHORIZOS 31MM+/- 0.5MM FABRICAR SOLO CON RESINA DE DUPONT | NYLON 6.12 NATURAL 396 CAL. 0.006" CORTE: 10.5 FT.
ORAL-B LABORATORIES | 225 | KG | 0.006" | NATURAL 396 | POLIESTER | .96748005 | 10.5 FT. | SIL. AMERICANO 170ML | F | PMM 8243 | 15.03.2016 00:00:00 | - | - | - | PBT CHORIZOS DADO 250 BARRENOS FABRICAR 4 CHORIZOS DELGADOS 15 VUELTAS C/U VEL160-800-690 MAZO DE CHORIZOS C/ EXTENSION P/ ENCOGER AUTOCLAVE 135°C X 10 MIN CAL. NOMINAL EN LINEA 0.0058" ARMAR A DIAMETRO DE 31 MM ANTES DE HORNEAR, SOLO RESINA BASF | POLIESTER NATURAL 396 CAL. 0.006" CORTE: 10.5 FT.
ORAL-B LABORATORIES | 115 | KG | 0.006" | AZUL 452 | POLIESTER | .96748007 | 10.5 FT. | SIL. AMERICANO 170ML | F | PMM 8243 | 15.03.2016 00:00:00 | - | - | - | PBT CHORIZOS DADO 250 BARRENOS FABRICAR 4 CHORIZOS DELGADOS 15 VUELTAS C/U VEL160-800-690 MAZO DE CHORIZOS C/ EXTENSION P/ ENCOGER AUTOCLAVE 135°C X 10 MIN CAL. NOMINAL EN LINEA 0.0058" ARMAR A DIAMETRO DE 31 MM ANTES DE HORNEAR, SOLO RESINA BASF | POLIESTER AZUL 452 CAL. 0.006" CORTE: 10.5 FT.
ORAL-B LABORATORIES | 115 | KG | 0.007" | AZUL 451 | POLIESTER | .96748009 | 10.5 FT. | SIL. AMERICANO 170ML | F | PMM 8243 | 15.03.2016 00:00:00 | - | - | - | PBT CHORIZOS DADO130 BARRENOS 4 CHORIZOS DELGADOS 21 VUELTAS C/U VEL160-800-690 MAZO DE CHORIZOS C/ EXTENSION P/ ENCOGER AUTOCLAVE 135°C X 10 MIN CAL. NOMINAL EN LINEA 0.0068" ARMAR A DIAMETRO DE 31 MM ANTES DE HORNEAR,FABRICAR SOLO CON RESINA BASF | POLIESTER AZUL 451 CAL. 0.007" CORTE: 10.5 FT.
ORAL-B LABORATORIES | 115 | KG | 0.006" | AZUL 545 | POLIESTER SATINTON | .97121039 | 10.5 FT | 0 | 0 | PMM 8243 | 15.03.2016 00:00:00 | - | - | - | - | POLIESTER SATINTONE AZUL 545 CAL. 0.006" CORTE: 10.5 FT
ORAL-B LABORATORIES | 115 | KG | 0.007" | AZUL 545 | POLIESTER SATINTONE | .97121041 | 10.5 FT | 0 | 0 | PMM 8243 | 15.03.2016 00:00:00 | - | - | - | - | POLIESTER SATINTONE AZUL 545 CAL. 0.007" CORTE: 10.5 FT
TEAM TECHNOLOGIES, INC. | 250 | LB | 0.004" | BLANCO 945 | POLIESTER | .154261 | 33 MM | TWEEN 100MLX 19LT AG | F | PMM 8244 | 06.04.2016 00:00:00 | - | AB | - | AB, AGREGAR 25.9 G MB AB 7000 PBT 16340 X KG DE RESINA, EN MAZO CHICO, DELGADO Y MAROMEADO (1.05M Y 47MM DIAMETRO), UTILIZAR FUNDA 7-7.3 CM, UTILIZAR CAJAS ESPECIALES DE 10 LBS, MARCAR "D" AL INICIO DEL NO. DE LOTE Y UNA LINEA ADICIONAL "AB" | POLIESTER "AB" BLANCO 945 CAL. 0.004" CORTE: 33 MM
TEAM TECHNOLOGIES, INC. | 100 | LB | 0.004" | AZUL 962 | POLIESTER | .154262 | 24 MM | TWEEN 100ML X19 LTAG | F | PMM 8244 | 06.04.2016 00:00:00 | - | AB | - | AB, AGREGAR 25.9 G MB AB 7000 PBT 16340 X KG DE RESINA, EN MAZO CHICO, DELGADO Y MAROMEADO (1.05M Y 47MM DIAMETRO), UTILIZAR FUNDA 7-7.3 CM, UTILIZAR CAJAS ESPECIALES DE 10 LBS, MARCAR "D" AL INICIO DEL NO. DE LOTE Y UNA LINEA ADICIONAL "AB" | POLIESTER "AB" AZUL 962 CAL. 0.004" CORTE: 24 MM
MAGNOLIA BRUSH MFRS., LTD. | 1000 | LB | 0 | 0 | 0 | E0198008 | 0 | 0 | 0 | PMM 8245 | 06.04.2016 00:00:00 | #N/A | #N/A | #N/A | #N/A | NYLON 6.12 "R" PERFIL EN CRUZ VERDE 650 CAL. 0.016" CORTE: 5 7/8"
MAGNOLIA BRUSH MFRS., LTD. | 5000 | LB | 0.016" | VERDE 357 | NYLON 6.12 "R" | E0198001 | 5 7/8" | LUBAN 100% | T | PMM 8245 | 06.04.2016 00:00:00 | CRUZ | POLIETILENO | - | CRUZ , DADO DE 111 X CRUZ, CON 80G DE POLIETILENO X KILO DE RESINA, EN MAZO DE FIERRO, TEMPLE VAPOR X 1 HR. | NYLON 6.12 "R" PERFIL EN CRUZ VERDE 357 CAL. 0.016" CORTE: 5 7/8"
MAGNOLIA BRUSH MFRS., LTD. | 3000 | LB | 0.014" | AZUL 358 | NYLON 6.12 "R" | E0198002 | 5.875 | LUBAN 100% | T | PMM 8245 | 06.04.2016 00:00:00 | CRUZ | POLIETILENO | - | CRUZ , CON DADO DE 111 X CRUZ, EN MAZO DE FIERRO, CON 80 GR DE POLIETILENO POR KILOGRAMO DE RESINA, FABRICAR COMO N 6.12 "R", ESPEJO DE 70% AZUL, 30% FIBRA | NYLON 6.12 "R" PERFIL EN CRUZ AZUL 358 CAL. 0.014" CORTE: 5 7/8"
SUNSTAR AMERICAS, INC. | 50 | LB | 0.007" | NARANJA 593 | NYLON 6.12 | FIL07002BOR | 34 MM | 0 | 0 | PMM 8247 | 23.03.2016 00:00:00 | - | - | - | - | NYLON 6.12 NARANJA 593 CAL. 0.007" CORTE: 34 MM
SUNSTAR AMERICAS, INC. | 100 | LB | 0.006" | AZUL 420 | NYLON 6.12 PRIS | FIL06002DBS | 34 MM | SIL. AMERICANO 15ML | T | PMM 8247 | 23.03.2016 00:00:00 | PRISMA | - | - | PRISMA, TOL. CAL. +/- 0.0006", FORRO SOLO FUNDA, DIAM MAZO 50 +/- 2 M + 1 M EN CAJAS 10 LBS, UTILIZAR FUNDA DE 7.6 A 7.7 CM | NYLON 6.12 PRISMA AZUL 420 CAL. 0.006" CORTE: 34 MM
SUNSTAR AMERICAS, INC. | 100 | LB | 0.007" | AMARILLO 220 | NYLON 6.12 | FIL07002YLW | 34 MM | 0 | 0 | PMM 8247 | 23.03.2016 00:00:00 | - | - | - | - | NYLON 6.12 AMARILLO 220 CAL. 0.007" CORTE: 34 MM
SUNSTAR AMERICAS, INC. | 150 | LB | 0.008" | VERDE 148 | NYLON 6.12 | FIL08003DGN | 34 MM | SIL. AMERICANO 25ML | T | PMM 8247 | 23.03.2016 00:00:00 | - | - | - | TOL. CAL. + /- 0.0006" FORRO SOLO FUNDA, DIAM. MAZO 50 MM - 2 MM + 1 MM, UTILIZAR FUNDA DE 7.6 A 7.7 CM, EN CAJAS DE 10 LBS | NYLON 6.12 VERDE 148 CAL. 0.008" CORTE: 34 MM

## Hoja1
Nombre del Cliente | Cantidad_Kg | Unidad_Original | Calibre | Color | Material | Resina | Clave | Corte | Lubricante | Orientación | No pedido | Fecha Entrega | ESP_SAE | Rizado | Perfil | Aditivos | Tipo de Mazo | Bastón_Espejo_Tina | Herramental | Fabricar | Temple | Horno | Teñido | Enfundado | Esp_Carretes
Oral-B Laboratories | 170 |  | 0.178 mm (0.007 pulg) | Verde 854 | Nylon 6.12 | Cambia con temperaturas de extrusión y templado. En extrusión: Con temperaturas bajas se hace un tono claro o amarillento. Con temperaturas altas se hace un tono fuerte o azulado. En templado: Se hace un tono más amarillento., | .60880072 | 36 mm | Silicón americano 25 ml por 19 lts de agua, | T | PMM 8242 | 2016-03-15 | TOLERANCIA CALIBRE PROMEDIO: +/- 0.00021 PULG. CALIBRACION EN MICROMETRO / FORRO SOLO CON FUNDA |  |  |  |  | Bastón 3 mm - 5 mm, Espejo 50 cm, | Dado de 130 ó 177 barrenos, 25 mallas de 100 mesh, | Inspección en proceso de calibre: Medir con micrómetro. Calibrar en mm con nominal de 0.175 mm Inspección final de calibre: Medir con láser. Calibrar en mm con nominal de 0.178 mm (0.007 pulg), | Vapor, mínimo 90°C / 120 min +/- 10 min, |  |  | Forrar sólo con funda de polietileno de 7.5 a 7.6 cm.,
Oral-B Laboratories | 170 |  | 0.203 mm (0.008 pulg) | Verde 854 | Nylon 6.12 | Cambia con temperaturas de extrusión y templado. En extrusión: Con temperaturas bajas se hace un tono claro o amarillento. Con temperaturas altas se hace un tono fuerte o azulado. En templado: Se hace un tono más amarillento., | .60880073 | 36 mm | Silicón americano 25 ml por 19 lts de agua, | T | PMM 8242 | 2016-03-15 | TOLERANCIA CALIBRE PROMEDIO: +/- 0.00024 PULG CALIBRACION EN MICROMETRO / FORRO SOLO CON FUNDA |  |  |  |  | Bastón 3 mm - 5 mm, Espejo 50 cm, | Dado de 130 ó 177 barrenos, 25 mallas de 100 mesh, | Inspección en proceso de calibre: Medir con micrómetro. Calibrar en mm con nominal de 0.200 mm Inspección final de calibre: Medir con láser. Calibrar en mm con nominal de 0.203 mm (0.008 pulg), | Vapor, mínimo 90°C / 120 min +/- 10 min, |  |  | Forrar sólo con funda de polietileno de 7.5 a 7.6 cm.,
Oral-B Laboratories | 85 |  | 0.203 mm (0.008 pulg) | Azul Indicator | Nylon 6.12 | Fabricar con resinas DuPont (Zytel FG 158), | .60880497 | 1 1/8 pulg | Silicón americano 18 ml por 19 lts de agua, DESPUÉS DEL TEMPLADO Y PEINADO (ANTES DE LUBRICAR), DEJAR SECAR EL MATERIAL MÍNIMO 12 HORAS. YA SECO, LUBRICAR. Cada mazo se sumergirá dentro de la solución de lubricante durante 3 min. Después peinar el materi | T | PMM 8242 | 2016-03-15 | TOLERANCIA CALIBRE PROMEDIO: +/- 0.00024 PULG CALIBRACION EN MICROMETRO CTES DE 50 HILOS FORRO SOLO FUNDA |  |  |  |  | Bastón 3 mm - 5 mm, Espejo 50 cm, | Dado de 130 ó 177 barrenos, 25 mallas de 100 mesh, | Inspección en proceso de calibre: Medir con micrómetro. Calibrar en mm con nominal de 0.200 mm Inspección final de calibre: Medir con láser. Calibrar en mm con nominal de 0.203 mm (0.008 pulg) Embobinar en carretes de 65 hilos (dado de 130 barrenos) ó 59 |  |  | Teñir en línea con velocidades para trenes 1, 2 y 3: 260 rpm. Carretes para teñir: 6 carretes de 65 hilos ó 7 carretes de 59 hilos. Utilizar fórmula de teñido de acuerdo a la AV. 149. Embobinado en mazo normal (AL-60)., | Forrar sólo con funda de polietileno de 7.5 a 7.6 cm., | Usar embobinadoras nacionales como primera opción, embobinadoras italianas como segunda opción., 5.5, 10. Polea de entrada en H, polea de salida en V., 1 hr, 4, Crellin Natural,
Oral-B Laboratories | 340 |  | 0.203 mm (0.008 pulg) | Azul Indicator | Nylon 6.12 | Fabricar con resinas DuPont (Zytel FG 158), | .60880498 | 1 1/4 pulg | Silicón americano 18 ml por 19 lts de agua, DESPUÉS DEL TEMPLADO Y PEINADO (ANTES DE LUBRICAR), DEJAR SECAR EL MATERIAL MÍNIMO 12 HORAS. YA SECO, LUBRICAR. Cada mazo se sumergirá dentro de la solución de lubricante durante 3 min. Después peinar el materi | T | PMM 8242 | 2016-03-15 | TOLERANCIA CALIBRE PROMEDIO: +/- 0.00024 PULG CALIBRACION EN MICROMETRO CTES DE 50 HILOS /FORRO SOLO FUNDA |  |  |  |  | Bastón 3 mm - 5 mm, Espejo 50 cm, | Dado de 130 ó 177 barrenos, 25 mallas de 100 mesh, | Inspección en proceso de calibre: Medir con micrómetro. Calibrar en mm con nominal de 0.200 mm Inspección final de calibre: Medir con láser. Calibrar en mm con nominal de 0.203 mm (0.008 pulg) Embobinar en carretes de 65 hilos (dado de 130 barrenos) ó 59 |  |  | Teñir en línea con velocidades para trenes 1, 2 y 3: 260 rpm. Carretes para teñir: 6 carretes de 65 hilos ó 7 carretes de 59 hilos. Utilizar fórmula de teñido de acuerdo a la AV. 149., | Forrar sólo con funda de polietileno de 7.5 a 7.6 cm., | Usar embobinadoras nacionales como primera opción, embobinadoras italianas como segunda opción., 5.5, 10. Polea de entrada en H, polea de salida en V., 1 hr, 4, Crellin Natural,
Oral-B Laboratories | 170 |  | 0.229 mm (0.009 pulg) | Azul 367 | Nylon 6.12 |  | .97400722 | 34 mm | Silicón americano 35 ml por 19 lts de agua, | (F) | PMM 8242 | 2016-03-15 | - |  |  |  |  | Bastón 3 mm - 5 mm, Espejo 50 cm, | Dado de 110 barrenos, 25 mallas de 100 mesh, | Pasar los filamentos por todos los rodillos del 3er. tren. Medir calibre con equipo láser directo (sin ajuste)., | Vapor, 90°C / 2hrs, |  |  | Forrar sólo con funda de polietileno de 7.5 a 7.6 cm.,
Oral-B Laboratories | 170 |  | 0.178 mm (0.007 pulg) | Azul 169 | Nylon 6.12 |  | .97400728 | 32 mm | Silicón americano 27 ml por 19 lts de agua, | (F) | PMM 8242 | 2016-03-15 | - |  |  |  |  | Bastón 3 mm - 5 mm, Espejo 50 cm, | Dado de 177 barrenos, 25 mallas de 100 mesh, | Pasar los filamentos por todos los rodillos del 3er. tren. Medir calibre con equipo láser directo (sin ajuste)., | Vapor, 90°C / 2hrs, |  |  | Forrar sólo con funda de polietileno de 7.5 a 7.6 cm.,
Oral-B Laboratories | 170 |  | 0.178 mm (0.007 pulg) | Azul Indicator | Nylon 6.12 | Fabricar con resinas DuPont (Zytel FG 158), | .99390239 | 32 mm | Silicón americano 18 ml por 19 lts de agua, DESPUÉS DEL TEMPLADO Y PEINADO (ANTES DE LUBRICAR), DEJAR SECAR EL MATERIAL MÍNIMO 12 HORAS. YA SECO, LUBRICAR. Cada mazo se sumergirá dentro de la solución de lubricante durante 3 min. Después peinar el materi | T | PMM 8242 | 2016-03-15 | EN CARRETES DE 55 HILOS, TOLERANCIA CALIBRE PROMEDIO: +/- 0.00021 PULG, CALIBRACION EN MICROMETRO, FORRO SOLO FUNDA PE 7.6 - 7.8 CM DIAM MAZO: 50 +/- 2 MM, CAJAS DE 10 LBS |  |  |  |  | Bastón 3 mm - 5 mm, Espejo 50 cm, | Dado de 130 ó 177 barrenos, 25 mallas de 100 mesh, | Inspección en proceso de calibre: Medir con micrómetro. Calibrar en mm con nominal de 0.175 mm Inspección final de calibre: Medir con láser. Calibrar en mm con nominal de 0.178 mm (0.007 pulg) Embobinar en carretes de 65 hilos (dado de 130 barrenos) ó de |  |  | Teñir en línea con velocidades para trenes 1, 2 y 3: 260 rpm. Carretes para teñir: 7 carretes de 65 hilos ó 8 carretes de 59 hilos. Utilizar fórmula de teñido de acuerdo a la AV. 149., | Forrar sólo con funda de polietileno de 7.5 a 7.6 cm., | Usar embobinadoras nacionales como primera opción, embobinadoras italianas como segunda opción., 5.5, 10. Polea de entrada en H, polea de salida en V., 51 min, 4, Crellin Natural,
Oral-B Laboratories | 85 |  | 0.152 mm (0.006 pulg) | Azul 399 | Nylon 6.12 |  | .99396504 | 34 mm | Silicón americano 20 ml. por 19 lts. de agua, | (F) | PMM 8242 | 2016-03-15 | TOLERANCIA CALIBRE PROMEDIO: +/- 0.00018 PULG., FORRO SOLO FUNDA 7.6 A 7.8 CM, DIAM MAZO 50+/-2MM, EN CAJAS DE 10 LBS |  |  |  |  | Bastón 3 mm - 5 mm, Espejo 50 cm, | Dado de 215 barrenos, 25 mallas de 100 mesh, | Pasar los filamentos por todos los rodillos del 3er. tren Inspección en proceso de calibre: Medir con micrómetro. Calibrar en mm con nominal de 0.149 mm Inspección final de calibre: Medir con láser. Calibrar en mm con nominal de 0.152 mm (0.006 pulg), | Vapor, mínimo 90°C / 120 min +/- 10 min, |  |  | Forrar sólo con funda de polietileno de 7.5 a 7.6 cm.,
Oral-B Laboratories | 280 |  | 0.1778 mm (0.007 pulg) | Azul Indicator | Nylon 6.12 | Fabricar sólo con resina de Dupont, | .96630844 | Chorizo | Silicón americano 20 ml. por 19 lts. de agua, Para la preparación del lubricante: utilizar 70% de agua destilada y 30% de agua filtrada. Peinar mazos delgados., | T | PMM 8243 | 2016-03-15 | CTS 65 HILOS PARA TEÑIR EMB. ITAL. DIAMETRO MAZO 31 +/- 0.5 MM GROSOR SELLADO 1.10+/- 0.5 MM LONGITUD 3048 +/-152 MM FUNDA 71 MM SIN FRANJA DADO 130 B FAB. CHORIZOS DE 7 VUELTAS CON 7 CTS TEMP. PEINADO Y LUB. STD ARMAR A DIAMETRO 31MM ANTES HORNEAR |  |  |  |  | Bastón 3 mm - 5 mm, Espejo 50 cm, | Dado de 177 ó 195 barrenos, 25 mallas de 100 mesh, | Embobinar en carretes de 59 hilos (dado de 177 barrenos) ó de 65 hilos (dado de 195 barrenos). Inspección en proceso de calibre: Medir con micrómetro. Calibrar con nominal de 0.1750 mm. (0.00689") Inspección final de calibre: Medir con láser. Calibrar con |  |  | Teñir en línea. Utilizar fórmula de teñido de acuerdo a la AV. 149 Fabricar 10 chorizos delgados de 6 vueltas con 7 carretes de 65 hilos, ó de 7 vueltas con 6 carretes de 65 hilos. O fabricar 12 chorizos delgados de 5 vueltas con 8 carretes de 59 hilos (d | Grosor del sellado: 1.10 +/- 0.5 mm Longitud del mazo: 3048 +/- 152 mm Ancho de la funda: 71 mm, sin franja. Calibre: 0.004", | Embobinadoras italianas, 5.5, 10. Polea de entrada en H, polea de salida en V., 51 min, 4, H&K Negro Alemán,
Oral-B Laboratories | 680 |  | 0.1524 mm (0.006 pulg) | Natural | PBT Satintone | Para preparar 1 kg de material, utilizar 800 g de Poliéster PBT y 200 g de Masterbatch con caolín PBT COMPR-20. Se puede utilizar resina Ultradur B4500 o Crastin., | .96630845 | Chorizo | Silicón americano 650 ml. por 19 lts. de agua, Peinar mazos delgados, | (F) | PMM 8243 | 2016-03-15 | 200 G MB CAOLIN EN 800 G DE PBT DIAMETRO MAZO: 31 +/- 0.5 MM FUNDA 71 MM FRANJA ROJA GROSOR SELLADO 1.10+/- 0.5 MM LONGITUD: 3048 +/-152 MM DADO 250 B FAB C/ CHORIZOS DE 15 VUELTAS C/U TEMP. PEINADO Y LUB STD ARMAR A DIAMETRO 31MM ANTES HORNEAR |  |  |  | Mazo de chorizos, Con extensión para encoger, | Espejo mínimo 50 cm, | Dado de 250 ó 300 barrenos, 10 mallas de 100 mesh, | Pasar los filamentos por todos los rodillos del 3er. tren. Para dado de 250 barrenos: Fabricar 6 chorizos delgados, 15 vueltas cada uno. Peinar saliendo de la tina de enfriamiento en 26 mechones de 5 hilos y 20 mechones de 6 hilos. Para dado de 300 barren | Autoclave, 135°C / 10 min +/- 0 min, |  |  | Grosor del sellado: 1.10 +/- 0.5 mm Longitud del mazo: 3048 +/- 152 mm Ancho de la funda: 71 mm, con franja roja. Calibre: 0.004",
Oral-B Laboratories | 450 |  | 0.1524 mm (0.006 pulg) | Azul 324 | PBT Satintone | Para preparar 1 kg de material, utilizar 800 g de Poliéster PBT y 200 g de Masterbatch con caolín PBT COMPR-20. Se puede utilizar resina Ultradur B4500 o Crastin. Utilizar bolsas nuevas para cada pesada. , Manejar pesadas en botes de plástico. El color su | .96630846 | Chorizo | Silicón americano 650 ml. por 19 lts. de agua, Peinar mazos delgados, | (F) | PMM 8243 | 2016-03-15 | 200 G MB CAOLIN EN 800 G DE PBT DIAMETRO MAZO: 31 +/- 0.5 MM FUNDA 71 MM FRANJA ROJA GROSOR SELLADO 1.10+/- 0.5 MM LONGITUD: 3048 +/-152 MM DADO 250 B FAB C/ CHORIZOS DE 15 VUELTAS C/U TEMP. PEINADO Y LUB STD ARMAR A DIAMETRO 31MM ANTES HORNEAR |  |  |  | Mazo de chorizos, Con extensión para encoger, | Bastón 1 cm, Espejo mínimo 50 cm, | Dado de 250 ó 300 barrenos, 10 mallas de 100 mesh, | Pasar los filamentos por todos los rodillos del 3er. tren. Orientar en vapor. Enumerar todos los mazos. Para dado de 250 barrenos: Fabricar 6 chorizos delgados, 15 vueltas cada uno. Peinar saliendo de la tina de enfriamiento en 26 mechones de 5 hilos y 2 | Autoclave, 135°C / 10 min +/- 0 min, |  |  | Grosor del sellado: 1.10 +/- 0.5 mm Longitud del mazo: 3048 +/- 152 mm Ancho de la funda: 71 mm, con franja roja. Calibre: 0.004",
Oral-B Laboratories | 340 |  | 0.1524 mm (0.006 pulg) | Azul 323 | PBT Satintone | Para preparar 1 kg de material, utilizar 800 g de Poliéster PBT y 200 g de Masterbatch con caolín PBT COMPR-20. Se puede utilizar resina Ultradur B4500 o Crastin., | .96747988 | Chorizo | Silicón americano 650 ml. por 19 lts. de agua, Peinar mazos delgados, | (F) | PMM 8243 | 2016-03-15 | PBT CAOLIN CHORIZOS DADO 250 BARRENOS 4 CHORIZOS DELGADOS 15 VUELTAS C/U VEL. 160-800-690 MAZO DE CHORIZOS C/EXT. P/ENCOGER, AUTOCLAVE 135°C X10MIN CAL. NOMINAL EN LINEA 0.0058" ARMAR A DIAMETRO 31 MM ANTES DE HORNEAR 80% PBT+20% MB CAOLIN |  |  |  | Mazo de chorizos, Con extensión para encoger, | Espejo mínimo 50 cm, | Dado de 250 ó 300 barrenos, 10 mallas de 100 mesh, | Pasar los filamentos por todos los rodillos del 3er. tren. Para dado de 250 barrenos: Fabricar 6 chorizos delgados, 15 vueltas cada uno. Peinar saliendo de la tina de enfriamiento en 26 mechones de 5 hilos y 20 mechones de 6 hilos. Para dado de 300 barren | Autoclave, 135°C / 10 min +/- 0 min, |  |  | Grosor del sellado: 1.10 +/- 0.5 mm Longitud del mazo: 3048 +/- 152 mm Ancho de la funda: 71 mm, con franja roja. Calibre: 0.004",
Oral-B Laboratories | 155 |  | 0.1524 mm (0.006 pulg) | Natural 396 | Nylon 6.12 | Fabricar sólo con resina de Dupont, | .96748003 | Chorizo | Silicón americano 20 ml. por 19 lts. de agua, Para la preparación del lubricante: utilizar 70% de agua destilada y 30% de agua filtrada. Peinar mazos delgados., | (F) | PMM 8243 | 2016-03-15 | CHORIZOS, DADO DE 215 BARRENOS, 4 CHORIZOS, DE 18 VUELTAS C/U, VEL 170-770-660, MAZO DE CHORIZOS C/EXTENSION HASTA ABAJO, AUTOCLAVE 125°C X 10 MIN, DIAMETRO DE CHORIZOS 31MM+/- 0.5MM FABRICAR SOLO CON RESINA DE DUPONT |  |  |  | Mazo de chorizos, Con extensión hasta abajo, | Bastón 3 mm - 5 mm, Espejo 50 cm, | Dado de 215 barrenos, 25 mallas de 100 mesh, | Pasar los filamentos por todos los rodillos del 3er. tren. Fabricar 6 chorizos delgados de 18 vueltas. Inspección en proceso de calibre: Medir con micrómetro. Calibrar con nominal de 0.1497 mm. (0.00589") Inspección final de calibre: Medir con láser. Cali | Autoclave, 125°C / 10 min +/- 0 min, |  |  | Grosor del sellado: 1.10 +/- 0.5 mm Longitud del mazo: 3048 +/- 152 mm Ancho de la funda: 71 mm, con franja verde. Calibre: 0.004",
Oral-B Laboratories | 225 |  | 0.1524 mm (0.006 pulg) | Natural 396 | Polyester PBT | Utilizar únicamente resina Ultradur B4500., Sin Caolin, | .96748005 | Chorizo | Silicón americano 170 ml por 19 lts de agua, Para la preparación del lubricante: utilizar 70% de agua destilada y 30% de agua filtrada. Peinar mazos delgados., | (F) | PMM 8243 | 2016-03-15 | PBT CHORIZOS DADO 250 BARRENOS FABRICAR 4 CHORIZOS DELGADOS 15 VUELTAS C/U VEL160-800-690 MAZO DE CHORIZOS C/ EXTENSION P/ ENCOGER AUTOCLAVE 135°C X 10 MIN CAL. NOMINAL EN LINEA 0.0058" ARMAR A DIAMETRO DE 31 MM ANTES DE HORNEAR, SOLO RESINA BASF |  |  | Sin Caolin, | Mazo de chorizos, Con extensión para encoger, | Espejo mínimo 50 cm, | Dado de 250 ó 300 barrenos, 10 mallas de 100 mesh, | Pasar los filamentos por todos los rodillos del 3er. tren. Para dado de 250 barrenos: Fabricar 6 chorizos delgados, 15 vueltas cada uno. Peinar saliendo de la tina de enfriamiento en 26 mechones de 5 hilos y 20 mechones de 6 hilos. Para dado de 300 barren | Autoclave, 135°C / 10 min +/- 0 min, |  |  | Grosor del sellado: 1.10 +/- 0.5 mm Longitud del mazo: 3048 +/- 152 mm Ancho de la funda: 71 mm, con franja roja. Calibre: 0.004",
Oral-B Laboratories | 115 |  | 0.1524 mm (0.006 pulg) | Azul 452 | Polyester PBT | Utilizar únicamente resina Ultradur B4500., Sin Caolin, | .96748007 | Chorizo | Silicón americano 170 ml por 19 lts de agua, Para la preparación del lubricante: utilizar 70% de agua destilada y 30% de agua filtrada. Peinar mazos delgados., | (F) | PMM 8243 | 2016-03-15 | PBT CHORIZOS DADO 250 BARRENOS FABRICAR 4 CHORIZOS DELGADOS 15 VUELTAS C/U VEL160-800-690 MAZO DE CHORIZOS C/ EXTENSION P/ ENCOGER AUTOCLAVE 135°C X 10 MIN CAL. NOMINAL EN LINEA 0.0058" ARMAR A DIAMETRO DE 31 MM ANTES DE HORNEAR, SOLO RESINA BASF |  |  | Sin Caolin, | Mazo de chorizos, Con extensión para encoger, | Espejo mínimo 50 cm, | Dado de 250 ó 300 barrenos, 10 mallas de 100 mesh, | Pasar los filamentos por todos los rodillos del 3er. tren. Para dado de 250 barrenos: Fabricar 6 chorizos delgados, 15 vueltas cada uno. Peinar saliendo de la tina de enfriamiento en 26 mechones de 5 hilos y 20 mechones de 6 hilos. Para dado de 300 barren | Autoclave, 135°C / 10 min +/- 0 min, |  |  | Grosor del sellado: 1.10 +/- 0.5 mm Longitud del mazo: 3048 +/- 152 mm Ancho de la funda: 71 mm, con franja roja. Calibre: 0.004",
Oral-B Laboratories | 115 |  | 0.1778 mm (0.007 pulg) | Azul 451 | Polyester PBT | Utilizar únicamente resina Ultradur B4500., Sin Caolin, | .96748009 | Chorizo | Silicón americano 170 ml por 19 lts de agua, Para la preparación del lubricante: utilizar 70% de agua destilada y 30% de agua filtrada. Peinar mazos delgados., | (F) | PMM 8243 | 2016-03-15 | PBT CHORIZOS DADO130 BARRENOS 4 CHORIZOS DELGADOS 21 VUELTAS C/U VEL160-800-690 MAZO DE CHORIZOS C/ EXTENSION P/ ENCOGER AUTOCLAVE 135°C X 10 MIN CAL. NOMINAL EN LINEA 0.0068" ARMAR A DIAMETRO DE 31 MM ANTES DE HORNEAR,FABRICAR SOLO CON RESINA BASF |  |  | Sin Caolin, | Mazo de chorizos, Con extensión para encoger, | Espejo mínimo 50 cm, | Dado de 250 barrenos, 10 mallas de 100 mesh, | Pasar los filamentos por todos los rodillos del 3er. tren. Fabricar 6 chorizos delgados de 10 vueltas cada uno. Peinar saliendo de la tina de enfriamiento en 26 mechones de 5 hilos y 20 mechones de 6 hilos. Inspección en proceso de calibre: Calibrar con n | Autoclave, 135°C / 10 min +/- 0 min, |  |  | Grosor del sellado: 1.10 +/- 0.5 mm Longitud del mazo: 3048 +/- 152 mm Ancho de la funda: 71 mm, sin franja. Calibre: 0.004",
Oral-B Laboratories | 115 |  | 0.1524 mm (0.006 pulg) | Azul 545 | PBT Satintone | Para preparar 1 kg de material, utilizar 800 g de Poliéster PBT y 200 g de Masterbatch con caolín PBT COMPR-20. Se puede utilizar resina Ultradur B4500 o Crastin., | .97121039 | Chorizo | Silicón americano 650 ml. por 19 lts. de agua, Peinar mazos delgados, | (F) | PMM 8243 | 2016-03-15 | - |  |  |  | Mazo de chorizos, Con extensión para encoger, | Bastón 1 cm, Espejo 50 cm, | Dado de 300 barrenos, 10 mallas de 100 mesh, | Pasar los filamentos por todos los rodillos del 3er. tren. Para dado de 300 barrenos: Fabricar 6 chorizos delgados, 13 vueltas cada uno. Peinar saliendo de la tina de enfriamiento en 24 mechones de 7 hilos y 22 mechones de 6 hilos. Inspección en proceso d | Autoclave, 135°C / 10 min +/- 0 min, |  |  | Grosor del sellado: 1.10 +/- 0.5 mm Longitud del mazo: 3048 +/- 152 mm Ancho de la funda: 71 mm, con franja roja. Calibre: 0.004",
Oral-B Laboratories | 115 |  | 0.1778 mm (0.007 pulg) | Azul 545 | PBT Satintone | Para preparar 1 kg de material, utilizar 800 g de Poliéster PBT y 200 g de Masterbatch con caolín PBT COMPR-20. Se puede utilizar resina Ultradur B4500 o Crastin., | .97121041 | Chorizo | Silicón americano 650 ml. por 19 lts. de agua, Peinar mazos delgados, | T | PMM 8243 | 2016-03-15 | - |  |  |  | Mazo de chorizos, Con extensión para encoger, | Bastón 1 cm, Espejo 50 cm, | Dado de 250 barrenos, 10 mallas de 100 mesh, | Fabricar 6 chorizos delgados de 10 vueltas cada uno. Peinar saliendo de la tina de enfriamiento en 26 mechones de 5 hilos y 20 mechones de 6 hilos. Inspección en proceso de calibre: Calibrar con nominal de 0.0068" al utilizar calibrador de carátula. Calib | Autoclave, 155ºC /10 min, |  |  | Grosor del sellado: 1.10 +/- 0.5 mm Longitud del mazo: 3048 +/- 152 mm Ancho de la funda: 71 mm, sin franja. Calibre: 0.004",
Precision Brush Company Inc. | 1362 | 1550 | 0.025 pulg | Negro 486 | Nylon 6.6 |  | .201550-PMM | Mazo (1.40 m) | Silicón americano 50%, | (F) | PMM 8240 | 2016-03-23 | RIZ. 7-O AMP. 0.033" ENG. DE 75 DIENTES, HORNEAR A 135°C 1 HR. FORRO CON PELICULA ESTIRABLE. Mazo normal, Con extensión con perno para desmonte,Utilizar tina de doble viaje,Dado de 12 barrenos, 10 mallas de 100 mesh, | 7, 0.033 pulg, SERIE A75, | Rizado |  | Mazo normal, Con extensión con perno para desmonte, | Utilizar tina de doble viaje, | Dado de 12 barrenos, 10 mallas de 100 mesh, | Velocidad de rizadora: 140 rpm CONSIDERAR LOS CUIDADOS NECESARIOS PARA LOGRAR 1.40 M DE LARGO EN EL PRODUCTO FINAL. Se debe cuidar que la amplitud promedio del filamento después del templado debe ser de 0.035 pulg, después del peinado debe ser de 0.033 pu | Agua (carga de 5 mazos), 93°C / 20 min, | 135ºC 1 hr., Cortar o desmontar por fuera de la extensión, |  | Forrar sólo con película estirable de polietileno. Colocar una cinta adhesiva de color AMARILLO a todo lo largo del mazo.,
Sunstar Americas Inc. | 22.7 | 30 | 0.007 pulg | Naranja 593 | Nylon 6.12 | Con temperaturas altas en extrusión se hace un tono más claro. Con temperaturas bajas en extrusión se hace un tono más fuerte. El tono aumenta con el temple., | FIL07002BOR | 34 mm | Silicón americano 25 ml por 19 lts de agua, | T | PMM 8247 | 2016-03-23 | Dado de 130 barrenos, 25 mallas de 100 mesh, |  |  |  |  | Bastón 3 mm - 5 mm, Espejo 50 cm, | Dado de 130 barrenos, 25 mallas de 100 mesh, |  | Vapor, mínimo 90°C / 120 min +/- 10 min, |  |  | Forrar sólo con funda americana BLANCA de 7.4 a 7.7 cm,
Sunstar Americas Inc. | 45.4 | 55 | 0.006 pulg | Azul 420 | Nylon 6.12 |  | FIL06002DBS | 34 mm | Silicón americano 15 ml por 19 lts de agua, | T | PMM 8247 | 2016-03-23 | PRISMA, TOL. CAL. +/- 0.0006", FORRO SOLO FUNDA, DIAM MAZO 50 +/- 2 M + 1 M EN CAJAS 10 LBS, UTILIZAR FUNDA DE 7.6 A 7.7 CM |  | Prisma |  |  |  | 25 mallas de 100 mesh, |  | Vapor, mínimo 90°C / 120 min +/- 10 min, |  |  | Forrar sólo con funda americana BLANCA de 7.4 a 7.7 cm,
Sunstar Americas Inc. | 45.4 | 55 | 0.007 pulg | Amarillo 220 | Nylon 6.12 |  | FIL07002YLW | 34 mm | Silicón americano 25 ml por 19 lts de agua, | T | PMM 8247 | 2016-03-23 | Dado de 130 barrenos, 25 mallas de 100 mesh, |  |  |  |  | Bastón 3 mm - 5 mm, Espejo 50 cm, | Dado de 130 barrenos, 25 mallas de 100 mesh, |  | Vapor, mínimo 90°C / 120 min +/- 10 min, |  |  | Forrar sólo con funda americana BLANCA de 7.4 a 7.7 cm,
Sunstar Americas Inc. | 45.4 | 55 | 0.008 pulg | Verde 148 | Nylon 6.12 |  | FIL08003DGN | 34 mm | Silicón americano 25 ml por 19 lts de agua, | T | PMM 8247 | 2016-03-23 | Dado de 130 ó 177 barrenos, 25 mallas de 100 mesh,TOL. CAL. + /- 0.0006" FORRO SOLO FUNDA, DIAM. MAZO 50 MM - 2 MM + 1 MM, UTILIZAR FUNDA DE 7.6 A 7.7 CM, EN CAJAS DE 10 LBS |  |  |  |  | Bastón 3 mm - 5 mm, Espejo 50 cm, | Dado de 130 ó 177 barrenos, 25 mallas de 100 mesh, |  | Vapor, mínimo 90°C / 120 min +/- 10 min, |  |  | Forrar sólo con funda americana BLANCA de 7.4 a 7.7 cm,
Cosméticos Integrados, S.A. de C.V. | 1200 | 1320 | 0.017 pulg | Natural | Nylon 6 |  | N0025012 | 52 mm | Lubán 100%, | S | PMM 8241 | 2016-04-04 | Dado de 30 barrenos, 25 mallas de 100 mesh, |  |  |  | Mazo normal, Con extensión, |  | Dado de 30 barrenos, 25 mallas de 100 mesh, |  | Agua, mínimo 90°C / 120 min +/- 10 min, | 80°C +/- 5°C / 3hrs, |  | Forrar con funda de polietileno y papel kraft café,
Team Technologies Inc. | 113.5 | 135 | 0.004 pulg | Blanco 945 | Polyester PBT AB | Masterbatch Antimicrobial B-7000 PBT "ARX V 13/282 AM-PBT" (25.6 g / kg de resina), | .154261 | 33 mm | Tween, 100 ml por 19 lts de agua, 1. Sumergir los mazos durante 3 minutos en la tina con lubricante. 2. Separar el mazo en 2 partes para peinarlo y peinar cada parte con el peine de diente fino. 3. Juntar las 2 partes y peinar para emparejar el mazo. 4. C | (F) | PMM 8244 | 2016-04-06 | AB,Masterbatch Antimicrobial B-7000 PBT "ARX V 13/282 AM-PBT" (25.6 g / kg de resina),,Dado de 403 barrenos, 10 mallas de 100 mesh, Mazo chico de aluminio. Se puede utilizar mazo pequeño de aluminio con el objetivo de diferenciar el material de otros con calibres similares.,, DELGADO Y MAROMEADO (1.05M Y 47MM DIAMETRO),Espejo Utilizar bastón giratorio, UTILIZAR FUNDA 7-7.3 CM, UTILIZAR CAJAS ESPECIALES DE 10 LBS, MARCAR "D" AL INICIO DEL NO. DE LOTE Y UNA LINEA ADICIONAL "AB" |  |  | Masterbatch Antimicrobial B-7000 PBT "ARX V 13/282 AM-PBT" (25.6 g / kg de resina), | Mazo chico de aluminio. Se puede utilizar mazo pequeño de aluminio con el objetivo de diferenciar el material de otros con calibres similares., | Espejo Utilizar bastón giratorio, | Dado de 403 barrenos, 10 mallas de 100 mesh, | Pasar los filamentos por todos los rodillos del 3er. tren. Fabricar mazos delgados. Realizar ensayos de tensión en proceso (extrusión)., | Agua, mínimo 90°C / 120 min +/- 10 min, |  |  | Forrar sólo con funda de polietileno de 7 a 7.3 cm.,
Team Technologies Inc. | 45.4 | 60 | 0.004 pulg | Azul 962 | Polyester PBT AB | Masterbatch Antimicrobial B-7000 PBT "ARX V 13/282 AM-PBT" (25.6 g / kg de resina), | .154262 | 24 mm | Tween, 100 ml por 19 lts de agua, 1. Sumergir los mazos durante 3 minutos en la tina con lubricante. 2. Separar el mazo en 2 partes para peinarlo y peinar cada parte con el peine de diente fino. 3. Juntar las 2 partes y peinar para emparejar el mazo. 4. C | (F) | PMM 8244 | 2016-04-06 | AB, Masterbatch Antimicrobial B-7000 PBT "ARX V 13/282 AM-PBT" (25.6 g / kg de resina),Mazo chico de aluminio. Se puede utilizar mazo pequeño de aluminio con el objetivo de diferenciar el material de otros con calibres similares.,,Dado de 403 barrenos, 10 mallas de 100 mesh, DELGADO Y MAROMEADO (1.05M Y 47MM DIAMETRO), Espejo Utilizar bastón giratorio,UTILIZAR FUNDA 7-7.3 CM, UTILIZAR CAJAS ESPECIALES DE 10 LBS, MARCAR "D" AL INICIO DEL NO. DE LOTE Y UNA LINEA ADICIONAL "AB" |  |  | Masterbatch Antimicrobial B-7000 PBT "ARX V 13/282 AM-PBT" (25.6 g / kg de resina), | Mazo chico de aluminio. Se puede utilizar mazo pequeño de aluminio con el objetivo de diferenciar el material de otros con calibres similares., | Espejo Utilizar bastón giratorio, | Dado de 403 barrenos, 10 mallas de 100 mesh, | Pasar los filamentos por todos los rodillos del 3er. tren. Fabricar mazos delgados. Realizar ensayos de tensión en proceso (extrusión)., | Agua, mínimo 90°C / 120 min +/- 10 min, |  |  | Forrar sólo con funda de polietileno de 7 a 7.3 cm.,
Magnolia Brush Mfrs., Ltd. | 454 | 495 | 0.016 pulg | Verde 650 | Nylon 6.12 R | Molino: Moler el Polietileno con criba de 3 mm. Materiales: Fabricar el N6.12 R con Nylon 6.12 R Natural. Se puede utilizar natural amarillento., Polietileno (80 g / kg de resina), | E0198008 | 5 7/8 pulg | Lubán 100%, | T | PMM 8245 | 2016-04-06 | CRUZ , DADO DE 111 X CRUZ, CON 80G DE POLIETILENO X KILO DE RESINA, Mazo de fierro,, TEMPLE VAPOR X 1 HR. |  | Cruz | Polietileno (80 g / kg de resina), | Mazo de fierro, | Bastón 9 mm, Espejo 36.6 cm, | Dado de 111 x Cruz, 25 mallas de 100 mesh, |  | Vapor, mínimo 90°C / 60 min + 5 /- 0 min, |  |  | Forrar con funda de 100 mm y película estirable.,
Magnolia Brush Mfrs., Ltd. | 2270 | 2350 | 0.016 pulg | Verde 357 | Nylon 6.12 R | Molino: Moler el Polietileno con criba de 3 mm. Materiales: Fabricar el N6.12 R con Nylon 6.12 R Natural. Se puede utilizar natural amarillento., Polietileno (80 g / kg de resina), El tono cambia con la altura del espejo, | E0198001 | 5 7/8 pulg | Lubán 100%, | T | PMM 8245 | 2016-04-06 | CRUZ , DADO DE 111 X CRUZ, CON 80G DE POLIETILENO X KILO DE RESINA, Mazo de fierro,, TEMPLE VAPOR X 1 HR. |  | Cruz | Polietileno (80 g / kg de resina), | Mazo de fierro, | Bastón 9 mm, Espejo 36.6 cm, | Dado de 111 x Cruz, 25 mallas de 100 mesh, |  | Vapor, mínimo 90°C / 60 min + 5 /- 0 min, |  |  | Forrar con funda de 100 mm y película estirable.,
Magnolia Brush Mfrs., Ltd. | 1362 | 1425 | 0.014 pulg | Azul 358 | Nylon 6.12 R | Molino: Moler el Polietileno con criba de 3 mm. Materiales: Fabricar el N6.12 R con Nylon 6.12 R Azul. , Polietileno (80 g / kg de resina), Preparar pesadas de 10 kg, | E0198002 | 5 7/8 pulg | Lubán 100%, | T | PMM 8245 | 2016-04-06 | CRUZ , CON DADO DE 111 X CRUZ, Mazo de fierro,, CON 80 GR DE POLIETILENO POR KILOGRAMO DE RESINA, FABRICAR COMO N 6.12 "R", ESPEJO DE 70% AZUL, 30% FIBRA |  | Cruz | Polietileno (80 g / kg de resina), | Mazo de fierro, | Bastón 2 cm, | Dado de 111 x Cruz, 25 mallas de 100 mesh, |  | Vapor, mínimo 90°C / 60 min + 5 /- 0 min, |  |  | Forrar con funda de 100 mm y película estirable.,