## Cristobal
Nombre del Cliente | Cantidad | Unidad | Calibre | Color | Material | Clave | Corte | Lubricación | Orientación | No pedido | Fecha Entrega | Perfil | Aditivo | Otros | Especificaciones | Descripcion
GONZALEZ MARTINEZ MARIA LUISA | 1.62 | KG | 0.040" | ABRASIVO | NYLON 6.12 | N0544001 | EN MAZO | 0 | 0 | PMM 8248 | 15.03.2016 00:00:00 | - | - | - | - | NYLON 6.12 ABRASIVO CAL.0.040" CORTE:EN MAZO
ESCOBILLONES GEAR S. DE R.L. M.I. | 30 | KG | 0.004" | NEGRO 925 | NYLON 6.12 | N0244037 | 15 MM | SIL. AMERICANO 1.2LT | 0 | PMM 8249 | 18.04.2016 00:00:00 | - | - | - | EN MAZO CHICO DE ALUMINIO, DELGADO Y MAROMEADO (1.05 M DE LARGO Y 45 MM DE DIÁMETRO) | NYLON 6.12 NEGRO 925 CAL. 0.004" CORTE: 15 MM
ESCOBILLONES GEAR S. DE R.L. M.I. | 26 | KG | 0.00575" | NEGRO 925 | NYLON 6.12 | N0244089 | 15 MM | SIL. AME. 1.2LTX19LA | T | PMM 8250 | 22.03.2016 00:00:00 | - | - | - | EN MAZO CHICO, DELGADO Y MAROMEADO | NYLON 6.12 NEGRO 925 CAL. 0.00575" CORTE: 15 MM
ESCOBILLONES GEAR S. DE R.L. M.I. | 30 | KG | 0.004" | NEGRO 925 | NYLON 6.12 | N0244037 | 15 MM | SIL. AMERICANO 1.2LT | 0 | PMM 8251 | 25.04.2016 00:00:00 | - | - | - | EN MAZO CHICO DE ALUMINIO, DELGADO Y MAROMEADO (1.05 M DE LARGO Y 45 MM DE DIÁMETRO) | NYLON 6.12 NEGRO 925 CAL. 0.004" CORTE: 15 MM
REYES CANTU JOSE ANTONIO | 200 | KG | 0.013" | MARFIL 933 | POLIETILENO | N0086001 | 2 7/8" | LUBAN | T | PMM 8252 | 06.04.2016 00:00:00 | - | - | - | - | POLIETILENO MARFIL 933 CAL. 0.013" CORTE: 2 7/8"
REYES CANTU JOSE ANTONIO | 300 | KG | 0.019" | AZUL 971 | POLIETILENO | N0086020 | 2 7/8" | 0 | 0 | PMM 8252 | 06.04.2016 00:00:00 | - | - | - | - | POLIETILENO AZUL 971 CAL. 0.019" CORTE: 2 7/8"
REYES CANTU JOSE ANTONIO | 125 | KG | 0 | 0 | 0 | N0086022 | 0 | 0 | 0 | PMM 8252 | 06.04.2016 00:00:00 | #N/A | #N/A | #N/A | #N/A | POLIETILENO PERFIL EN CRUZ NEGRO 921 CAL. 0.035" CORTE: 2 5/8"
REYES CANTU JOSE ANTONIO | 75 | KG | 0 | 0 | 0 | N0086023 | 0 | 0 | 0 | PMM 8252 | 06.04.2016 00:00:00 | #N/A | #N/A | #N/A | #N/A | POLIETILENO PERFIL EN CRUZ NEGRO 921 CAL. 0.035" CORTE: 2 7/8"
PROCTER & GAMBLE MANUFACTURING GmbH | 25 | KG | 0.006" | VERDE INDICATOR | NYLON 6.12 | .64713248 | 26 MM | LUBAN 30% | T | PMM 8253 | 14.04.2016 00:00:00 | - | - | - | LUBRICAR 12 HRS DESPUES FORRO SOLO FUNDA | NYLON 6.12 VERDE INDICATOR 0.006" CORTE: 26 MM
PROCTER & GAMBLE MANUFACTURING GmbH | 25 | KG | 0.006" | VERDE INDICATOR | NYLON 6.12 | .64713248 | 26 MM | LUBAN 30% | T | PMM 8254 | 22.03.2016 00:00:00 | - | - | - | LUBRICAR 12 HRS DESPUES FORRO SOLO FUNDA | NYLON 6.12 VERDE INDICATOR 0.006" CORTE: 26 MM
PROCTER & GAMBLE MANUFACTURING GmbH | 25 | KG | 0.006" | VERDE INDICATOR | NYLON 6.12 | .64713248 | 26 MM | LUBAN 30% | T | PMM 8255 | 31.03.2016 00:00:00 | - | - | - | LUBRICAR 12 HRS DESPUES FORRO SOLO FUNDA | NYLON 6.12 VERDE INDICATOR 0.006" CORTE: 26 MM
PROCTER & GAMBLE MANUFACTURING GmbH | 50 | KG | 0.0055" | LILA 546 | NYLON 6.12 | .97085387 | 26 MM | 0 | 0 | PMM 8256 | 14.04.2016 00:00:00 | - | - | - | -* | NYLON 6.12 LILA 546 CAL. 0.0055" CORTE: 26 MM
PROCTER & GAMBLE MANUFACTURING GmbH | 425 | KG | 0.006" | INDICATOR | NYLON 6.12 | .98901046 | 27 MM | LUBAN 50% | T | PMM 8257 | 14.04.2016 00:00:00 | SUNSHINE MAGIC MIX | - | - | RIZ 20-O AMP. 0.011" FAB EN CTES CON MECHONES DE 10 HILOS, MEZCLAR COL. CAL. 0.006" LISO,TEMPLAR 60 MIN EN AGUA, DESMONTAR CON CHARRASCA, TEÑIDO POR INMERSION ENGRANES D200 SUNSHINE ALTURA DE ESPEJO 3 MM DIAM. MAZO 50+/-2MM | NYLON 6.12 SUNSHINE MAGIC MIX INDICATOR 0.006" SUNSHINE+0.006" DIMPLED 27 MM
PROCTER & GAMBLE MANUFACTURING GmbH | 350 | KG | .00575+.00 | BLANCO 007 | NYLON 6.12 | .98901049 | 27 MM | LUBAN 50% | T | PMM 8258 | 14.04.2016 00:00:00 | TRIFINGER MIX | - |  | FAB EN CARRETES CON MECHONES DE 10 HILOS C/CALIBRE P/MEZCLAR ALTURA DE ESPEJO PARA TRIFINGER 3 MM ANTES DE LUBRICAR SECAR POR 12 HRS FUNDA DE 7.6 A 7.8 CM, DIAM. MAZO 50+/-2 MM CORTADORA 6. FABRICAR CON EL DADO NO. 7 | NYLON 6.12 TRIFINGER MIX BLANCO 007 0.00575" TRIFINGER + 0.0055" LISO 27 MM
PROCTER & GAMBLE MANUFACTURING GmbH | 25 | KG | 0.00625" | AZUL INDICATOR | NYLON 6.12 | .64708252 | 26 MM | LUBAN 90% | T | PMM 8259 | 31.03.2016 00:00:00 | - | - | - | FORRO SOLO FUNDA LUBRICAR 12 HRS. DESPUES | NYLON 6.12 AZUL INDICATOR CAL. 0.00625" CORTE: 26 MM
PROCTER & GAMBLE MANUFACTURING GmbH | 75 | KG | 0.0065" | AZUL INDICATOR | NYLON 6.12 | .64708254 | 26 MM | LUBAN 90% | T | PMM 8260 | 31.03.2016 00:00:00 | - | - | - | CTES DE 55 HILOS FORRO SOLO FUNDA LUBRICAR 12 HRS. DESPUES | NYLON 6.12 AZUL INDICATOR CAL. 0.0065" CORTE: 26 MM
PROCTER & GAMBLE MANUFACTURING GmbH | 175 | KG | 0.0045"+0.006" | VERDE 494 | NYLON 6.12 | .92140673 | EN MAZO 120 CM | SIL. 365,275ML/19L A | 0 | PMM 8261 | 31.03.2016 00:00:00 | - | - | - | VEL.170-770-690, 0.006" CTES C/ MECHONES 10 HILOS P/MEZCLAR C/ 0.0045" EN MAZO PEQUEÑO ALUMINIO TEMPLE VAPOR 2 HRS, LUB 12 HRS DESPUES CALIB. LASER MAROMEAR MAZO 1 HR SECAR EN REJILLAS 4 HRS, SEGUIR METODO DE LUB DE TARJETAS VIAJERAS,FUNDA GPC10HD | NYLON 6.12 VERDE 494 MEZCLA CAL. 0.0045" + 0.006" EN MAZO 120 CM
PROCTER & GAMBLE MANUFACTURING GmbH | 175 | KG | 0.00525"+0.006" | AZUL 329 | NYLON 6.12 | .92353439 | EN MAZO 120 CM | SIL. 365,275ML/19L A | T | PMM 8262 | 31.03.2016 00:00:00 | - | - | - | VEL.170-770-690 ,0.006" CTES C/ MECHONES 10 HILOS P/MEZCLAR C/ 0.0045" MAZO PEQ. ALUMINIO TEMPLE AUTOCLAVE 125°CX10MIN,LUB 12 HRS DESPUES CALIB. LASER MAROMEAR MAZO 1 HR SECAR EN REJILLAS 4 HRS SEGUIR METODO DE LUB DE TARJETAS VIAJERAS FUNDA GPC10HD | NYLON 6.12 AZUL 329 MEZCLA CAL. 0.00525" + 0.006" EN MAZO 120 CM
PROCTER & GAMBLE MANUFACTURING GmbH | 425 | KG | 0.00525"+0.006" | INDICATOR | NYLON 6.12 | .92358889 | EN MAZO 120 CM | SIL. 365,275ML/19L A | T | PMM 8263 | 31.03.2016 00:00:00 | - | - | - | VEL.170-700-630, 0.006" CTES C/ MECHONES 10 HILOS P/MEZCLAR C/ 0.00525 A CTE, TEÑIR EN LINEA, TEMPLE AGUA 2 HRS, LUB 12 HRS DESPUES, CALIB. LASER MAROMEAR MAZO 1 HR SECADO EN REJILLAS 4 HRS, SEGUIR METODO DE LUB DE TARJETAS VIAJERAS,FUNDA GPC10HD | NYLON 6.12 INDICATOR MEZCLA CAL. 0.00525" + 0.006" EN MAZO 120 CM
PROCTER & GAMBLE MANUFACTURING GmbH | 25 | KG | 0.0055" | LILA 546 | NYLON 6.12 | .97085387 | 26 MM | 0 | 0 | PMM 8264 | 31.03.2016 00:00:00 | - | - | - | -* | NYLON 6.12 LILA 546 CAL. 0.0055" CORTE: 26 MM
PROCTER & GAMBLE MANUFACTURING GmbH | 325 | KG | 0.006" | INDICATOR | NYLON 6.12 | .98901046 | 27 MM | LUBAN 50% | T | PMM 8265 | 31.03.2016 00:00:00 | SUNSHINE MAGIC MIX | - | - | RIZ 20-O AMP. 0.011" FAB EN CTES CON MECHONES DE 10 HILOS, MEZCLAR COL. CAL. 0.006" LISO,TEMPLAR 60 MIN EN AGUA, DESMONTAR CON CHARRASCA, TEÑIDO POR INMERSION ENGRANES D200 SUNSHINE ALTURA DE ESPEJO 3 MM DIAM. MAZO 50+/-2MM | NYLON 6.12 SUNSHINE MAGIC MIX INDICATOR 0.006" SUNSHINE+0.006" DIMPLED 27 MM
PORTILLO MARTINEZ ERNESTO | 400 | KG | 0.015" | MARFIL 933 | POLIETILENO | N0130064 | 2 15/16" | LUBAN 100% | S | PMM 8266 | 06.04.2016 00:00:00 | - | PEHD, UV (CHIMASSOR B 944-FDL 5G/KG) | - | UV, CON 30% POLIETILENO DE ALTA D. VEL 80-430-470,TEMPLE 15 MIN EN AGUA CALIENTE, FORRO C/PELICULA ESTIRABLE DE PE, ORIENTAR EN AGUA A 93°C | POLIETILENO MARFIL 933 CAL. 0.015" CORTE: 2 15/16"
PORTILLO MARTINEZ ERNESTO | 200 | KG | 0.015" | AZUL 458 | POLIETILENO | N0130081 | 2 15/16" | LUBAN 100% | T | PMM 8266 | 06.04.2016 00:00:00 | - | - | - | FABRICAR CON POLIETILENO DE BAJA DENSIDAD, MAZO NORMAL CON EXTENSION. | POLIETILENO AZUL 458 CAL. 0.015" CORTE: 2 15/16"
PORTILLO MARTINEZ ERNESTO | 200 | KG | 0.020" | AZUL 458 | POLIETILENO | N0130117 | EN MAZO | 0 | 0 | PMM 8266 | 06.04.2016 00:00:00 | - | - | - | - | POLIETILENO AZUL 458 CAL. 0.020" EN MAZO
PORTILLO MARTINEZ ERNESTO | 200 | KG | 0.012" | CAFE 298 | POLIETIELNO | N0130042 | 2 1/2" | LUBAN | T | PMM 8266 | 06.04.2016 00:00:00 | - | - | - | - | POLIETILENO CAFE 298 CAL. 0.012" CORTE: 2 1/2"
PORTILLO MARTINEZ ERNESTO | 200 | KG | 0.012" | CAFE 299 | POLIETILENO | N0130041 | 2 1/2" | LUBAN | T | PMM 8266 | 06.04.2016 00:00:00 | - | - | - | - | POLIETILENO CAFE 299 CAL. 0.012" CORTE: 2 1/2"
PORTILLO MARTINEZ ERNESTO | 200 | KG | 0.013" | CAFE 298 | POLIETILENO | N0130075 | 2 15/16" | LUBAN 100% | S | PMM 8266 | 06.04.2016 00:00:00 | - | PEHD | - | CON 30% DE POLIETILENO DE ALTA DENSIDAD, VEL 80-430-470, TEMPLE EN AGUA 15 MIN, TEMP EN TINAS DE ORIENTACION 93°C, MAZO NORMAL CON EXTENSION | POLIETILENO CAFE 298 CAL. 0.013" CORTE: 2 15/16"
PORTILLO MARTINEZ ERNESTO | 200 | KG | 0.013" | CAFE 299 | POLIETILENO | N0130076 | 2 15/16" | LUBAN 100% | S | PMM 8266 | 06.04.2016 00:00:00 | - | PEHD | - | CON 30% PE POLIETILENO DE ALTA DENSIDAD, VEL-80-430-470, TEMPLE EN AGUA 15 MIN, TEMP EN TINAS DE ORIENTACION 93°C, MAZO NORMAL CON EXTENSION. | POLIETILENO CAFE 299 CAL. 0.013" CORTE: 2 15/16"
PORTILLO MARTINEZ ERNESTO | 200 | KG | 0.025" | BEIGE 559 | POLIETILENO | N0130082 | 2 15/16" | LUBAN 100% | T | PMM 8266 | 06.04.2016 00:00:00 | - | - | - | FABRICAR CON POLIETILENO DE BAJA DENSIDAD, MAZO NORMAL CON EXTENSION | POLIETILENO BEIGE 559 CAL. 0.025" CORTE: 2 15/16"
PORTILLO MARTINEZ ERNESTO | 100 | KG | 0.020" | NEGRO 921 | POLIETILENO | N0130120 | EN MAZO | 0 | 0 | PMM 8266 | 06.04.2016 00:00:00 | - | - | - | - | POLIETILENO NEGRO 921 CAL. 0.020" EN MAZO
PROCTER & GAMBLE MANUFACTURING GmbH | 325 | KG | .00575+.00 | BLANCO 007 | NYLON 6.12 | .98901049 | 27 MM | LUBAN 50% | T | PMM 8267 | 31.03.2016 00:00:00 | TRIFINGER MIX | - |  | FAB EN CARRETES CON MECHONES DE 10 HILOS C/CALIBRE P/MEZCLAR ALTURA DE ESPEJO PARA TRIFINGER 3 MM ANTES DE LUBRICAR SECAR POR 12 HRS FUNDA DE 7.6 A 7.8 CM, DIAM. MAZO 50+/-2 MM CORTADORA 6. FABRICAR CON EL DADO NO. 7 | NYLON 6.12 TRIFINGER MIX BLANCO 007 0.00575" TRIFINGER + 0.0055" LISO 27 MM
PROCTER & GAMBLE MANUFACTURING GmbH | 350 | KG | 0.00625" | AZUL 329 | NYLON 6.12 | .98901050 | 27 MM | LUBAN 50% | T | PMM 8268 | 31.03.2016 00:00:00 | MAGIC MIX | - | - | RIZ. 20- AMP. 0.012" ENG. D200 FAB. CARRETES CON MECHONES DE 10 HILOS P/MEZCLAR CON LISO EN MECHONES DE 10 HILOS, TEMPLAR EN AGUA 1 HR ANTES DE LUBRICAR, SECAR POR 12 HRS FUNDA 7.6 A 7.8 CM DIAM. MAZO 50 +/ - 2 MM CORTADORA 6 | NYLON 6.12 MAGIC MIX AZUL 329 0.00625" DIMPLED + 0.00625" LISO CORTE: 27 MM
PORTILLO MARTINEZ ERNESTO | 633 | KG | 0.015" | AZUL 458 | POLIETILENO | N0130081 | 2 15/16" | LUBAN 100% | T | PMM 8269 | 06.04.2016 00:00:00 | - | - | - | FABRICAR CON POLIETILENO DE BAJA DENSIDAD, MAZO NORMAL CON EXTENSION. | POLIETILENO AZUL 458 CAL. 0.015" CORTE: 2 15/16"
PROCTER & GAMBLE MANUFACTURING GmbH | 50 | KG | 0.0055" | AZUL 545 | NYLON 6.12 | .97085388 | 26 MM | 0 | 0 | PMM 8270 | 31.03.2016 00:00:00 | - | - | - | -* | NYLON 6.12 AZUL 545 CAL. 0.0055" CORTE: 26 MM

## Hoja1
Nombre del Cliente | Cantidad_Kg | Unidad_Original | Calibre | Color | Material | Resina | Clave | Corte | Lubricante | Orientación | No pedido | Fecha Entrega | ESP_SAE | Rizado | Perfil | Aditivos | Tipo de Mazo | Bastón_Espejo_Tina | Herramental | Fabricar | Temple | Horno | Teñido | Enfundado | Esp_Carretes
González Martínez María Luisa | 1.62 |  | 0.040 pulg |  | Nylon 6.12 Abrasivo | Fabricar con resinas DuPont, | N0544001 | Mazo |  | N.A. | PMM 8248 | 2016-03-15 | -
Escobillones Gear S. de R.L. M.I. | 26 |  | 0.00575 pulg | Negro 925 | Nylon 6.12 | El tono cambia con temperaturas de extrusión. Con temperaturas altas se hace un tono más claro (gris). Con temperaturas bajas se hace un tono más oscuro (negro)., | N0244089 | 15 mm | Silicón americano 1.2 lts por 19 lts de agua, Maromear después de lubricar., | T | PMM 8250 | 2016-03-22 | MATERIAL EN ALMACEN EN MAZO CHICO, DELGADO Y MAROMEADO |  |  |  | Mazo chico de aluminio. Se puede utilizar mazo pequeño de aluminio con el objetivo de diferenciar el material de otros con calibres similares., | Bastón 3 mm - 5 mm, Espejo 50 cm, | Dado de 215 barrenos, 25 mallas de 100 mesh, | Fabricar mazos delgados., | Vapor, mínimo 90°C / 120 min +/- 10 min, |  |  | Forrar con funda de polietileno y papel kraft blanco. Usar funda de 66 mm.,
P&G Manufacturing GmbH | 25 | 33 | 0.1524 mm (0.006 pulg) | Verde Indicator | Nylon 6.12 | Fabricar con resinas DuPont (Zytel FG 158), | .64713248 | 26 mm | Lubán 30%, DESPUÉS DEL TEMPLADO Y PEINADO (ANTES DE LUBRICAR), DEJAR SECAR EL MATERIAL MÍNIMO 12 HORAS. YA SECO, LUBRICAR. Cada mazo se sumergirá dentro de la solución de lubricante durante 3 min. Después peinar el material como es acostumbrado., | T | PMM 8254 | 2016-03-22 | LUBRICAR 12 HRS DESPUES FORRO SOLO FUNDA |  |  |  |  | Bastón 3 mm - 5 mm, Espejo 50 cm, | Dado de 215 barrenos, 25 mallas de 100 mesh, |  |  | Desmontar con charrasca, | Teñir por inmersión. Utilizar fórmula de teñido de acuerdo a la AV. 149, | Antes de enfundar, mandar un mechón de los mazos mitad y último de CADA LOTE a Laboratorio para prueba de contenido de humedad. Especificación de humedad: entre 0.5% y 2%. Enfundar si el resultado de humedad cumple con la especificación. Forrar sólo con
P&G Manufacturing GmbH | 25 | 33 | 0.1524 mm (0.006 pulg) | Verde Indicator | Nylon 6.12 | Fabricar con resinas DuPont (Zytel FG 158), | .64713248 | 26 mm | Lubán 30%, DESPUÉS DEL TEMPLADO Y PEINADO (ANTES DE LUBRICAR), DEJAR SECAR EL MATERIAL MÍNIMO 12 HORAS. YA SECO, LUBRICAR. Cada mazo se sumergirá dentro de la solución de lubricante durante 3 min. Después peinar el material como es acostumbrado., | T | PMM 8255 | 2016-03-31 | LUBRICAR 12 HRS DESPUES FORRO SOLO FUNDA |  |  |  |  | Bastón 3 mm - 5 mm, Espejo 50 cm, | Dado de 215 barrenos, 25 mallas de 100 mesh, |  |  | Desmontar con charrasca, | Teñir por inmersión. Utilizar fórmula de teñido de acuerdo a la AV. 149, | Antes de enfundar, mandar un mechón de los mazos mitad y último de CADA LOTE a Laboratorio para prueba de contenido de humedad. Especificación de humedad: entre 0.5% y 2%. Enfundar si el resultado de humedad cumple con la especificación. Forrar sólo con
P&G Manufacturing GmbH | 25 | 30 | 0.1588 mm (0.00625 pulg) | Azul Indicator | Nylon 6.12 | Fabricar con resinas DuPont (Zytel FG 158), | .64708252 | 26 mm | Lubán 90%, DESPUÉS DEL TEMPLADO Y PEINADO (ANTES DE LUBRICAR), DEJAR SECAR EL MATERIAL MÍNIMO 12 HORAS. YA SECO, LUBRICAR. Cada mazo se sumergirá dentro de la solución de lubricante durante 3 min. Después peinar el material como es acostumbrado., | T | PMM 8259 | 2016-03-31 | Dado de 130 ó 195 barrenos, 25 mallas de 100 mesh,FORRO SOLO FUNDA LUBRICAR 12 HRS. DESPUES |  |  |  |  | Bastón 3 mm - 5 mm, Espejo 50 cm, | Dado de 130 ó 195 barrenos, 25 mallas de 100 mesh, | Embobinar en carretes. No desembobinar los carretes en caso de rechazo por calibre., |  |  | Teñir en línea. Utilizar fórmula de teñido de acuerdo a la AV. 149. Embobinado en mazo normal (AL-60)., | Antes de enfundar, mandar un mechón de los mazos mitad y último de CADA LOTE a Laboratorio para prueba de contenido de humedad. Especificación de humedad: entre 0.5% y 2%. Enfundar si el resultado de humedad cumple con la especificación. Forrar sólo con | Embobinadoras italianas, 5.5, 10. Polea de entrada en H, polea de salida en V., 1 hr, 4, Crellin Natural,
P&G Manufacturing GmbH | 75 | 90 | 0.1651 mm ( 0.0065 pulg) | Azul Indicator | Nylon 6.12 | Fabricar con resinas DuPont (Zytel FG 158), | .64708254 | 26 mm | Lubán 90%, DESPUÉS DEL TEMPLADO Y PEINADO (ANTES DE LUBRICAR), DEJAR SECAR EL MATERIAL MÍNIMO 12 HORAS. YA SECO, LUBRICAR. Cada mazo se sumergirá dentro de la solución de lubricante durante 3 min. Después peinar el material como es acostumbrado., | T | PMM 8260 | 2016-03-31 | Dado de 130 ó 195 barrenos, 25 mallas de 100 mesh,CTES DE 55 HILOS FORRO SOLO FUNDA LUBRICAR 12 HRS. DESPUES |  |  |  |  | Bastón 3 mm - 5 mm, Espejo 50 cm, | Dado de 130 ó 195 barrenos, 25 mallas de 100 mesh, | Embobinar en carretes. No desembobinar los carretes en caso de rechazo por calibre., |  |  | Teñir en línea. Utilizar fórmula de teñido de acuerdo a la AV. 149. Embobinado en mazo normal (AL-60)., | Antes de enfundar, mandar un mechón de los mazos mitad y último de CADA LOTE a Laboratorio para prueba de contenido de humedad. Especificación de humedad: entre 0.5% y 2%. Enfundar si el resultado de humedad cumple con la especificación. Forrar sólo con | Embobinadoras italianas, 5.5, 10. Polea de entrada en H, polea de salida en V., 1 hr 17 min, 4, Crellin Natural,
P&G Manufacturing GmbH | 175 | 0 | 0.0045 pulg + 0.006 pulg | Verde 494 | Nylon 6.12 |  | .92140673 | Mazo (1.20 m) | Silicón 365, 370 ml por 19 lts de agua, Arreglar mazos a diámetro de 50 mm. Entregar a Laboratorio muestra de la solución de lubricante después de lubricar la primera y la última carga de 20 mazos lubricados en una tanda. Esperar a que el material esté se | T | PMM 8261 | 2016-03-31 | VEL.170-770-690, 0.006" CTES C/ MECHONES 10 HILOS P/MEZCLAR C/ 0.0045" EN MAZO PEQUEÑO ALUMINIO TEMPLE VAPOR 2 HRS, LUB 12 HRS DESPUES CALIB. LASER MAROMEAR MAZO 1 HR SECAR EN REJILLAS 4 HRS, SEGUIR METODO DE LUB DE TARJETAS VIAJERAS,FUNDA GPC10HD |  | Mezcla |  | Mazo pequeño de aluminio, | Bastón 3 mm - 5 mm, Espejo 50 cm, | Dado de 130 barrenos (mezcla 0.0045" + 0.006"), 30 mallas de 100 mesh y 2 mallas de 200 mesh, | Utilizar madejera con contador de vueltas y timer., | Vapor, mínimo 90°C / 120 min +/- 10 min, | Usar el tope para el despunte de los mazos, |  | Antes de enfundar, mandar un mechón de los mazos mitad y último de CADA LOTE a Laboratorio para prueba de contenido de humedad. Especificación de humedad: entre 0.5% y 2%. Enfundar si el resultado de humedad cumple con la especificación. Medir estática c
P&G Manufacturing GmbH | 175 | 85 | 0.1143 mm (0.0045 pulg) | Verde 494 | Nylon 6.12 |  | .92140673 A | Mazo (1.20 m) | Silicón 365, 370 ml por 19 lts de agua, Arreglar mazos a diámetro de 50 mm. Entregar a Laboratorio muestra de la solución de lubricante después de lubricar la primera y la última carga de 20 mazos lubricados en una tanda. Esperar a que el material esté se | T | PMM 8261 | 2016-03-31 | VEL.170-770-690, 0.006" CTES C/ MECHONES 10 HILOS P/MEZCLAR C/ 0.0045" EN MAZO PEQUEÑO ALUMINIO TEMPLE VAPOR 2 HRS, LUB 12 HRS DESPUES CALIB. LASER MAROMEAR MAZO 1 HR SECAR EN REJILLAS 4 HRS, SEGUIR METODO DE LUB DE TARJETAS VIAJERAS,FUNDA GPC10HD |  | Mezcla |  | Mazo pequeño de aluminio, | Bastón 3 mm - 5 mm, Espejo 50 cm, | Dado de 130 barrenos (mezcla 0.0045" + 0.006"), 30 mallas de 100 mesh y 2 mallas de 200 mesh, | Utilizar madejera con contador de vueltas y timer., | Vapor, mínimo 90°C / 120 min +/- 10 min, |  |  | Antes de enfundar, mandar un mechón de los mazos mitad y último de CADA LOTE a Laboratorio para prueba de contenido de humedad. Especificación de humedad: entre 0.5% y 2%. Enfundar si el resultado de humedad cumple con la especificación. Medir estática c | 13 mechones de 10 hilos para mezclar con cal. 0.006 pulg,
P&G Manufacturing GmbH | 175 | 145 | 0.1524 mm (0.006 pulg) | Verde 494 | Nylon 6.12 |  | .92140673 B | Mazo (1.20 m) | Silicón 365, 370 ml por 19 lts de agua, Arreglar mazos a diámetro de 50 mm. Entregar a Laboratorio muestra de la solución de lubricante después de lubricar la primera y la última carga de 20 mazos lubricados en una tanda. Esperar a que el material esté se | T | PMM 8261 | 2016-03-31 | VEL.170-770-690, 0.006" CTES C/ MECHONES 10 HILOS P/MEZCLAR C/ 0.0045" EN MAZO PEQUEÑO ALUMINIO TEMPLE VAPOR 2 HRS, LUB 12 HRS DESPUES CALIB. LASER MAROMEAR MAZO 1 HR SECAR EN REJILLAS 4 HRS, SEGUIR METODO DE LUB DE TARJETAS VIAJERAS,FUNDA GPC10HD |  | Mezcla |  | Mazo pequeño de aluminio, | Bastón 3 mm - 5 mm, Espejo 50 cm, | Dado de 130 barrenos (mezcla 0.0045" + 0.006"), 30 mallas de 100 mesh y 2 mallas de 200 mesh, | Utilizar madejera con contador de vueltas y timer., | Vapor, mínimo 90°C / 120 min +/- 10 min, |  |  | Antes de enfundar, mandar un mechón de los mazos mitad y último de CADA LOTE a Laboratorio para prueba de contenido de humedad. Especificación de humedad: entre 0.5% y 2%. Enfundar si el resultado de humedad cumple con la especificación. Medir estática c | Embobinar en carretes 13 mechones de 10 hilos para mezclar con cal. 0.0045 pulg,
P&G Manufacturing GmbH | 175 |  | 0.00525 pulg + 0.006 pulg | Azul 329 | Nylon 6.12 |  | .92353439 | Mazo (1.20 m) | Silicón 365, 370 ml por 19 lts de agua, Arreglar mazos a diámetro de 50 mm. Entregar a Laboratorio muestra de la solución de lubricante después de lubricar la primera y la última carga de 20 mazos lubricados en una tanda. Esperar a que el material esté se | T | PMM 8262 | 2016-03-31 | VEL.170-770-690 ,0.006" CTES C/ MECHONES 10 HILOS P/MEZCLAR C/ 0.0045" MAZO PEQ. ALUMINIO TEMPLE AUTOCLAVE 125°CX10MIN,LUB 12 HRS DESPUES CALIB. LASER MAROMEAR MAZO 1 HR SECAR EN REJILLAS 4 HRS SEGUIR METODO DE LUB DE TARJETAS VIAJERAS FUNDA GPC10HD |  | Mezcla |  | Mazo pequeño de aluminio, | Bastón 3 mm - 5 mm, Espejo 50 cm, | Dado de 130 barrenos, | Utilizar madejera con contador de vueltas y timer., | Autoclave, 125ºC /10 min, | Usar el tope para el despunte de los mazos, |  | Antes de enfundar, mandar un mechón de los mazos mitad y último de CADA LOTE a Laboratorio para prueba de contenido de humedad. Especificación de humedad: entre 0.5% y 2%. Enfundar si el resultado de humedad cumple con la especificación. Medir estática c
P&G Manufacturing GmbH | 175 | 90 | 0.1334 mm (0.00525 pulg) | Azul 329 | Nylon 6.12 |  | .92353439 A | Mazo (1.20 m) | Silicón 365, 370 ml por 19 lts de agua, Arreglar mazos a diámetro de 50 mm. Entregar a Laboratorio muestra de la solución de lubricante después de lubricar la primera y la última carga de 20 mazos lubricados en una tanda. Esperar a que el material esté se | T | PMM 8262 | 2016-03-31 | VEL.170-770-690 ,0.006" CTES C/ MECHONES 10 HILOS P/MEZCLAR C/ 0.0045" MAZO PEQ. ALUMINIO TEMPLE AUTOCLAVE 125°CX10MIN,LUB 12 HRS DESPUES CALIB. LASER MAROMEAR MAZO 1 HR SECAR EN REJILLAS 4 HRS SEGUIR METODO DE LUB DE TARJETAS VIAJERAS FUNDA GPC10HD |  | Mezcla |  | Mazo pequeño de aluminio, | Bastón 3 mm - 5 mm, Espejo 50 cm, | Dado de 130 barrenos, | Utilizar madejera con contador de vueltas y timer., | Autoclave, 125ºC /10 min, |  |  | Antes de enfundar, mandar un mechón de los mazos mitad y último de CADA LOTE a Laboratorio para prueba de contenido de humedad. Especificación de humedad: entre 0.5% y 2%. Enfundar si el resultado de humedad cumple con la especificación. Medir estática c | 13 mechones de 10 hilos para mezclar con cal. 0.006 pulg,
P&G Manufacturing GmbH | 175 | 120 | 0.1524 mm (0.006 pulg) | Azul 329 | Nylon 6.12 |  | .92353439 B | Mazo (1.20 m) | Silicón 365, 370 ml por 19 lts de agua, Arreglar mazos a diámetro de 50 mm. Entregar a Laboratorio muestra de la solución de lubricante después de lubricar la primera y la última carga de 20 mazos lubricados en una tanda. Esperar a que el material esté se | T | PMM 8262 | 2016-03-31 | VEL.170-770-690 ,0.006" CTES C/ MECHONES 10 HILOS P/MEZCLAR C/ 0.0045" MAZO PEQ. ALUMINIO TEMPLE AUTOCLAVE 125°CX10MIN,LUB 12 HRS DESPUES CALIB. LASER MAROMEAR MAZO 1 HR SECAR EN REJILLAS 4 HRS SEGUIR METODO DE LUB DE TARJETAS VIAJERAS FUNDA GPC10HD |  | Mezcla |  | Mazo pequeño de aluminio, | Bastón 3 mm - 5 mm, Espejo 50 cm, | Dado de 130 barrenos, 25 mallas de 100 mesh, | Utilizar madejera con contador de vueltas y timer., | Autoclave, 125ºC /10 min, |  |  | Antes de enfundar, mandar un mechón de los mazos mitad y último de CADA LOTE a Laboratorio para prueba de contenido de humedad. Especificación de humedad: entre 0.5% y 2%. Enfundar si el resultado de humedad cumple con la especificación. Medir estática c | Embobinar en carretes 13 mechones de 10 hilos para mezclar con cal. 0.00525 pulg,
P&G Manufacturing GmbH | 425 |  | 0.00525 pulg + 0.006 pulg | Azul Indicator | Nylon 6.12 |  | .92358889 | Mazo (1.20 m) | Silicón 365, 275 ml por 19 lts de agua, Arreglar mazos a diámetro de 50 mm. Entregar a Laboratorio muestra de la solución de lubricante después de lubricar la primera y la última carga de 20 mazos lubricados en una tanda. Esperar a que el material esté se | T | PMM 8263 | 2016-03-31 | VEL.170-700-630, 0.006" CTES C/ MECHONES 10 HILOS P/MEZCLAR C/ 0.00525 A CTE, TEÑIR EN LINEA, TEMPLE AGUA 2 HRS, LUB 12 HRS DESPUES, CALIB. LASER MAROMEAR MAZO 1 HR SECADO EN REJILLAS 4 HRS, SEGUIR METODO DE LUB DE TARJETAS VIAJERAS,FUNDA GPC10HD |  | Mezcla |  |  | Bastón 3 mm - 5 mm, Espejo 50 cm, | Dado de 130 barrenos, | Embobinar mezcla de materiales en carretes natural crellin. Usar embobinadoras nacionales como primera opción, embobinadoras italianas como segunda opción., | Agua, 93ºC / 1 hr, | Usar el tope para el despunte de los mazos, | Teñir en línea con velocidades para trenes 1, 2 y 3: 260 rpm. Carretes para teñir: 3 carretes de 260 hilos. Utilizar madejera con contador de vueltas y timer. Tiempo de embobinado en madejera: 7 minutos. Embobinar en mazo AL-53 (EB50)., | Antes de enfundar, mandar un mechón de los mazos mitad y último de CADA LOTE a Laboratorio para prueba de contenido de humedad. Especificación de humedad: entre 0.5% y 2%. Enfundar si el resultado de humedad cumple con la especificación. Medir estática c
P&G Manufacturing GmbH | 425 | 225 | 0.1334 mm (0.00525 pulg) | Azul Indicator | Nylon 6.12 | Fabricar con resinas DuPont (Zytel FG 158), | .92358889 A | Mazo (1.20 m) | Silicón 365, 275 ml por 19 lts de agua, Arreglar mazos a diámetro de 50 mm. Entregar a Laboratorio muestra de la solución de lubricante después de lubricar la primera y la última carga de 20 mazos lubricados en una tanda. Esperar a que el material esté se | T | PMM 8263 | 2016-03-31 | VEL.170-700-630, 0.006" CTES C/ MECHONES 10 HILOS P/MEZCLAR C/ 0.00525 A CTE, TEÑIR EN LINEA, TEMPLE AGUA 2 HRS, LUB 12 HRS DESPUES, CALIB. LASER MAROMEAR MAZO 1 HR SECADO EN REJILLAS 4 HRS, SEGUIR METODO DE LUB DE TARJETAS VIAJERAS,FUNDA GPC10HD |  | Mezcla |  |  | Bastón 3 mm - 5 mm, Espejo 50 cm, | Dado de 130 barrenos, | Embobinar mezcla de materiales en carretes natural crellin. Usar embobinadoras nacionales como primera opción, embobinadoras italianas como segunda opción., | Agua, 93ºC / 1 hr, |  |  | Antes de enfundar, mandar un mechón de los mazos mitad y último de CADA LOTE a Laboratorio para prueba de contenido de humedad. Especificación de humedad: entre 0.5% y 2%. Enfundar si el resultado de humedad cumple con la especificación. Medir estática c | Embobinar en carretes 13 mechones de 10 hilos para mezclar con cal. 0.006 pulg y teñir,
P&G Manufacturing GmbH | 425 | 300 | 0.1524 mm (0.006 pulg) | Azul Indicator | Nylon 6.12 | Fabricar con resinas DuPont (Zytel FG 158), | .92358889 B | Mazo (1.20 m) | Silicón 365, 275 ml por 19 lts de agua, Arreglar mazos a diámetro de 50 mm. Entregar a Laboratorio muestra de la solución de lubricante después de lubricar la primera y la última carga de 20 mazos lubricados en una tanda. Esperar a que el material esté se | T | PMM 8263 | 2016-03-31 | VEL.170-700-630, 0.006" CTES C/ MECHONES 10 HILOS P/MEZCLAR C/ 0.00525 A CTE, TEÑIR EN LINEA, TEMPLE AGUA 2 HRS, LUB 12 HRS DESPUES, CALIB. LASER MAROMEAR MAZO 1 HR SECADO EN REJILLAS 4 HRS, SEGUIR METODO DE LUB DE TARJETAS VIAJERAS,FUNDA GPC10HD |  | Mezcla |  |  | Bastón 3 mm - 5 mm, Espejo 50 cm, | Dado de 130 barrenos, 25 mallas de 100 mesh, | Embobinar mezcla de materiales en carretes natural crellin. Usar embobinadoras nacionales como primera opción, embobinadoras italianas como segunda opción., | Agua, 93ºC / 1 hr, |  |  | Antes de enfundar, mandar un mechón de los mazos mitad y último de CADA LOTE a Laboratorio para prueba de contenido de humedad. Especificación de humedad: entre 0.5% y 2%. Enfundar si el resultado de humedad cumple con la especificación. Medir estática c | Embobinar en carretes 13 mechones de 10 hilos para mezclar con cal. 0.00525 pulg y teñir,
P&G Manufacturing GmbH | 25 | 30 | 0.140 mm (0.0055 pulg) | Lila 546 | Nylon 6.12 |  | .97085387 | 26 mm | Lubán 50%, DESPUÉS DEL TEMPLADO Y PEINADO (ANTES DE LUBRICAR), DEJAR SECAR EL MATERIAL MÍNIMO 12 HORAS. YA SECO, LUBRICAR. Cada mazo se sumergirá dentro de la solución de lubricante durante 3 min. Después peinar el material como es acostumbrado., | T | PMM 8264 | 2016-03-31 | Dado de 130 barrenos como primera opción, dado de 177 barrenos como segunda opción, 25 mallas de 100 mesh, |  |  |  |  | Bastón 3 mm - 5 mm, Espejo 50 cm, | Dado de 130 barrenos como primera opción, dado de 177 barrenos como segunda opción, 25 mallas de 100 mesh, | Inspeccionar calibre con láser, | Vapor, mínimo 90°C / 120 min +/- 10 min, |  |  | Antes de enfundar, mandar un mechón de los mazos mitad y último de CADA LOTE a Laboratorio para prueba de contenido de humedad. Especificación de humedad: entre 0.5% y 2%. Enfundar si el resultado de humedad cumple con la especificación. Forrar sólo con
P&G Manufacturing GmbH | 325 |  | 0.006 pulg rizado + 0.006 pulg sunshine | Azul Indicator | Nylon 6.12 |  | .98901046 G | 27 mm | Lubán 50%, DESPUÉS DEL TEMPLADO Y PEINADO (ANTES DE LUBRICAR), DEJAR SECAR EL MATERIAL MÍNIMO 12 HORAS. YA SECO, LUBRICAR. Cada mazo se sumergirá dentro de la solución de lubricante durante 3 min. Después peinar el material como es acostumbrado., | T | PMM 8265 | 2016-03-31 | RIZ 20-O AMP. 0.011" FAB EN CTES CON MECHONES DE 10 HILOS, MEZCLAR COL. CAL. 0.006" LISO,TEMPLAR 60 MIN EN AGUA, DESMONTAR CON CHARRASCA, TEÑIDO POR INMERSION ENGRANES B200 SUNSHINE ALTURA DE ESPEJO 3 MM DIAM. MAZO 50+/-2MM |  | Mezcla Rizado y Sunshine |  |  | Bastón 3 mm - 5 mm, Espejo 50 cm, |  | Se ajustará el calibre antes de rizar, debe ser 0.1544 mm. Utilizar madejera con contador de vueltas y timer., | Agua, 90ºC / 1hr, |  | Teñir por inmersión. Utilizar fórmula de teñido de acuerdo a la AV. 149, | Antes de enfundar, mandar un mechón de los mazos mitad y último de CADA LOTE a Laboratorio para prueba de contenido de humedad. Especificación de humedad: entre 0.5% y 2%. Enfundar si el resultado de humedad cumple con la especificación. Forrar sólo con | Mechones de 10 hilos.,
P&G Manufacturing GmbH | 325 | 200 | 0.1524 mm (0.006 pulg) | Azul Indicator | Nylon 6.12 | Fabricar con resinas DuPont (Zytel FG 158), | .98901046 GR | 27 mm | Lubán 50%, DESPUÉS DEL TEMPLADO Y PEINADO (ANTES DE LUBRICAR), DEJAR SECAR EL MATERIAL MÍNIMO 12 HORAS. YA SECO, LUBRICAR. Cada mazo se sumergirá dentro de la solución de lubricante durante 3 min. Después peinar el material como es acostumbrado., | T | PMM 8265 | 2016-03-31 | RIZ 20-O AMP. 0.011" FAB EN CTES CON MECHONES DE 10 HILOS, MEZCLAR COL. CAL. 0.006" LISO,TEMPLAR 60 MIN EN AGUA, DESMONTAR CON CHARRASCA, TEÑIDO POR INMERSION ENGRANES B200 SUNSHINE ALTURA DE ESPEJO 3 MM DIAM. MAZO 50+/-2MM | 20, 0.011 pulg, SERIE B200, | Rizado |  |  | Bastón 3 mm - 5 mm, Espejo 50 cm, | Dado 130 barrenos, 25 mallas de 100 mesh, | Se ajustará el calibre antes de rizar, debe ser 0.1544 mm., | Agua, 90ºC / 1hr, |  | Teñir por inmersión. Utilizar fórmula de teñido de acuerdo a la AV. 149, | Antes de enfundar, mandar un mechón de los mazos mitad y último de CADA LOTE a Laboratorio para prueba de contenido de humedad. Especificación de humedad: entre 0.5% y 2%. Enfundar si el resultado de humedad cumple con la especificación. Forrar sólo con | Embobinar en carretes 13 mechones de 10 hilos para mezclar con cal. 0.006 pulg Sunshine,
P&G Manufacturing GmbH | 325 | 200 | 0.1524 mm (0.006 pulg) | Azul Indicator | Nylon 6.12 | Fabricar con resinas DuPont (Zytel FG 158), | .98901046 GS | 27 mm | Lubán 50%, DESPUÉS DEL TEMPLADO Y PEINADO (ANTES DE LUBRICAR), DEJAR SECAR EL MATERIAL MÍNIMO 12 HORAS. YA SECO, LUBRICAR. Cada mazo se sumergirá dentro de la solución de lubricante durante 3 min. Después peinar el material como es acostumbrado., | T | PMM 8265 | 2016-03-31 | SUNSHINE RIZ 20-O AMP. 0.011" FAB EN CTES CON MECHONES DE 10 HILOS, MEZCLAR COL. CAL. 0.006" LISO,TEMPLAR 60 MIN EN AGUA, DESMONTAR CON CHARRASCA, TEÑIDO POR INMERSION ENGRANES B200 SUNSHINE ALTURA DE ESPEJO 3 MM DIAM. MAZO 50+/-2MM |  | Sunshine |  | Mazo normal, | Bastón Sunshine: 3 mm, Espejo 50 cm, | 25 mallas de 100 mesh, | Embobinar en mazo. Utilizar madejera con contador de vueltas y timer., | Agua, 90ºC / 1hr, |  | Teñir por inmersión. Utilizar fórmula de teñido de acuerdo a la AV. 149, | Antes de enfundar, mandar un mechón de los mazos mitad y último de CADA LOTE a Laboratorio para prueba de contenido de humedad. Especificación de humedad: entre 0.5% y 2%. Enfundar si el resultado de humedad cumple con la especificación. Forrar sólo con | 13 mechones de 10 hilos para mezclar con cal. 0.006 pulg rizado,
P&G Manufacturing GmbH | 325 | 190 | 0.0055 pulg redondo + 0.00575 pulg 3D | Blanco 007 | Nylon 6.12 |  | .98901049 G | 27 mm | Lubán 50%, DESPUÉS DEL TEMPLADO Y PEINADO (ANTES DE LUBRICAR), DEJAR SECAR EL MATERIAL MÍNIMO 12 HORAS. YA SECO, LUBRICAR. Cada mazo se sumergirá dentro de la solución de lubricante durante 3 min. Después peinar el material como es acostumbrado., | T | PMM 8267 | 2016-03-31 | 3D FAB EN CARRETES CON MECHONES DE 10 HILOS C/CALIBRE P/MEZCLAR ALTURA DE ESPEJO PARA TRIFINGER 3 MM ANTES DE LUBRICAR SECAR POR 12 HRS FUNDA DE 7.6 A 7.8 CM, DIAM. MAZO 50+/-2 MM CORTADORA 6. FABRICAR CON EL DADO NO. 7 |  | Mezcla Redondo y 3D |  | Mazo normal, | Bastón 3 mm - 5 mm, Espejo 50 cm, | Material 3D: Dados 8 o 9, 110 x 3D., | Inspeccionar cada 10 mazos que el área del perfil 3D se encuentre en el siguiente rango: individual mínima 0.00220 mm2, individual promedio 0.00250 mm2, individual máxima 0.00300 mm2, promedio mínima 0.00230 mm2, promedio 0.00250 mm2, promedio máxima 0.00 | Vapor, mínimo 90°C / 120 min +/- 10 min, |  |  | Antes de enfundar, mandar un mechón de los mazos mitad y último de CADA LOTE a Laboratorio para prueba de contenido de humedad. Especificación de humedad: entre 0.5% y 2%. Enfundar si el resultado de humedad cumple con la especificación. Forrar sólo con | Mechones de 10 hilos.,
P&G Manufacturing GmbH | 325 | 190 | 0.1397 mm (0.0055 pulg) | Blanco 007 | Nylon 6.12 |  | .98901049 GL | 27 mm | Lubán 50%, DESPUÉS DEL TEMPLADO Y PEINADO (ANTES DE LUBRICAR), DEJAR SECAR EL MATERIAL MÍNIMO 12 HORAS. YA SECO, LUBRICAR. Cada mazo se sumergirá dentro de la solución de lubricante durante 3 min. Después peinar el material como es acostumbrado., | T | PMM 8267 | 2016-03-31 | Dado de 110 barrenos, 25 mallas de 100 mesh,FAB EN CARRETES CON MECHONES DE 10 HILOS C/CALIBRE P/MEZCLAR ALTURA DE ESPEJO PARA TRIFINGER 3 MM ANTES DE LUBRICAR SECAR POR 12 HRS FUNDA DE 7.6 A 7.8 CM, DIAM. MAZO 50+/-2 MM CORTADORA 6. FABRICAR CON EL DADO NO. 7 |  | Redondo |  |  | Bastón 3 mm - 5 mm, Espejo 50 cm, | Dado de 110 barrenos, 25 mallas de 100 mesh, |  | Vapor, mínimo 90°C / 120 min +/- 10 min, |  |  | Antes de enfundar, mandar un mechón de los mazos mitad y último de CADA LOTE a Laboratorio para prueba de contenido de humedad. Especificación de humedad: entre 0.5% y 2%. Enfundar si el resultado de humedad cumple con la especificación. Forrar sólo con | Embobinar en carretes 11 mechones de 10 hilos para mezclar con cal. 0.00575 pulg 3D,
P&G Manufacturing GmbH | 350 | 425 | 0.00625 pulg liso + 0.00625 pulg rizado | Azul 329 | Nylon 6.12 |  | .98901050 G | 27 mm | Lubán 50%, DESPUÉS DEL TEMPLADO Y PEINADO (ANTES DE LUBRICAR), DEJAR SECAR EL MATERIAL MÍNIMO 12 HORAS. YA SECO, LUBRICAR. Cada mazo se sumergirá dentro de la solución de lubricante durante 3 min. Después peinar el material como es acostumbrado., | T | PMM 8268 | 2016-03-31 | RIZ. 20- AMP. 0.012" ENG. B200 FAB. Dado 177 barrenos: Liso: 10 mechones de 7 + 3 mechones de 6 hilos. Riz: 11 mechones de 7 + 2 mechones de 6 hilos.CARRETES CON MECHONES DE 10 HILOS P/MEZCLAR CON LISO EN MECHONES DE 10 HILOS, TEMPLAR EN AGUA 1 HR ANTES DE LUBRICAR, SECAR POR 12 HRS FUNDA 7.6 A 7.8 CM DIAM. MAZO 50 +/ - 2 MM CORTADORA 6 | 20, 0.012 pulg, SERIE B200, | Mezcla Liso y Rizado |  |  | Bastón 3 mm - 5 mm, Espejo 50 cm, | Mezcla 1 línea: 195 barrenos 1ra. opción, 177 barrenos 2da. Mezcla 2 máquinas: 130 barrenos, | Dado 177 barrenos: Liso: 10 mechones de 7 + 3 mechones de 6 hilos. Riz: 11 mechones de 7 + 2 mechones de 6 hilos. Dado 195 barrenos: Liso: 7 mechones de 7 + 6 mechones de 8 hilos. Riz: 7 mechones de 7 + 5 mechones de 8 + 1 mechón de 9 hilos. Proporción de | Agua, 90ºC / 1hr, |  |  | Antes de enfundar, mandar un mechón de los mazos mitad y último de CADA LOTE a Laboratorio para prueba de contenido de humedad. Especificación de humedad: entre 0.5% y 2%. Enfundar si el resultado de humedad cumple con la especificación. Forrar sólo con
P&G Manufacturing GmbH | 350 | 212.5 | 0.1588 mm (0.00625 pulg) | Azul 329 | Nylon 6.12 |  | .98901050 GL | 27 mm | Lubán 50%, DESPUÉS DEL TEMPLADO Y PEINADO (ANTES DE LUBRICAR), DEJAR SECAR EL MATERIAL MÍNIMO 12 HORAS. YA SECO, LUBRICAR. Cada mazo se sumergirá dentro de la solución de lubricante durante 3 min. Después peinar el material como es acostumbrado., | T | PMM 8268 | 2016-03-31 | RIZ. 20- AMP. 0.012" ENG. B200 FAB. CARRETES CON MECHONES DE 10 HILOS P/MEZCLAR CON LISO EN MECHONES DE 10 HILOS, TEMPLAR EN AGUA 1 HR ANTES DE LUBRICAR, SECAR POR 12 HRS FUNDA 7.6 A 7.8 CM DIAM. MAZO 50 +/ - 2 MM CORTADORA 6 |  | Liso |  |  | Bastón 3 mm - 5 mm, Espejo 50 cm, | Mezcla 1 línea: 195 barrenos 1ra. opción, 177 barrenos 2da. Mezcla 2 máquinas: 130 barrenos, 25 mallas de 100 mesh, | Proporción de la mezcla: 50 +/- 10% Utilizar madejera con contador de vueltas y timer., | Agua, 90ºC / 1hr, |  |  | Antes de enfundar, mandar un mechón de los mazos mitad y último de CADA LOTE a Laboratorio para prueba de contenido de humedad. Especificación de humedad: entre 0.5% y 2%. Enfundar si el resultado de humedad cumple con la especificación. Forrar sólo con | Dado 177 barrenos: 10 mechones de 7 hilos + 3 de 6 hilos para mezclar Dado 195 barrenos: 7 mechones de 7 hilos + de 8 hilos para mezclar,
P&G Manufacturing GmbH | 350 | 212.5 | 0.1588 mm (0.00625 pulg) | Azul 329 | Nylon 6.12 |  | .98901050 GR | 27 mm | Lubán 50%, DESPUÉS DEL TEMPLADO Y PEINADO (ANTES DE LUBRICAR), DEJAR SECAR EL MATERIAL MÍNIMO 12 HORAS. YA SECO, LUBRICAR. Cada mazo se sumergirá dentro de la solución de lubricante durante 3 min. Después peinar el material como es acostumbrado., | T | PMM 8268 | 2016-03-31 | RIZ. 20- AMP. 0.012" ENG. B200 FAB. CARRETES CON MECHONES DE 10 HILOS P/MEZCLAR CON LISO EN MECHONES DE 10 HILOS, TEMPLAR EN AGUA 1 HR ANTES DE LUBRICAR, SECAR POR 12 HRS FUNDA 7.6 A 7.8 CM DIAM. MAZO 50 +/ - 2 MM CORTADORA 6 | 20, 0.012 pulg, SERIE B200, | Rizado |  |  | Bastón 3 mm - 5 mm, Espejo 50 cm, | Mezcla 1 línea: 195 barrenos 1ra. opción, 177 barrenos 2da. Mezcla 2 máquinas: 130 barrenos, 25 mallas de 100 mesh, | Proporción de la mezcla: 50 +/- 10%, | Agua, 90ºC / 1hr, |  |  | Antes de enfundar, mandar un mechón de los mazos mitad y último de CADA LOTE a Laboratorio para prueba de contenido de humedad. Especificación de humedad: entre 0.5% y 2%. Enfundar si el resultado de humedad cumple con la especificación. Forrar sólo con | Dado 177 barrenos: Embobinar en carretes 11 mechones de 7 hilos + 2 de 6 hilos para mezclar Dado 195 barrenos: Embobinar en carretes 7 mechones de 7 hilos + 5 de 8 hilos + 1 de 9 hilos para mezclar,
P&G Manufacturing GmbH | 50 | 60 | 0.140 mm (0.0055 pulg) | Azul 545 | Nylon 6.12 |  | .97085388 | 26 mm | Lubán 50%, DESPUÉS DEL TEMPLADO Y PEINADO (ANTES DE LUBRICAR), DEJAR SECAR EL MATERIAL MÍNIMO 12 HORAS. YA SECO, LUBRICAR. Cada mazo se sumergirá dentro de la solución de lubricante durante 3 min. Después peinar el material como es acostumbrado., | T | PMM 8270 | 2016-03-31 | Dado de 130 barrenos como primera opción, dado de 177 barrenos como segunda opción, 25 mallas de 100 mesh, |  |  |  |  | Bastón 3 mm - 5 mm, Espejo 50 cm, | Dado de 130 barrenos como primera opción, dado de 177 barrenos como segunda opción, 25 mallas de 100 mesh, | Inspeccionar calibre con láser, | Vapor, mínimo 90°C / 120 min +/- 10 min, |  |  | Antes de enfundar, mandar un mechón de los mazos mitad y último de CADA LOTE a Laboratorio para prueba de contenido de humedad. Especificación de humedad: entre 0.5% y 2%. Enfundar si el resultado de humedad cumple con la especificación. Forrar sólo con
Reyes Cantu José Antonio | 200 | 225 | 0.013 pulg | Marfil 933 | Polietileno | Se puede utilizar fibra de PE Marfil 933, con una proporción de 80% PE virgen y 20% fibra., Chimassorb 944 - FDL (5 g / kg de resina), | N0086001 | 2 7/8 pulg | Silicón americano 375 ml por 19 lts de agua, | T | PMM 8252 | 2016-04-06 | Chimassorb 944 - FDL (5 g / kg de resina),Dado de 80 barrenos, 1 malla de 100 mesh, |  |  | Chimassorb 944 - FDL (5 g / kg de resina), |  | Bastón 1.3 cm, Espejo 51 cm, | Dado de 80 barrenos, 1 malla de 100 mesh, |  | Agua, mínimo 90°C / 10 min + 0 /- 2 min, |  |  | Forrar con funda de polietileno y papel kraft café,
Reyes Cantu José Antonio | 300 | 340 | 0.019 pulg | Azul 971 | Polietileno |  | N0086020 | 2 7/8 pulg | Silicón americano 375 ml por 19 lts de agua, | T | PMM 8252 | 2016-04-06 | Dado de 30 barrenos, 1 malla de 100 mesh, | [5 empty] | Dado de 30 barrenos, 1 malla de 100 mesh, |  | Agua, mínimo 90°C / 10 min + 0 /- 2 min, |  |  | Forrar con funda de polietileno y papel kraft café,
Reyes Cantu José Antonio | 125 | 140 | 0.035 pulg | Negro 921 | Polietileno |  | N0086022 | 2 5/8 pulg |  |  | PMM 8252 | 2016-04-06 | Cruz |  | Cruz
Reyes Cantu José Antonio | 75 | 85 | 0.035 pulg | Negro 921 | Polietileno |  | N0086023 | 2 7/8 pulg |  |  | PMM 8252 | 2016-04-06 | Cruz |  | Cruz
Portillo Martínez Ernesto | 400 | 460 | 0.015 pulg | Marfil 933 | Polietileno | Se puede utilizar fibra de PE Marfil 933, con una proporción de 80% PE virgen y 20% fibra., Chimassorb 944 - FDL (5 g / kg de resina), | N0130064 | 2 15/16 pulg | Silicón americano 375 ml por 19 lts de agua, | T | PMM 8266 | 2016-04-06 | UV, Chimassorb 944 - FDL (5 g / kg de resina),Dado de 70 barrenos, 1 malla de 100 mesh, |  |  | Chimassorb 944 - FDL (5 g / kg de resina), | Mazo normal, Con extensión, | Bastón 2 cm, Espejo 35 cm, | Dado de 70 barrenos, 1 malla de 100 mesh, |  | Agua, mínimo 90°C / 10 min + 0 /- 2 min, |  |  | Forrar con funda de polietileno y papel kraft café,
Portillo Martínez Ernesto | 200 | 225 | 0.015 pulg | Azul 458 | Polietileno | 100% de Polietileno de baja densidad. Se puede utilizar fibra de PE, con una proporción de 80% PE virgen y 20% fibra., | N0130081 | 2 15/16 pulg | Silicón americano 375 ml por 19 lts de agua, | T | PMM 8266 | 2016-04-06 | Dado de 70 barrenos, 1 malla de 100 mesh,, MAZO NORMAL CON EXTENSION. |  |  |  | Mazo normal, Con extensión, | Bastón 2 cm, Espejo 35 cm, | Dado de 70 barrenos, 1 malla de 100 mesh, |  | Agua, mínimo 90°C / 10 min + 0 /- 2 min, |  |  | Forrar con funda de polietileno y papel kraft café,
Portillo Martínez Ernesto | 200 | 225 | 0.020 pulg | Azul 458 | Polietileno | 100% de Polietileno de baja densidad. Se puede utilizar fibra de PE, con una proporción de 80% PE virgen y 20% fibra., | N0130117 | Mazo | Silicón americano 375 ml por 19 lts de agua, | T | PMM 8266 | 2016-04-06 | Dado de 30 barrenos, 1 malla de 100 mesh, |  |  |  |  | Bastón 2 cm, Espejo 35 cm, | Dado de 30 barrenos, 1 malla de 100 mesh, |  | Agua, mínimo 90°C / 10 min + 0 /- 2 min, |  |  | Forrar con funda de polietileno y papel kraft café,
Portillo Martínez Ernesto | 200 | 225 | 0.012 pulg | Café 298 | Polietileno | 100% de Polietileno de baja densidad., | N0130042 | 2 1/2 pulg | Silicón americano 375 ml por 19 lts de agua, | T | PMM 8266 | 2016-04-06 | Dado de 80 barrenos, 1 malla de 100 mesh, |  |  |  |  | Bastón 2 cm, Espejo 35 cm, | Dado de 80 barrenos, 1 malla de 100 mesh, |  | Agua, mínimo 90°C / 10 min + 0 /- 2 min, |  |  | Forrar con funda de polietileno y papel kraft café,
Portillo Martínez Ernesto | 200 | 225 | 0.012 pulg | Café 299 | Polietileno | Se puede utilizar fibra de PE Café 299, con una proporción de 80% PE virgen y 20% fibra. 100% de Polietileno de baja densidad., | N0130041 | 2 1/2 pulg | Silicón americano 375 ml por 19 lts de agua, | T | PMM 8266 | 2016-04-06 | Dado de 80 barrenos, 1 malla de 100 mesh, |  |  |  |  | Bastón 2 cm, Espejo 35 cm, | Dado de 80 barrenos, 1 malla de 100 mesh, |  | Agua, mínimo 90°C / 10 min + 0 /- 2 min, |  |  | Forrar con funda de polietileno y papel kraft café,
Portillo Martínez Ernesto | 200 | 225 | 0.013 pulg | Café 298 | Polietileno | 100% de Polietileno de baja densidad., | N0130075 | 2 15/16 pulg | Silicón americano 375 ml por 19 lts de agua, | T | PMM 8266 | 2016-04-06 | Mazo normal, Con extensión,Dado de 80 barrenos, 1 malla de 100 mesh, |  |  |  | Mazo normal, Con extensión, | Bastón 2 cm, Espejo 35 cm, | Dado de 80 barrenos, 1 malla de 100 mesh, |  | Agua, mínimo 90°C / 10 min + 0 /- 2 min, |  |  | Forrar con funda de polietileno y papel kraft café,
Portillo Martínez Ernesto | 200 | 225 | 0.013 pulg | Café 299 | Polietileno | Se puede utilizar fibra de PE Café 299, con una proporción de 80% PE virgen y 20% fibra. 100% de Polietileno de baja densidad., | N0130076 | 2 15/16 pulg | Silicón americano 375 ml por 19 lts de agua, | T | PMM 8266 | 2016-04-06 | Mazo normal, Con extensión,Dado de 80 barrenos, 1 malla de 100 mesh, |  |  |  | Mazo normal, Con extensión, | Bastón 2 cm, Espejo 35 cm, | Dado de 80 barrenos, 1 malla de 100 mesh, |  | Agua, mínimo 90°C / 10 min + 0 /- 2 min, |  |  | Forrar con funda de polietileno y papel kraft café,
Portillo Martínez Ernesto | 200 | 225 | 0.025 pulg | Beige 559 | Polietileno | 100% de Polietileno de baja densidad., Cambia con templado. El tono se hace más oscuro con el temple. En madejera el tono es más amarillento., | N0130082 | 2 15/16 pulg | Silicón americano 375 ml por 19 lts de agua, | T | PMM 8266 | 2016-04-06 | Mazo normal, Con extensión,Dado de 20 barrenos, 1 malla de 100 mesh, |  |  |  | Mazo normal, Con extensión, | Bastón 2 cm, Espejo 35 cm, | Dado de 20 barrenos, 1 malla de 100 mesh, |  | Agua, mínimo 90°C / 10 min + 0 /- 2 min, |  |  | Forrar con funda de polietileno y papel kraft café,
Portillo Martínez Ernesto | 100 | 115 | 0.020 pulg | Negro 921 | Polietileno | 100% de Polietileno de baja densidad. Se puede utilizar fibra de PE, con una proporción de 80% PE virgen y 20% fibra., | N0130120 | Mazo | Silicón americano 375 ml por 19 lts de agua, | T | PMM 8266 | 2016-04-06 | Dado de 30 barrenos, 1 malla de 100 mesh, |  |  |  | Mazo normal, | Bastón 2 cm, Espejo 35 cm, | Dado de 30 barrenos, 1 malla de 100 mesh, |  | Agua, mínimo 90°C / 10 min + 0 /- 2 min, |  |  | Forrar con funda de polietileno y papel kraft café,
Portillo Martínez Ernesto | 633 | 725 | 0.015 pulg | Azul 458 | Polietileno | 100% de Polietileno de baja densidad. Se puede utilizar fibra de PE, con una proporción de 80% PE virgen y 20% fibra., | N0130081 | 2 15/16 pulg | Silicón americano 375 ml por 19 lts de agua, | T | PMM 8269 | 2016-04-06 | Mazo normal, Con extensión,Dado de 70 barrenos, 1 malla de 100 mesh, |  |  |  | Mazo normal, Con extensión, | Bastón 2 cm, Espejo 35 cm, | Dado de 70 barrenos, 1 malla de 100 mesh, |  | Agua, mínimo 90°C / 10 min + 0 /- 2 min, |  |  | Forrar con funda de polietileno y papel kraft café,
P&G Manufacturing GmbH | 25 | 33 | 0.1524 mm (0.006 pulg) | Verde Indicator | Nylon 6.12 | Fabricar con resinas DuPont (Zytel FG 158), | .64713248 | 26 mm | Lubán 30%, DESPUÉS DEL TEMPLADO Y PEINADO (ANTES DE LUBRICAR), DEJAR SECAR EL MATERIAL MÍNIMO 12 HORAS. YA SECO, LUBRICAR. Cada mazo se sumergirá dentro de la solución de lubricante durante 3 min. Después peinar el material como es acostumbrado., | T | PMM 8253 | 2016-04-14 | LUBRICAR 12 HRS DESPUES FORRO SOLO FUNDA |  |  |  |  | Bastón 3 mm - 5 mm, Espejo 50 cm, | Dado de 215 barrenos, 25 mallas de 100 mesh, |  |  | Desmontar con charrasca, | Teñir por inmersión. Utilizar fórmula de teñido de acuerdo a la AV. 149, | Antes de enfundar, mandar un mechón de los mazos mitad y último de CADA LOTE a Laboratorio para prueba de contenido de humedad. Especificación de humedad: entre 0.5% y 2%. Enfundar si el resultado de humedad cumple con la especificación. Forrar sólo con
P&G Manufacturing GmbH | 50 | 60 | 0.140 mm (0.0055 pulg) | Lila 546 | Nylon 6.12 |  | .97085387 | 26 mm | Lubán 50%, DESPUÉS DEL TEMPLADO Y PEINADO (ANTES DE LUBRICAR), DEJAR SECAR EL MATERIAL MÍNIMO 12 HORAS. YA SECO, LUBRICAR. Cada mazo se sumergirá dentro de la solución de lubricante durante 3 min. Después peinar el material como es acostumbrado., | T | PMM 8256 | 2016-04-14 | Dado de 130 barrenos como primera opción, dado de 177 barrenos como segunda opción, 25 mallas de 100 mesh, |  |  |  |  | Bastón 3 mm - 5 mm, Espejo 50 cm, | Dado de 130 barrenos como primera opción, dado de 177 barrenos como segunda opción, 25 mallas de 100 mesh, | Inspeccionar calibre con láser, | Vapor, mínimo 90°C / 120 min +/- 10 min, |  |  | Antes de enfundar, mandar un mechón de los mazos mitad y último de CADA LOTE a Laboratorio para prueba de contenido de humedad. Especificación de humedad: entre 0.5% y 2%. Enfundar si el resultado de humedad cumple con la especificación. Forrar sólo con
P&G Manufacturing GmbH | 425 | 0 | 0.006 pulg rizado + 0.006 pulg sunshine | Azul Indicator | Nylon 6.12 |  | .98901046 G | 27 mm | Lubán 50%, DESPUÉS DEL TEMPLADO Y PEINADO (ANTES DE LUBRICAR), DEJAR SECAR EL MATERIAL MÍNIMO 12 HORAS. YA SECO, LUBRICAR. Cada mazo se sumergirá dentro de la solución de lubricante durante 3 min. Después peinar el material como es acostumbrado., | T | PMM 8257 | 2016-04-14 | RIZ 20-O AMP. 0.011" FAB EN CTES CON MECHONES DE 10 HILOS, MEZCLAR COL. CAL. 0.006" LISO,TEMPLAR 60 MIN EN AGUA, DESMONTAR CON CHARRASCA, TEÑIDO POR INMERSION ENGRANES B200 SUNSHINE ALTURA DE ESPEJO 3 MM DIAM. MAZO 50+/-2MM |  | Mezcla Rizado y Sunshine |  |  | Bastón 3 mm - 5 mm, Espejo 50 cm, |  | Se ajustará el calibre antes de rizar, debe ser 0.1544 mm. Utilizar madejera con contador de vueltas y timer., | Agua, 90ºC / 1hr, |  | Teñir por inmersión. Utilizar fórmula de teñido de acuerdo a la AV. 149, | Antes de enfundar, mandar un mechón de los mazos mitad y último de CADA LOTE a Laboratorio para prueba de contenido de humedad. Especificación de humedad: entre 0.5% y 2%. Enfundar si el resultado de humedad cumple con la especificación. Forrar sólo con | Mechones de 10 hilos.,
P&G Manufacturing GmbH | 425 | 255 | 0.1524 mm (0.006 pulg) | Azul Indicator | Nylon 6.12 | Fabricar con resinas DuPont (Zytel FG 158), | .98901046 GR | 27 mm | Lubán 50%, DESPUÉS DEL TEMPLADO Y PEINADO (ANTES DE LUBRICAR), DEJAR SECAR EL MATERIAL MÍNIMO 12 HORAS. YA SECO, LUBRICAR. Cada mazo se sumergirá dentro de la solución de lubricante durante 3 min. Después peinar el material como es acostumbrado., | T | PMM 8257 | 2016-04-14 | RIZ 20-O AMP. 0.011" FAB EN CTES CON MECHONES DE 10 HILOS, MEZCLAR COL. CAL. 0.006" LISO,TEMPLAR 60 MIN EN AGUA, DESMONTAR CON CHARRASCA, TEÑIDO POR INMERSION ENGRANES B200 SUNSHINE ALTURA DE ESPEJO 3 MM DIAM. MAZO 50+/-2MM | 20, 0.011 pulg, SERIE B200, | Rizado |  |  | Bastón 3 mm - 5 mm, Espejo 50 cm, | Dado 130 barrenos, 25 mallas de 100 mesh, | Se ajustará el calibre antes de rizar, debe ser 0.1544 mm., | Agua, 90ºC / 1hr, |  | Teñir por inmersión. Utilizar fórmula de teñido de acuerdo a la AV. 149, | Antes de enfundar, mandar un mechón de los mazos mitad y último de CADA LOTE a Laboratorio para prueba de contenido de humedad. Especificación de humedad: entre 0.5% y 2%. Enfundar si el resultado de humedad cumple con la especificación. Forrar sólo con | Embobinar en carretes 13 mechones de 10 hilos para mezclar con cal. 0.006 pulg Sunshine,
P&G Manufacturing GmbH | 425 | 255 | 0.1524 mm (0.006 pulg) | Azul Indicator | Nylon 6.12 | Fabricar con resinas DuPont (Zytel FG 158), | .98901046 GS | 27 mm | Lubán 50%, DESPUÉS DEL TEMPLADO Y PEINADO (ANTES DE LUBRICAR), DEJAR SECAR EL MATERIAL MÍNIMO 12 HORAS. YA SECO, LUBRICAR. Cada mazo se sumergirá dentro de la solución de lubricante durante 3 min. Después peinar el material como es acostumbrado., | T | PMM 8257 | 2016-04-14 | RIZ 20-O AMP. 0.011" FAB EN CTES CON MECHONES DE 10 HILOS, MEZCLAR COL. CAL. 0.006" LISO,TEMPLAR 60 MIN EN AGUA, DESMONTAR CON CHARRASCA, TEÑIDO POR INMERSION ENGRANES B200 SUNSHINE ALTURA DE ESPEJO 3 MM DIAM. MAZO 50+/-2MM |  | Sunshine |  | Mazo normal, | Bastón Sunshine: 3 mm, Espejo 50 cm, | 25 mallas de 100 mesh, | Embobinar en mazo. Utilizar madejera con contador de vueltas y timer., | Agua, 90ºC / 1hr, |  | Teñir por inmersión. Utilizar fórmula de teñido de acuerdo a la AV. 149, | Antes de enfundar, mandar un mechón de los mazos mitad y último de CADA LOTE a Laboratorio para prueba de contenido de humedad. Especificación de humedad: entre 0.5% y 2%. Enfundar si el resultado de humedad cumple con la especificación. Forrar sólo con | 13 mechones de 10 hilos para mezclar con cal. 0.006 pulg rizado,
P&G Manufacturing GmbH | 350 | 210 | 0.1397 mm (0.0055 pulg) | Blanco 007 | Nylon 6.12 |  | .98901049 GL | 27 mm | Lubán 50%, DESPUÉS DEL TEMPLADO Y PEINADO (ANTES DE LUBRICAR), DEJAR SECAR EL MATERIAL MÍNIMO 12 HORAS. YA SECO, LUBRICAR. Cada mazo se sumergirá dentro de la solución de lubricante durante 3 min. Después peinar el material como es acostumbrado., | T | PMM 8258 | 2016-04-14 | Dado de 110 barrenos, 25 mallas de 100 mesh,FAB EN CARRETES CON MECHONES DE 10 HILOS C/CALIBRE P/MEZCLAR ALTURA DE ESPEJO PARA TRIFINGER 3 MM ANTES DE LUBRICAR SECAR POR 12 HRS FUNDA DE 7.6 A 7.8 CM, DIAM. MAZO 50+/-2 MM CORTADORA 6. FABRICAR CON EL DADO NO. 7 |  | Redondo |  |  | Bastón 3 mm - 5 mm, Espejo 50 cm, | Dado de 110 barrenos, 25 mallas de 100 mesh, |  | Vapor, mínimo 90°C / 120 min +/- 10 min, |  |  | Antes de enfundar, mandar un mechón de los mazos mitad y último de CADA LOTE a Laboratorio para prueba de contenido de humedad. Especificación de humedad: entre 0.5% y 2%. Enfundar si el resultado de humedad cumple con la especificación. Forrar sólo con | Embobinar en carretes 11 mechones de 10 hilos para mezclar con cal. 0.00575 pulg 3D,
P&G Manufacturing GmbH | 350 | 210 | 0.0055 pulg redondo + 0.00575 pulg 3D | Blanco 007 | Nylon 6.12 |  | .98901049 G | 27 mm | Lubán 50%, DESPUÉS DEL TEMPLADO Y PEINADO (ANTES DE LUBRICAR), DEJAR SECAR EL MATERIAL MÍNIMO 12 HORAS. YA SECO, LUBRICAR. Cada mazo se sumergirá dentro de la solución de lubricante durante 3 min. Después peinar el material como es acostumbrado., | T | PMM 8258 | 2016-04-14 | FAB EN CARRETES CON MECHONES DE 10 HILOS C/CALIBRE P/MEZCLAR ALTURA DE ESPEJO PARA TRIFINGER 3 MM ANTES DE LUBRICAR SECAR POR 12 HRS FUNDA DE 7.6 A 7.8 CM, DIAM. MAZO 50+/-2 MM CORTADORA 6. FABRICAR CON EL DADO NO. 7 |  | Mezcla Redondo y 3D |  | Mazo normal, | Bastón 3 mm - 5 mm, Espejo 50 cm, | Material 3D: Dados 8 o 9, 110 x 3D., | Inspeccionar cada 10 mazos que el área del perfil 3D se encuentre en el siguiente rango: individual mínima 0.00220 mm2, individual promedio 0.00250 mm2, individual máxima 0.00300 mm2, promedio mínima 0.00230 mm2, promedio 0.00250 mm2, promedio máxima 0.00 | Vapor, mínimo 90°C / 120 min +/- 10 min, |  |  | Antes de enfundar, mandar un mechón de los mazos mitad y último de CADA LOTE a Laboratorio para prueba de contenido de humedad. Especificación de humedad: entre 0.5% y 2%. Enfundar si el resultado de humedad cumple con la especificación. Forrar sólo con | Mechones de 10 hilos.,
Escobillones Gear S. de R.L. M.I. | 30 | 0 | 0.004 pulg | Negro 925 | Nylon 6.12 | El tono cambia con temperaturas de extrusión. Con temperaturas altas se hace un tono más claro (gris). Con temperaturas bajas se hace un tono más oscuro (negro)., | N0244037 | 15 mm | Silicón americano 1.2 lts por 19 lts de agua, 1. Sumergir los mazos durante 3 minutos en la tina con lubricante. 2. Separar el mazo en 2 partes para peinarlo y peinar cada parte con el peine de diente fino. 3. Juntar las 2 partes y peinar para emparejar e | T | PMM 8249 | 2016-04-18 | MATERIAL EN ALMACEN EN MAZO CHICO DE ALUMINIO, DELGADO Y MAROMEADO (1.05 M DE LARGO Y 45 MM DE DIÁMETRO) |  |  |  | Mazo chico de aluminio. Se puede utilizar mazo pequeño de aluminio con el objetivo de diferenciar el material de otros con calibres similares., | Bastón 3 mm - 5 mm, Espejo 50 cm, | Dado de 300 barrenos, 30 mallas de 100 mesh, | Fabricar mazos delgados., | Vapor, mínimo 90°C / 120 min +/- 10 min, |  |  | Forrar con funda de polietileno y papel kraft blanco. Usar funda de 66 mm.,
Escobillones Gear S. de R.L. M.I. | 30 | 0 | 0.004 pulg | Negro 925 | Nylon 6.12 | El tono cambia con temperaturas de extrusión. Con temperaturas altas se hace un tono más claro (gris). Con temperaturas bajas se hace un tono más oscuro (negro)., | N0244037 | 15 mm | Silicón americano 1.2 lts por 19 lts de agua, 1. Sumergir los mazos durante 3 minutos en la tina con lubricante. 2. Separar el mazo en 2 partes para peinarlo y peinar cada parte con el peine de diente fino. 3. Juntar las 2 partes y peinar para emparejar e | T | PMM 8251 | 2016-04-25 | MATERIAL EN ALMACEN EN MAZO CHICO DE ALUMINIO, DELGADO Y MAROMEADO (1.05 M DE LARGO Y 45 MM DE DIÁMETRO) |  |  |  | Mazo chico de aluminio. Se puede utilizar mazo pequeño de aluminio con el objetivo de diferenciar el material de otros con calibres similares., | Bastón 3 mm - 5 mm, Espejo 50 cm, | Dado de 300 barrenos, 30 mallas de 100 mesh, | Fabricar mazos delgados., | Vapor, mínimo 90°C / 120 min +/- 10 min, |  |  | Forrar con funda de polietileno y papel kraft blanco. Usar funda de 66 mm.,