## Cristobal
Nombre del Cliente | Cantidad | Unidad | Calibre | Color | Material | Clave | Corte | Lubricación | Orientación | No pedido | Fecha Entrega | Perfil | Aditivo | Otros | Especificaciones | Descripcion
ZHUHAI JIAQI FINE CHEMICAL CO; LTD | 200 | KG | 0.006" | AZUL 578 | NYLON 6.12 | E0212001 | EN MAZO | SIL. AMERICANO 450ML | F | PMM 8276 | 11.04.2016 00:00:00 | HUECO | - | - | HUECO, MAZO CHICO, DELGADO Y MAROMEADO, VEL 170-770-660, UTILIZAR DADOS 3,4 O 6 | NYLON 6.12 HUECO AZUL 578 CAL. 0.006" EN MAZO
PROCTER & GAMBLE INTERNATIONAL OPERATIONS, S.A. | 38 | KG | 0.007" | NATURAL | NYLON 6.12 | .69852332 | 33 MM | SIL. AMERICANO 25ML | T | PMM 8277 | 31.03.2016 00:00:00 | - | - | - | CAJAS DE 19 KG. MARCAR LA CLAVE EN MAZO | NYLON 6.12 NATURAL CAL. 0.007" CORTE: 33 MM
PROCTER & GAMBLE INTERNATIONAL OPERATIONS, S.A. | 285 | KG | 0.008" | NATURAL | NYLON 6.12 | .69852323 | 35 MM | SIL. AMERICANO 25ML | T | PMM 8277 | 31.03.2016 00:00:00 | - | - | - | CAJAS DE 19 KG. MARCAR LA CLAVE EN MAZO | NYLON 6.12 NATURAL CAL. 0.008" CORTE: 35 MM
PROCTER & GAMBLE INTERNATIONAL OPERATIONS, S.A. | 76 | KG | 0.008" | AZUL INDICATOR | NYLON 6.12 | .69852322 | 35 MM | SIL. AMERICANO 25ML | T | PMM 8277 | 31.03.2016 00:00:00 | - | - | - | CAJAS DE 19 KG. MARCAR LA CLAVE EN MAZO | NYLON 6.12 AZUL INDICATOR CAL. 0.008" CORTE: 35 MM
PROCTER & GAMBLE INTERNATIONAL OPERATIONS, S.A. | 180 | KG | 0.010" | NATURAL | NYLON 6.12 | .69852305 | 33 MM | SIL. AMERICANO 25ML | T | PMM 8277 | 31.03.2016 00:00:00 | - | - | - | CAJAS DE 20 KG. MARCAR LA CLAVE EN MAZO | NYLON 6.12 NATURAL CAL. 0.010" CORTE: 33 MM
PROCTER & GAMBLE INTERNATIONAL OPERATIONS, S.A. | 200 | KG | 0.012" | VERDE 973 | NYLON 6.12 | .69852304 | 33 MM | SIL. AMERICANO 25ML | T | PMM 8277 | 31.03.2016 00:00:00 | - | - | - | CAJAS DE 20 KG MARCAR LA CLAVE EN EL MAZO | NYLON 6.12 VERDE 973 CAL. 0.012" CORTE: 33 MM
PROCTER & GAMBLE INTERNATIONAL OPERATIONS, S.A. | 220 | KG | 0.012" | AZUL 991 | NYLON 6.12 | .60880479 | 33 MM | SIL. AMERICANO 25ML | T | PMM 8277 | 31.03.2016 00:00:00 | - | - | - | CAJAS DE 20 KG. MARCAR LA CLAVE EN MAZO | NYLON 6.12 AZUL 991 CAL. 0.012" CORTE: 33 MM
PROCTER & GAMBLE INTERNATIONAL OPERATIONS, S.A. | 437 | KG | 0.009" | NATURAL | NYLON 6.12 | .60880478 | 33 MM | SIL. AMERICANO 25ML | T | PMM 8277 | 31.03.2016 00:00:00 | - | - | - | CAJAS DE 19 KGS MARCAR LA CLAVE EN EL MAZO | NYLON 6.12 NATURAL CAL. 0.009" CORTE: 33 MM
PROCTER & GAMBLE INTERNATIONAL OPERATIONS, S.A. | 285 | KG | 0.008" | AZUL 354 | NYLON 6.12 | .98948139 | 35 MM | SIL. AMERICANO 25ML | T | PMM 8277 | 31.03.2016 00:00:00 | - | AB | - | CAJAS DE 19 KG. AB AGREGAR 25.6 G. DE MB AB 5000 NY605510-08 POR KG DE N6.12 | NYLON 6.12 "AB" AZUL 354 CAL. 0.008" CORTE: 35 MM
PROCTER & GAMBLE INTERNATIONAL OPERATIONS, S.A. | 120 | KG | 0.012" | NATURAL | NYLON 6.12 | .98727029 | 31 MM | SIL. AMERICANO 25ML | T | PMM 8278 | 31.03.2016 00:00:00 | - | - | - | CAJAS DE 20 KG. MARCAR LA CLAVE EN MAZO | NYLON 6.12 NATURAL CAL. 0.012" CORTE: 31 MM
PROCTER & GAMBLE INTERNATIONAL OPERATIONS, S.A. | 120 | KG | 0.012" | NATURAL | NYLON 6.12 | .69860412 | 1 3/4" | SIL. AMERICANO 25ML | T | PMM 8278 | 31.03.2016 00:00:00 | - | - | - | CAJAS DE 20 KGS MARCAR LA CLAVE EN EL MAZO | NYLON 6.12 NATURAL CAL. 0.012" CORTE: 1 3/4"
PROCTER & GAMBLE INTERNATIONAL OPERATIONS, S.A. | 50 | KG | 0.007" | AZUL INDICATOR | NYLON 6.12 | .69860422 | 1 1/4" | SIL. AMERICANO 25ML | T | PMM 8278 | 31.03.2016 00:00:00 | - | - | - | CAJAS DE 18 KGS. FORRO SOLO FUNDA PE 7.6 - 7.8 CM, DIAM. MAZO 50+/- 2 MM, MARCAR CLAVE EN MAZO | NYLON 6.12 AZUL INDICATOR CAL. 0.007" CORTE: 1 1/4"
PROCTER & GAMBLE INTERNATIONAL OPERATIONS, S.A. | 25 | KG | 0.007" | AZUL 851 | NYLON 6.12 | .60880058 | 32 MM | SIL. AMERICANO 25ML | T | PMM 8279 | 31.03.2016 00:00:00 | - | - | - | CAJAS DE 7.5 KGS. MARCAR LA CLAVE EN EL MAZO | NYLON 6.12 AZUL 851 CAL. 0.007" CORTE: 32 MM
PROCTER & GAMBLE INTERNATIONAL OPERATIONS, S.A. | 37.5 | KG | 0.009" | NARANJA 820 | NYLON 6.12 | .60880050 | 32 MM | SIL. AMERICANO 25ML | T | PMM 8279 | 31.03.2016 00:00:00 | - | - | - | CAJAS DE 7.5 KGS. MARCAR LA CLAVE EN EL MAZO | NYLON 6.12 NARANJA 820 CAL. 0.009" CORTE: 32 MM
PROCTER & GAMBLE INTERNATIONAL OPERATIONS, S.A. | 97.5 | KG | 0.0075" | BLANCO 945 | NYLON 6.12 | .60880048 | 34 MM | SIL. AMERICANO 25ML | T | PMM 8279 | 31.03.2016 00:00:00 | - | - | - | CAJAS DE 7.5 KGS MARCAR LA CLAVE EN EL MAZO | NYLON 6.12 BLANCO 945 CAL. 0.0075" CORTE: 34 MM
TOSCA MFG. CO. | 50 | LB | 0.045" | NATURAL | NYLON 6.12 | E0072003 | 7 1/2" | LUBAN 100% | T | PMM 8280 | 11.04.2016 00:00:00 | - | - | - | VEL 130,500,450, TINA DE DOBLE VIAJE | NYLON 6.12 "S" NATURAL CAL. 0.045" CORTE: 7 1/2"
TOSCA MFG. CO. | 50 | LB | 0.045" | NEGRO 921 | NYLON 6.12 "S" | E0072004 | 7 1/2" | LUBAN 100% | T | PMM 8280 | 11.04.2016 00:00:00 | - | - | - | TINA DE DOBLE VIAJE, VEL. 130-530-480, DADO 4 BARRENOS, TOL. CAL. IND. +/- 0.002" | NYLON 6.12 "S" NEGRO 921 CAL. 0.045" CORTE: 7 1/2"
TOSCA MFG. CO. | 50 | LB | 0.033" | AZUL 962 | NYLON 6.12 "S" | E0072002 | 7" | LUBAN | T | PMM 8280 | 11.04.2016 00:00:00 | - | - | - | MAZO CON EXTENSION | NYLON 6.12 "S" AZUL 962 CAL. 0.033" CORTE: 7"
TANIS FDL | 500 | LB | 0.014"+0.010" | ROJO 606 | NYLON 6.12 "R" | RM17224 | 4.75" | 0 | 0 | PMM 8281 | 11.04.2016 00:00:00 | - | - | - | - | NYLON 6.12 "R" EN CRUZ MEZCLA ROJO 606 CAL. 0.014"+0.010" CORTE: 4.75"
IMPORTADORA WAN HI, S.A. DE C.V. | 135 | KG | 0.010" | NEGRO 921 | NYLON 6 | N0081006 | 63 MM | LUBAN | T | PMM 8282 | 07.04.2016 00:00:00 | - | - | - | - | NYLON 6 NEGRO 921 CAL. 0.010" CORTE: 63 MM
OSBORN INTERNATIONAL | 200 | LB | .008".014" | NEGRO 921 | POLIPROPILENO | .0021105200 | 6.5" | SILICON FX | S | PMM 8283 | 11.04.2016 00:00:00 | - | - | - | CAL. 0.008" DADO 110B CAL. 0.014" DADO 30B EN MAZO DE FIERRO | POLIPROPILENO NEGRO 921 MEZCLA CAL. 0.008" + 0.014" CORTE: 6.5"
OSBORN INTERNATIONAL | 200 | LB | 0.082" | NATURAL | POLIPROPILENO | .0021198400 | EN MAZO | SILICON FX | S | PMM 8283 | 11.04.2016 00:00:00 | - | HR | - | HR CON 5 GRS DE RROLUB POR KILO, CON TINA DE UN SOLO VIAJE, CON P.P. CLARIFICAD ST256 | POLIPROPILENO "HR" NATURAL CAL. 0.082" EN MAZO
OSBORN INTERNATIONAL | 100 | LB | 0.032" | NEGRO 921 | NYLON 6 PLUS | .0021117500 | MAZO | LUBAN | F | PMM 8283 | 11.04.2016 00:00:00 | - | - | - | RIZ. 4-O AMP. 0.044" ENG. "A46" | NYLON 6 PLUS RIZADO NEGRO 921 CAL. 0.032" EN MAZO
SCHAEFER BRUSH MANUFACTURING, LLC | 300 | LB | 0.018" | AZUL 838 | NYLON 6.6 | RMM0347 | 52" | SIL. AMERICANO 50% | S | PMM 8284 | 11.04.2016 00:00:00 | CRUZ | - | - | EN MAZO DE FIERRO | NYLON 6.6 PERFIL EN CRUZ AZUL 838 CAL. 0.018" CORTE: 52"
SCHAEFER BRUSH MANUFACTURING, LLC | 100 | LB | 0.020" | AZUL 838 | NYLON 6.6 | RMM0349 | 52" | SIL. AMERICANO 50% | S | PMM 8284 | 11.04.2016 00:00:00 | CRUZ | - | - | EN MAZO DE FIERRO | NYLON 6.6 PERFIL EN CRUZ AZUL 838 CAL. 0.020" CORTE: 52"
SCHAEFER BRUSH MANUFACTURING, LLC | 50 | LB | 0.012" | NEGRO 921 | NYLON 6.6 | RMM041 | 52" | SIL. AMERICANO 50% | T | PMM 8284 | 11.04.2016 00:00:00 | CRUZ | - | - | EN MAZO DE FIERRO | NYLON 6.6 PERFIL EN CRUZ NEGRO 921 CAL. 0.012" CORTE: 52"
SCHAEFER BRUSH MANUFACTURING, LLC | 50 | LB | 0.018" | AZUL 838 | NYLON 6.6 | RMM138-BL | 52" | SIL. AME. 50% | F | PMM 8284 | 11.04.2016 00:00:00 | RIZADO | - | - | RIZ. 6.5 - O AMP. 0.028" ENG. DE 75 DIENTES | NYLON 6.6 RIZADO AZUL 838 CAL. 0.018" CORTE: 52"
SCHAEFER BRUSH MANUFACTURING, LLC | 50 | LB | 0.015" | NATURAL | POLIPROPILENO | RMM3095 | MAZO | SIL. AMERICANO 50% | F | PMM 8284 | 11.04.2016 00:00:00 | RIZADO | - | - | RIZ 5-O AMP. 0.028" ENGRANES "A55" | POLIPROPILENO RIZADO NATURAL CAL. 0.015" EN MAZO
ANDERSON BRIGHTON DE MEXICO, S.A. DE C.V. | 110 | LB | 0.008" | NATURAL | NYLON 6 PLUS | C-100811 | MAZO | LUBAN | T | PMM 8285 | 12.04.2016 00:00:00 | - | - | - | - | NYLON 6 PLUS NATURAL CAL. 0.008" EN MAZO
ANDERSON BRIGHTON DE MEXICO, S.A. DE C.V. | 110 | LB | 0.008" | NEGRO 921 | NYLON 6 PLUS | C-100812 | MAZO | LUBAN | T | PMM 8285 | 12.04.2016 00:00:00 | - | - | - | - | NYLON 6 PLUS NEGRO 921 CAL. 0.008" EN MAZO
ANDERSON BRIGHTON DE MEXICO, S.A. DE C.V. | 165 | LB | 0.008" | NEGRO 921 | NYLON 6 PLUS | C-100822 | MAZO | LUBAN | F | PMM 8285 | 12.04.2016 00:00:00 | RIZADO | - | - | RIZ 6-O AMP 0.018" ENG. DE 75 DIENTES | NYLON 6 PLUS RIZADO NEGRO 921 CAL. 0.008" EN MAZO
ANDERSON BRIGHTON DE MEXICO, S.A. DE C.V. | 110 | LB | 0.008" | NEGRO 921 | NYLON 6 PLUS | C-100822-7/8 | 7/8" | LUBAN | F | PMM 8285 | 12.04.2016 00:00:00 | RIZADO | - | - | RIZ 6-O AMP 0.018" ENG. 75 DIENTES | NYLON 6 PLUS RIZADO NEGRO 921 CAL. 0.008" CORTE: 7/8"
ANDERSON BRIGHTON DE MEXICO, S.A. DE C.V. | 165 | LB | 0.014" | NEGRO 921 | NYLON 6 PLUS | C-101412 | MAZO | LUBAN | S | PMM 8285 | 12.04.2016 00:00:00 | - | - | - | - | NYLON 6 PLUS NEGRO 921 CAL. 0.014" EN MAZO

## Hoja1
Nombre del Cliente | Cantidad_Kg | Unidad_Original | Calibre | Color | Material | Resina | Clave | Corte | Lubricante | Orientación | No pedido | Fecha Entrega | ESP_SAE | Rizado | Perfil | Aditivos | Tipo de Mazo | Bastón_Espejo_Tina | Herramental | Fabricar | Temple | Horno | Teñido | Enfundado | Esp_Carretes
Procter & Gamble International Operations, S.A. | 38 | 50 | 0.178 mm (0.007 pulg) | Natural | Nylon 6.12 | Usar resina Grilon XE 3938 como primera opción, Vestamid D16 como segunda opción, | .69852332 | 33 mm | Silicón americano 25 ml por 19 lts de agua, | T | PMM 8277 | 2016-03-31 | 2 CAJAS DE 19 KG. MARCAR LA CLAVE EN MAZODado de 177 barrenos como primera opción, dado de 130 barrenos como segunda opción, 25 mallas de 100 mesh, |  |  |  |  | Bastón 3 mm - 5 mm, Espejo 50 cm, | Dado de 177 barrenos como primera opción, dado de 130 barrenos como segunda opción, 25 mallas de 100 mesh, | Inspección en proceso de calibre: Medir con micrómetro. Calibrar en mm con nominal de 0.175 mm Inspección final de calibre: Medir con láser. Calibrar en mm con nominal de 0.178 mm (0.007 pulg), | Vapor, mínimo 90°C / 120 min +/- 10 min, |  |  | Forrar sólo con funda de polietileno de 7.5 a 7.6 cm.,
Procter & Gamble International Operations, S.A. | 285 | 220 | 0.203 mm (0.008 pulg) | Natural | Nylon 6.12 | Usar resina Grilon XE 3938 como primera opción, Vestamid D16 como segunda opción, | .69852323 | 35 mm | Silicón americano 25 ml por 19 lts de agua, | T | PMM 8277 | 2016-03-31 | 15 CAJAS DE 19 KG. MARCAR LA CLAVE EN MAZODado de 177 barrenos como primera opción, dado de 130 barrenos como segunda opción, 25 mallas de 100 mesh, |  |  |  |  | Bastón 3 mm - 5 mm, Espejo 50 cm, | Dado de 177 barrenos como primera opción, dado de 130 barrenos como segunda opción, 25 mallas de 100 mesh, | Inspección en proceso de calibre: Medir con micrómetro. Calibrar en mm con nominal de 0.200 mm Inspección final de calibre: Medir con láser. Calibrar en mm con nominal de 0.203 mm (0.008 pulg), | Vapor, mínimo 90°C / 120 min +/- 10 min, |  |  | Forrar sólo con funda de polietileno de 7.5 a 7.6 cm.,
Procter & Gamble International Operations, S.A. | 76 | 130 | 0.203 mm (0.008 pulg) | Azul Indicator | Nylon 6.12 | Fabricar con resinas DuPont (Zytel FG 158), | .69852322 | 35 mm | Silicón americano 18 ml por 19 lts de agua, DESPUÉS DEL TEMPLADO Y PEINADO (ANTES DE LUBRICAR), DEJAR SECAR EL MATERIAL MÍNIMO 12 HORAS. YA SECO, LUBRICAR. Cada mazo se sumergirá dentro de la solución de lubricante durante 3 min. Después peinar el materi | T | PMM 8277 | 2016-03-31 | 4 CAJAS DE 19 KG. MARCAR LA CLAVE EN MAZODado de 130 ó 177 barrenos, 25 mallas de 100 mesh, |  |  |  |  | Bastón 3 mm - 5 mm, Espejo 50 cm, | Dado de 130 ó 177 barrenos, 25 mallas de 100 mesh, | Inspección en proceso de calibre: Medir con micrómetro. Calibrar en mm con nominal de 0.200 mm Inspección final de calibre: Medir con láser. Calibrar en mm con nominal de 0.203 mm (0.008 pulg) Embobinar en carretes de 65 hilos (dado de 130 barrenos) ó 59 |  |  | Teñir con ácido cítrico, utilizar fórmula de teñido de acuerdo a la AV. 149. Teñir en línea con velocidades para trenes 1, 2 y 3: 260 rpm. Carretes para teñir: 6 carretes de 65 hilos ó 7 carretes de 59 hilos. Embobinado en mazo normal (AL-60)., | Forrar sólo con funda de polietileno de 7.5 a 7.6 cm., | Usar embobinadoras nacionales como primera opción, embobinadoras italianas como segunda opción., 5.5, 10. Polea de entrada en H, polea de salida en V., 1 hr, 4, Crellin Natural,
Procter & Gamble International Operations, S.A. | 180 | 190 | 0.254 mm (0.010 pulg) | Natural | Nylon 6.12 | Usar resina Grilon XE 3938 como primera opción, Vestamid D16 como segunda opción, | .69852305 | 33 mm | Silicón americano 25 ml por 19 lts de agua, | T | PMM 8277 | 2016-03-31 | 9 CAJAS DE 20 KG. MARCAR LA CLAVE EN MAZODado de 90 barrenos, 25 mallas de 100 mesh, |  |  |  |  | Bastón 3 mm - 5 mm, Espejo 50 cm, | Dado de 90 barrenos, 25 mallas de 100 mesh, | Inspección en proceso de calibre: Medir con micrómetro. Calibrar en mm con nominal de 0.251 mm Inspección final de calibre: Medir con láser. Calibrar en mm con nominal de 0.254 mm (0.010 pulg), | Vapor, mínimo 90°C / 120 min +/- 10 min, |  |  | Forrar sólo con funda de polietileno de 7.5 a 7.6 cm.,
Procter & Gamble International Operations, S.A. | 200 | 200 | 0.305 mm (0.012 pulg) | Verde 973 | Nylon 6.12 |  | .69852304 | 33 mm | Silicón americano 25 ml por 19 lts de agua, | T | PMM 8277 | 2016-03-31 | 10 CAJAS DE 20 KG MARCAR LA CLAVE EN EL MAZODado de 60 barrenos, 25 mallas de 100 mesh, | [5 empty] | Dado de 60 barrenos, 25 mallas de 100 mesh, | Inspección en proceso de calibre: Medir con micrómetro. Calibrar en mm con nominal de 0.302 mm Inspección final de calibre: Medir con láser. Calibrar en mm con nominal de 0.305 mm (0.012 pulg), | Vapor, mínimo 90°C / 120 min +/- 10 min, |  |  | Forrar con funda de polietileno y papel kraft blanco,
Procter & Gamble International Operations, S.A. | 220 | 225 | 0.305 mm (0.012 pulg) | Azul 991 | Nylon 6.12 |  | .60880479 | 33 mm | Silicón americano 25 ml por 19 lts de agua, | T | PMM 8277 | 2016-03-31 | 11 CAJAS DE 20 KG. MARCAR LA CLAVE EN MAZODado de 60 barrenos, 25 mallas de 100 mesh, | [5 empty] | Dado de 60 barrenos, 25 mallas de 100 mesh, | Inspección en proceso de calibre: Medir con micrómetro. Calibrar en mm con nominal de 0.302 mm Inspección final de calibre: Medir con láser. Calibrar en mm con nominal de 0.305 mm (0.012 pulg), | Vapor, mínimo 90°C / 120 min +/- 10 min, |  |  | Forrar sólo con funda de polietileno de 7.5 a 7.6 cm.,
Procter & Gamble International Operations, S.A. | 437 | 500 | 0.229 mm (0.009 pulg) | Natural | Nylon 6.12 | Usar resina Grilon XE 3938 como primera opción, Vestamid D16 como segunda opción, | .60880478 | 33 mm | Silicón americano 25 ml por 19 lts de agua, | T | PMM 8277 | 2016-03-31 | 23 CAJAS DE 19 KGS MARCAR LA CLAVE EN EL MAZODado de 110 barrenos, 25 mallas de 100 mesh, |  |  |  |  | Bastón 3 mm - 5 mm, Espejo 50 cm, | Dado de 110 barrenos, 25 mallas de 100 mesh, | Inspección en proceso de calibre: Medir con micrómetro. Calibrar en mm con nominal de 0.226 mm Inspección final de calibre: Medir con láser. Calibrar en mm con nominal de 0.229 mm (0.009 pulg), | Vapor, mínimo 90°C / 120 min +/- 10 min, |  |  | Forrar sólo con funda de polietileno de 7.5 a 7.6 cm.,
Procter & Gamble International Operations, S.A. | 285 | 325 | 0.203 mm (0.008 pulg) | Azul 354 | Nylon 6.12 AB | Prolub Irganox B-215 (5 g / kg de resina). Masterbatch Antimicrobial B-5000 NYLON 6.12 "ARGUSAN AM 52 PA" (25.6 g / kg de resina)., | .98948139 | 35 mm | Silicón americano 25 ml por 19 lts de agua, | T | PMM 8277 | 2016-03-31 | 15 CAJAS DE 19 KG.Prolub Irganox B-215 (5 g / kg de resina). Masterbatch Antimicrobial B-5000 NYLON 6.12 "ARGUSAN AM 52 PA" (25.6 g / kg de resina)., AB AGREGAR 25.6 G. DE MB AB 5000 NY605510-08 POR KG DE N6.12Dado 130 ó 177 barrenos, 25 mallas de 100 mesh, |  |  | Prolub Irganox B-215 (5 g / kg de resina). Masterbatch Antimicrobial B-5000 NYLON 6.12 "ARGUSAN AM 52 PA" (25.6 g / kg de resina)., |  | Bastón 3 mm - 5 mm, Espejo 50 cm, | Dado 130 ó 177 barrenos, 25 mallas de 100 mesh, | Inspección en proceso de calibre: Medir con micrómetro. Calibrar en mm con nominal de 0.200 mm Inspección final de calibre: Medir con láser. Calibrar en mm con nominal de 0.203 mm (0.008 pulg), | Vapor, mínimo 90°C / 120 min +/- 10 min, |  |  | Forrar sólo con funda de polietileno de 7.5 a 7.6 cm.,
Procter & Gamble International Operations, S.A. | 120 | 125 | 0.305 mm (0.012 pulg) | Natural | Nylon 6.12 | Usar resina Grilon XE 3938 como primera opción, Vestamid D16 como segunda opción, | .98727029 | 31 mm | Silicón americano 25 ml por 19 lts de agua, | T | PMM 8278 | 2016-03-31 | 6 CAJAS DE 20 KG. MARCAR LA CLAVE EN MAZODado de 60 barrenos, 25 mallas de 100 mesh, | [5 empty] | Dado de 60 barrenos, 25 mallas de 100 mesh, | Inspección en proceso de calibre: Medir con micrómetro. Calibrar en mm con nominal de 0.302 mm Inspección final de calibre: Medir con láser. Calibrar en mm con nominal de 0.305 mm (0.012 pulg), | Vapor, mínimo 90°C / 120 min +/- 10 min, |  |  | Forrar con funda de polietileno y papel kraft blanco,
Procter & Gamble International Operations, S.A. | 120 | 140 | 0.305 mm (0.012 pulg) | Natural | Nylon 6.12 | Usar resina Grilon XE 3938 como primera opción, Vestamid D16 como segunda opción, | .69860412 | 44.5 mm | Silicón americano 25 ml por 19 lts de agua, | T | PMM 8278 | 2016-03-31 | 6 CAJAS DE 20 KGS MARCAR LA CLAVE EN EL MAZODado de 60 barrenos, 25 mallas de 100 mesh, | [5 empty] | Dado de 60 barrenos, 25 mallas de 100 mesh, | Inspección en proceso de calibre: Medir con micrómetro. Calibrar en mm con nominal de 0.302 mm Inspección final de calibre: Medir con láser. Calibrar en mm con nominal de 0.305 mm (0.012 pulg), | Vapor, mínimo 90°C / 120 min +/- 10 min, |  |  | Forrar con funda de polietileno y papel kraft blanco,
Procter & Gamble International Operations, S.A. | 50 | 0 | 0.178 mm (0.007 pulg) | Azul Indicator | Nylon 6.12 | Fabricar con resinas DuPont (Zytel FG 158), | .69860422 | 31.8 mm | Silicón americano 18 ml por 19 lts de agua, DESPUÉS DEL TEMPLADO Y PEINADO (ANTES DE LUBRICAR), DEJAR SECAR EL MATERIAL MÍNIMO 12 HORAS. YA SECO, LUBRICAR. Cada mazo se sumergirá dentro de la solución de lubricante durante 3 min. Después peinar el materi | T | PMM 8278 | 2016-03-31 | 6 CAJAS DE 7.5 KGS.+ 1 DE 5 KG. FORRO SOLO FUNDA PE 7.6 - 7.8 CM, DIAM. MAZO 50+/- 2 MM, MARCAR CLAVE EN MAZODado de 130 ó 177 barrenos, 25 mallas de 100 mesh, |  |  |  |  | Bastón 3 mm - 5 mm, Espejo 50 cm, | Dado de 130 ó 177 barrenos, 25 mallas de 100 mesh, | Inspección en proceso de calibre: Medir con micrómetro. Calibrar en mm con nominal de 0.175 mm Inspección final de calibre: Medir con láser. Calibrar en mm con nominal de 0.178 mm (0.007 pulg) Embobinar en carretes de 65 hilos (dado de 130 barrenos) ó de |  |  | Teñir con ácido cítrico, utilizar fórmula de teñido de acuerdo a la AV. 149. Teñir en línea con velocidades para trenes 1, 2 y 3: 260 rpm. Carretes para teñir: 7 carretes de 65 hilos ó 8 carretes de 59 hilos., | Forrar sólo con funda de polietileno de 7.5 a 7.6 cm., | Usar embobinadoras nacionales como primera opción, embobinadoras italianas como segunda opción., 5.5, 10. Polea de entrada en H, polea de salida en V., 51 min, 4, Crellin Natural,
Procter & Gamble International Operations, S.A. | 25 | 30 | 0.178 mm (0.007 pulg) | Azul 851 | Nylon 6.12 |  | .60880058 | 32 mm | Silicón americano 25 ml por 19 lts de agua, | T | PMM 8279 | 2016-03-31 | 3 CAJAS DE 7.5 KGS.+ 1 DE 2.5 KG MARCAR LA CLAVE EN EL MAZODado 130 ó 177 barrenos, 25 mallas de 100 mesh, |  |  |  |  | Bastón 3 mm - 5 mm, Espejo 50 cm, | Dado 130 ó 177 barrenos, 25 mallas de 100 mesh, | Inspección en proceso de calibre: Medir con micrómetro. Calibrar en mm con nominal de 0.175 mm Inspección final de calibre: Medir con láser. Calibrar en mm con nominal de 0.178 mm (0.007 pulg), | Vapor, mínimo 90°C / 120 min +/- 10 min, |  |  | Forrar con funda de polietileno y papel kraft blanco,
Procter & Gamble International Operations, S.A. | 37.5 | 50 | 0.229 mm (0.009 pulg) | Naranja 820 | Nylon 6.12 | Cambia con temperaturas de extrusión y templado. Cambia con la velocidad de salida de la extrusora. En extrusión: Con temperaturas altas se hace un tono más claro. Con temperaturas bajas se hace un tono más fuerte. En templado: El tono aumenta con el temp | .60880050 | 32 mm | Silicón americano 25 ml por 19 lts de agua, | T | PMM 8279 | 2016-03-31 | 5 CAJAS DE 7.5 KGS. MARCAR LA CLAVE EN EL MAZODado 80 x 0.024", 25 mallas de 100 mesh, |  |  |  |  | Bastón 3 mm - 5 mm, Espejo 50 cm, | Dado 80 x 0.024", 25 mallas de 100 mesh, | Inspección en proceso de calibre: Medir con micrómetro. Calibrar en mm con nominal de 0.226 mm Inspección final de calibre: Medir con láser. Calibrar en mm con nominal de 0.229 mm (0.009 pulg), | Vapor, mínimo 90°C / 120 min +/- 10 min, |  |  | Forrar con funda de polietileno y papel kraft blanco,
Procter & Gamble International Operations, S.A. | 97.5 | 105 | 0.190 mm (0.0075 pulg) | Blanco 945 | Nylon 6.12 |  | .60880048 | 34 mm | Silicón americano 25 ml por 19 lts de agua, | T | PMM 8279 | 2016-03-31 | 13 CAJAS DE 7.5 KGS MARCAR LA CLAVE EN EL MAZODado de 177 barrenos como primera opción, dado de 130 barrenos como segunda opción, 25 mallas de 100 mesh, |  |  |  |  | Bastón 3 mm - 5 mm, Espejo 50 cm, | Dado de 177 barrenos como primera opción, dado de 130 barrenos como segunda opción, 25 mallas de 100 mesh, | Inspección en proceso de calibre: Medir con micrómetro. Calibrar en mm con nominal de 0.187 mm Inspección final de calibre: Medir con láser. Calibrar en mm con nominal de 0.190 mm (0.0075 pulg), | Vapor, mínimo 90°C / 120 min +/- 10 min, |  |  | Forrar con funda de polietileno y papel kraft blanco,
Importadora Wan Hi, S.A. de C.V. | 135 | 155 | 0.010 pulg | Negro 921 | Nylon 6 |  | N0081006 | 63 mm | Lubán 100%, | T | PMM 8282 | 2016-04-07 | Dado de 90 barrenos, 25 mallas de 100 mesh, |  |  |  |  | Bastón 3 mm - 5 mm, Espejo 50 cm, | Dado de 90 barrenos, 25 mallas de 100 mesh, |  | Agua, mínimo 90°C / 120 min +/- 10 min, | 80°C +/- 5°C / 3hrs, |  | Forrar con funda de polietileno y papel kraft café,
Zhuhai Jiaqi Fine Chemical Co., Ltd | 200 | 225 | 0.006 pulg | Azul 578 | Nylon 6.12 |  | E0212001 | Mazo | Silicón americano 450 ml por 19 lts de agua, Maromear después de lubricar., | (F) | PMM 8276 | 2016-04-11 | HUECO, MAZO CHICO, DELGADO Y MAROMEADODado 3, 4, 6 , 201 x Hueco, 25 mallas de 100 mesh, |  | Hueco |  | Mazo chico de aluminio, |  | Dado 3, 4, 6 , 201 x Hueco, 25 mallas de 100 mesh, | Pasar los filamentos por todos los rodillos del 3er. tren. Fabricar mazos delgados, | Vapor, mínimo 90°C / 120 min +/- 10 min, |  |  | Forrar con funda de polietileno y papel kraft blanco. Usar funda de 66 mm.,
Tosca Mfg. Co. | 22.7 | 30 | 0.045 pulg | Natural | Nylon 6.12 S |  | E0072003 | 7 1/2 pulg | Lubán 100%, | T | PMM 8280 | 2016-04-11 | Utilizar tina de doble viaje, Dado de 4 barrenos, 25 mallas de 100 mesh, |  |  |  |  | Utilizar tina de doble viaje, | Dado de 4 barrenos, 25 mallas de 100 mesh, |  | Agua, mínimo 90°C / 120 min +/- 10 min, | 80°C +/- 5°C / 1hr, |  | Forrar con funda de polietileno y papel kraft blanco,
Tosca Mfg. Co. | 22.7 | 30 | 0.045 pulg | Negro 921 | Nylon 6.12 S |  | E0072004 | 7 1/2 pulg | Lubán 100%, | T | PMM 8280 | 2016-04-11 | Utilizar tina de doble viaje,, TOL. CAL. IND. +/- 0.002" Dado de 4 barrenos, 25 mallas de 100 mesh, |  |  |  |  | Utilizar tina de doble viaje, | Dado de 4 barrenos, 25 mallas de 100 mesh, |  | Agua, mínimo 90°C / 120 min +/- 10 min, | 80°C +/- 5°C / 1hr, |  | Forrar con funda de polietileno y papel kraft blanco,
Tosca Mfg. Co. | 22.7 | 30 | 0.033 pulg | Azul 962 | Nylon 6.12 S |  | E0072002 | 7 pulg | Lubán 100%, | T | PMM 8280 | 2016-04-11 | Mazo normal, Con extensión,Utilizar tina de doble viaje, Dado de 8 barrenos, 25 mallas de 100 mesh, |  |  |  | Mazo normal, Con extensión, | Utilizar tina de doble viaje, | Dado de 8 barrenos, 25 mallas de 100 mesh, |  | Agua, mínimo 90°C / 120 min +/- 10 min, |  |  | Forrar con funda de polietileno y papel kraft blanco,
Tanis Incorporated | 227 | 260 | 0.014 pulg + 0.010 pulg | Rojo 606 + Negro 921 | Nylon 6.12 R + Nylon 6 |  | RM17224 | 4.75 pulg | Lubán 100%, | T + (F) | PMM 8281 | 2016-04-11 | Cruz + Rizado Mazo de fierro grande (F-59),57% de Nylon 6.12 R perfil en cruz + 43% de Nylon 6 dimpled, |  | Cruz + Rizado |  | Mazo de fierro grande (F-59), |  | 25 mallas de 100 mesh, | 57% de Nylon 6.12 R perfil en cruz + 43% de Nylon 6 dimpled, | Agua, 93ºC / 1 hr, |  |  | Forrar con funda de polietileno y papel kraft blanco. Forrar con tensión de acuerdo a muestra de referencia. Velocidad de la forradora: 390 rpm.,
Tanis Incorporated | 227 | 112 | 0.010 pulg | Negro 921 | Nylon 6 |  | RM17224 B | 4.75 pulg | Lubán 100%, | (F) | PMM 8281 | 2016-04-11 | Riz 19-O, Amp. 0.012 pulg, A200-6, Dado de 90 barrenos, 25 mallas de 100 mesh, | 19, 0.012 pulg, A200-6, | Rizado |  |  | Bastón 3 mm - 5 mm, Espejo 50 cm, | Dado de 90 barrenos, 25 mallas de 100 mesh, | Pasar los filamentos por todos los rodillos del 3er. tren. En carretes con 10 mechones de 9 hilos para mezclar en mazo con Nylon 6.12 R cruz 0.014" Amplitud saliendo del engrane: 0.015 pulg. Embobinar en los carretes de forma tensa para facilitar el desem | Agua, 93ºC / 1 hr, |  |  | Forrar con funda de polietileno y papel kraft blanco. Forrar con tensión de acuerdo a muestra de referencia. Velocidad de la forradora: 390 rpm.,
Tanis Incorporated | 227 | 148 | 0.014 pulg | Rojo 606 | Nylon 6.12 R | Molino: Moler el Polietileno con criba de 3 mm. Materiales: Fabricar el N6.12 R con Nylon 6.12 R Natural., Agregar Polietileno (80 g / kg de resina), | RM17224 A | 4.75 pulg | Lubán 100%, | T | PMM 8281 | 2016-04-11 | Cruz Agregar Polietileno (80 g / kg de resina), Dado de 111 x Cruz, 25 mallas de 100 mesh, |  | Cruz | Agregar Polietileno (80 g / kg de resina), |  |  | Dado de 111 x Cruz, 25 mallas de 100 mesh, | Utilizar agua limpia o fría en la tina de enfriamiento. Pasar los filamentos sin freno., | Agua, 93ºC / 1 hr, |  |  | Forrar con funda de polietileno y papel kraft blanco. Forrar con tensión de acuerdo a muestra de referencia. Velocidad de la forradora: 390 rpm.,
Osborn International | 90.8 | 110 | 0.008 pulg + 0.014 pulg | Negro 921 | Polypropylene | Usar Polipropileno 1102KR como primera opción, usar Polipropileno HP423M como segunda opción, | .0021105200 | 6.5 pulg | Silicón americano 375 ml por 19 lts de agua, | S | PMM 8283 | 2016-04-11 | MezclaCAL. 0.008" DADO 110B CAL. 0.014" DADO 30B Mazo de fierro, |  | Mezcla |  | Mazo de fierro, |  | 1 malla de 100 mesh, | Considerar una mezla en porcentaje de peso de materiales., | Agua, 90°C / 1hr 30 min, |  |  | Forrar con funda de polietileno y papel kraft café,
Osborn International | 90.8 | 55 | 0.008 pulg | Negro 921 | Polypropylene | Usar Polipropileno 1102KR como primera opción, usar Polipropileno HP423M como segunda opción, | .0021105200 A | 6.5 pulg | Silicón americano 375 ml por 19 lts de agua, | S | PMM 8283 | 2016-04-11 | CAL. 0.008" Dado de 110 barrenos, 1 malla de 100 mesh, CAL. 0.014" DADO 30B EN MAZO DE FIERRO |  |  |  | Mazo de fierro, | Bastón 5 mm, | Dado de 110 barrenos, 1 malla de 100 mesh, | Considerar una mezla en porcentaje de peso de materiales., | Agua, 90°C / 1hr 30 min, |  |  | Forrar con funda de polietileno y papel kraft café,
Osborn International | 90.8 | 55 | 0.014 pulg | Negro 921 | Polypropylene | Usar Polipropileno 1102KR como primera opción, usar Polipropileno HP423M como segunda opción, | .0021105200 B | 6.5 pulg | Silicón americano 375 ml por 19 lts de agua, | S | PMM 8283 | 2016-04-11 | CAL. 0.008" DADO 110B CAL. 0.014" Dado de 30 barrenos, 1 malla de 100 mesh, EN MAZO DE FIERRO |  |  |  | Mazo de fierro, |  | Dado de 30 barrenos, 1 malla de 100 mesh, | Considerar una mezla en porcentaje de peso de materiales., | Agua, 90°C / 1hr 30 min, |  |  | Forrar con funda de polietileno y papel kraft café,
Osborn International | 90.8 | 110 | 0.082 pulg | Natural | Polypropylene HR | Polipropileno Clarificado SL262MW, Prolub (5 g / kg de resina). Soconox (1 g / kg de resina), | .0021198400 | Mazo | Silicón americano 375 ml por 19 lts de agua, | S | PMM 8283 | 2016-04-11 | HRProlub (5 g / kg de resina). Soconox (1 g / kg de resina),, CON TINA DE UN SOLO VIAJE, CON P.P. CLARIFICAD ST256 Dado 3 x 0.180", 1 malla de 100 mesh, |  |  | Prolub (5 g / kg de resina). Soconox (1 g / kg de resina), |  | Bastón 2 cm, Espejo 65 cm, Utilizar tina de un solo viaje, | Dado 3 x 0.180", 1 malla de 100 mesh, |  | Agua, mínimo 90°C / 120 min +/- 10 min, |  |  | Forrar con funda de polietileno y papel kraft café,
Osborn International | 45.4 | 55 | 0.032 pulg | Negro 921 | Nylon 6 Plus |  | .0021117500 | Mazo | Lubán 100%, | (F) | PMM 8283 | 2016-04-11 | RIZ. 4-O AMP. 0.044" ENG. "A46"Utilizar tina de doble viaje, Dado de 8 barrenos, 15 mallas de 100 mesh, | 4, 0.044 pulg, SERIE A46, | Rizado |  |  | Utilizar tina de doble viaje, | Dado de 8 barrenos, 15 mallas de 100 mesh, | Pasar los filamentos por todos los rodillos del 3er. tren, | Agua (carga de 5 mazos), 93°C / 3 min, | 105°C +/- 5°C / 2hrs, |  | Forrar con funda de polietileno y papel kraft café,
Schaefer Brush Manufacturing, LLC | 136.2 | 155 | 0.018 pulg | Azul 838 | Nylon 6.6 |  | RMM0347 | 52 pulg | Silicón americano 50%, | S | PMM 8284 | 2016-04-11 | Cruz EN MAZO DE FIERRO Dado de 30 x Cruz, 10 mallas de 100 mesh, |  | Cruz |  | Mazo de fierro, |  | Dado de 30 x Cruz, 10 mallas de 100 mesh, |  | Agua, mínimo 90°C / 120 min +/- 10 min, | 125°C +/- 5°C / 3hrs, |  | Forrar con funda de polietileno y papel kraft café. Utilizar funda americana P-BLEND de polietileno de 7.5 a 7.6 cm. Verificar que la funda no se encuentre floja con respecto al diámetro del mazo.,
Schaefer Brush Manufacturing, LLC | 45.4 | 55 | 0.020 pulg | Azul 838 | Nylon 6.6 |  | RMM0349 | 52 pulg | Silicón americano 50%, | S | PMM 8284 | 2016-04-11 | Cruz EN MAZO DE FIERRO Dado de 30 x Cruz, 10 mallas de 100 mesh, |  | Cruz |  | Mazo de fierro, |  | Dado de 30 x Cruz, 10 mallas de 100 mesh, |  | Agua, mínimo 90°C / 120 min +/- 10 min, | 125°C +/- 5°C / 3hrs, |  | Forrar con funda de polietileno y papel kraft café. Utilizar funda americana P-BLEND de polietileno de 7.5 a 7.6 cm. Verificar que la funda no se encuentre floja con respecto al diámetro del mazo.,
Schaefer Brush Manufacturing, LLC | 22.7 | 28 | 0.012 pulg | Negro 921 | Nylon 6.6 |  | RMM041 | 52 pulg | Silicón americano 50%, | T | PMM 8284 | 2016-04-11 | Cruz EN MAZO DE FIERRO Dado 9, 60 x Cruz, 10 mallas de 100 mesh, |  | Cruz |  | Mazo de fierro, |  | Dado 9, 60 x Cruz, 10 mallas de 100 mesh, |  | Agua, mínimo 90°C / 120 min +/- 10 min, | 125°C +/- 5°C / 3hrs, |  | Forrar con funda de polietileno y papel kraft café. Utilizar funda americana P-BLEND de polietileno de 7.5 a 7.6 cm. Verificar que la funda no se encuentre floja con respecto al diámetro del mazo.,
Schaefer Brush Manufacturing, LLC | 22.7 | 28 | 0.018 pulg | Azul 838 | Nylon 6.6 |  | RMM138-BL | 52 pulg | Silicón americano 50%, | (F) | PMM 8284 | 2016-04-11 | RIZ. 6.5 - O AMP. 0.028" ENG. DE 75 DIENTES Dado de 25 barrenos, 10 mallas de 100 mesh, | 6.5, 0.028 pulg, SERIE A75, | Rizado |  |  |  | Dado de 25 barrenos, 10 mallas de 100 mesh, | Pasar los filamentos por todos los rodillos del 3er. tren, | Agua, Máx. 10°C, | 125°C +/- 5°C / 2hrs, |  | Forrar con funda de polietileno y papel kraft café. Utilizar funda americana P-BLEND de polietileno de 7.5 a 7.6 cm. Verificar que la funda no se encuentre floja con respecto al diámetro del mazo.,
Schaefer Brush Manufacturing, LLC | 22.7 | 30 | 0.015 pulg | Natural | Polypropylene | Usar Polipropileno 1102KR como primera opción, usar Polipropileno HP423M como segunda opción, | RMM3095 | Mazo | Silicón americano 50%, | (F) | PMM 8284 | 2016-04-11 | RIZ 5-O AMP. 0.028" ENGRANES "A55" Dado de 40 barrenos, 1 malla de 100 mesh, | 5, 0.028 pulg, SERIE A55, | Rizado |  |  |  | Dado de 40 barrenos, 1 malla de 100 mesh, | Pasar los filamentos por todos los rodillos del 3er. tren, | Agua, Máx. 10°C, |  |  | Forrar con funda de polietileno y papel kraft café. Utilizar funda americana P-BLEND de polietileno de 7.5 a 7.6 cm. Verificar que la funda no se encuentre floja con respecto al diámetro del mazo.,
Anderson Brighton de México, S.A. de C.V. | 49.94 | 60 | 0.008 pulg | Natural | Nylon 6 Plus | Fabricar con resinas DuPont o resinas BASF, | C-100811 AN | Mazo | Lubán 100%, | T | PMM 8285 | 2016-04-12 | Dado de 130 barrenos, 25 mallas de 100 mesh, |  |  |  |  | Bastón 3 mm - 5 mm, Espejo 50 cm, | Dado de 130 barrenos, 25 mallas de 100 mesh, |  | Agua, mínimo 90°C / 120 min +/- 10 min, |  |  | Forrar con funda de polietileno y papel kraft café,
Anderson Brighton de México, S.A. de C.V. | 49.94 | 60 | 0.008 pulg | Negro 921 | Nylon 6 Plus | Fabricar con resinas DuPont o resinas BASF, | C-100812 AN | Mazo | Lubán 100%, | T | PMM 8285 | 2016-04-12 | Dado de 130 barrenos, 25 mallas de 100 mesh, |  |  |  |  | Bastón 3 mm - 5 mm, Espejo 50 cm, | Dado de 130 barrenos, 25 mallas de 100 mesh, |  | Agua, mínimo 90°C / 120 min +/- 10 min, |  |  | Forrar con funda de polietileno y papel kraft café,
Anderson Brighton de México, S.A. de C.V. | 74.91 | 85 | 0.008 pulg | Negro 921 | Nylon 6 Plus | Fabricar con resinas DuPont o resinas BASF, | C-100822 AN | Mazo | Lubán 100%, | (F) | PMM 8285 | 2016-04-12 | RIZ 5.5-O AMP 0.018" ENG. DE 75 DIENTES Dado de 130 barrenos, 25 mallas de 100 mesh, | 5.5, 0.018 pulg, SERIE A75, | Rizado |  |  | Bastón 3 mm - 5 mm, Espejo 50 cm, | Dado de 130 barrenos, 25 mallas de 100 mesh, | Pasar los filamentos por todos los rodillos del 3er. tren, | Agua, Máx. 10°C, |  |  | Forrar con funda de polietileno y papel kraft café,
Anderson Brighton de México, S.A. de C.V. | 49.94 | 60 | 0.008 pulg | Negro 921 | Nylon 6 Plus | Fabricar con resinas DuPont o resinas BASF, | C-100822-7/8 AN | 7/8 pulg | Lubán 100%, | (F) | PMM 8285 | 2016-04-12 | RIZ 5.5-O AMP 0.018" ENG. 75 DIENTES Dado de 130 barrenos, 25 mallas de 100 mesh, | 5.5, 0.018 pulg, SERIE A75, | Rizado |  |  | Bastón 3 mm - 5 mm, Espejo 50 cm, | Dado de 130 barrenos, 25 mallas de 100 mesh, | Pasar los filamentos por todos los rodillos del 3er. tren, | Agua, Máx. 10°C, |  |  | Forrar con funda de polietileno y papel kraft café,
Anderson Brighton de México, S.A. de C.V. | 74.91 | 85 | 0.014 pulg | Negro 921 | Nylon 6 Plus | Fabricar con resinas DuPont o resinas BASF, | C-101412 AN | Mazo | Lubán 100%, | S | PMM 8285 | 2016-04-12 | Dado de 40 barrenos, 25 mallas de 100 mesh, | [5 empty] | Dado de 40 barrenos, 25 mallas de 100 mesh, |  | Agua, mínimo 90°C / 120 min +/- 10 min, | 105°C +/- 5°C / 3hrs, |  | Forrar con funda de polietileno y papel kraft café,