## Cristobal
Nombre del Cliente | Cantidad | Unidad | Calibre | Color | Material | Clave | Corte | Lubricación | Orientación | No pedido | Fecha Entrega | Perfil | Aditivo | Otros | Especificaciones | Descripcion
P&G MANUFACTURING IRELAND LTD. | 25 | KG | 0.007" | INDICATOR | NYLON 6.12 MAGIC MIX | -99355924 | 31 MM | LUBAN 50% | T | PMM 8286 | 28.04.2016 00:00:00 | MAGIC MIX | - | - | 0.00675" RIZ. 20-O AMP. 0.014" ENG. D200 MEZCLAR CON LISO, LUBRICAR 12 HRS DESPUES, TEÑIDO POR INMERSION, FORRO SOLO FUNDA PE 7.6 - 7.8 CM DIAM MAZO 50+/- 2 MM, EN CAJAS DE CHAROLAS, TEMPLE 1 HR EN AGUA, DESMONTAR CON CHARRASCA | NYLON 6.12 MAGIC MIX INDICATOR 0.007" LISO + 0.007" DIMPLED CORTE: 31 MM
P&G MANUFACTURING IRELAND LTD. | 900 | KG | 0.006" | NDICATOR | NYLON 6.12 SUNSHINE | -98901046 | 27 MM | LUBAN 50% | T | PMM 8286 | 28.04.2016 00:00:00 | SUNSHINE MAGIC MIX | - | - | RIZ 20-O AMP. 0.011" FAB EN CTES CON MECHONES DE 10 HILOS, MEZCLAR COL. CAL. 0.006" LISO,TEMPLAR 60 MIN EN AGUA, DESMONTAR CON CHARRASCA, TEÑIDO POR INMERSION ENGRANES D200 SUNSHINE ALTURA DE ESPEJO 3 MM DIAM. MAZO 50+/-2MM | NYLON 6.12 SUNSHINE MAGIC MIX INDICATOR 0.006" SUNSHINE+0.006" DIMPLED 27 MM
P&G MANUFACTURING IRELAND LTD. | 1000 | KG | 0.00575" | BLANCO 007 | NYLON 6.12 TRIFINGER | -98901049 | 27 MM | LUBAN 50% | T | PMM 8286 | 28.04.2016 00:00:00 | TRIFINGER MIX | - |  | FAB EN CARRETES CON MECHONES DE 10 HILOS C/CALIBRE P/MEZCLAR ALTURA DE ESPEJO PARA TRIFINGER 3 MM ANTES DE LUBRICAR SECAR POR 12 HRS FUNDA DE 7.6 A 7.8 CM, DIAM. MAZO 50+/-2 MM CORTADORA 6. FABRICAR CON EL DADO NO. 7 | NYLON 6.12 TRIFINGER MIX BLANCO 007 0.00575" TRIFINGER + 0.0055" LISO 27 MM
P&G MANUFACTURING IRELAND LTD. | 750 | KG | 0.00625" | AZUL 329 | NYLON 6.12 MAGIC MIX | -98901050 | 27 MM | LUBAN 50% | T | PMM 8286 | 28.04.2016 00:00:00 | MAGIC MIX | - | - | RIZ. 20- AMP. 0.012" ENG. D200 FAB. CARRETES CON MECHONES DE 10 HILOS P/MEZCLAR CON LISO EN MECHONES DE 10 HILOS, TEMPLAR EN AGUA 1 HR ANTES DE LUBRICAR, SECAR POR 12 HRS FUNDA 7.6 A 7.8 CM DIAM. MAZO 50 +/ - 2 MM CORTADORA 6 | NYLON 6.12 MAGIC MIX AZUL 329 0.00625" DIMPLED + 0.00625" LISO CORTE: 27 MM
TANIS INCORPORATED | 50 | LB | 0 | 0 | 0 | RM18162 | 0 | 0 | 0 | PMM 8287 | 04.04.2016 00:00:00 | #N/A | #N/A | #N/A | #N/A | POLIESTER PBT RIZADO NEGRO 996 CAL. 0.030" EN MAZO
TANIS INCORPORATED | 50 | LB | 0 | 0 | 0 | RM18163 | 0 | 0 | 0 | PMM 8287 | 04.04.2016 00:00:00 | #N/A | #N/A | #N/A | #N/A | POLIESTER PBT RIZADO NEGRO 996 CAL. 0.040" EN MAZO
CEPILLOS Y PRODUCTOS DE ASEO, S.A. DE C.V. | 150 | KG | 0 | 0 | 0 | N0536008 | 0 | 0 | 0 | PMM 8288 | 08.04.2016 00:00:00 | #N/A | #N/A | #N/A | #N/A | NYLON 6.6 AZUL 955 CAL. 0.020" CORTE: 2 3/8"
CEPILLOS Y PRODUCTOS DE ASEO, S.A. DE C.V. | 150 | KG | 0 | 0 | 0 | N0536009 | 0 | 0 | 0 | PMM 8288 | 08.04.2016 00:00:00 | #N/A | #N/A | #N/A | #N/A | NYLON 6.6 VERDE 651 CAL. 0.016" CORTE: 2 3/8"
FELTON, INC. | 325 | LB | 0.034" | NEGRO 921 | NYLON 6.6 | .814239 | 4.875" | SILICON FX 50% | F | PMM 8289 | 04.04.2016 00:00:00 | RIZADO | - | - | RIZ 5-O AMP. 0.046" ENG. "A55", CON TINA DE DOBLE VIAJE, FORRO CON PELICULA ESTIRABLE | NYLON 6.6 RIZADO NEGRO 921 CAL. 0.034" CORTE: 4.875"

## Hoja1
Nombre del Cliente | Cantidad_Kg | Unidad_Original | Calibre | Color | Material | Resina | Clave | Corte | Lubricante | Orientación | No pedido | Fecha Entrega | ESP_SAE | Rizado | Perfil | Aditivos | Tipo de Mazo | Bastón_Espejo_Tina | Herramental | Fabricar | Temple | Horno | Teñido | Enfundado | Esp_Carretes
Tanis Incorporated | 22.7 | 35 | 0.030 pulg | Negro 996 | Polyester PBT |  | RM18162 | Mazo |  |  | PMM 8287 | 2016-04-04 | Riz 6.5-O, Amp. 0.040 pulg,Eng. A66 | 6.5, 0.040 pulg, | Rizado
Tanis Incorporated | 22.7 | 35 | 0.040 pulg | Negro 996 | Polyester PBT |  | RM18163 | Mazo |  |  | PMM 8287 | 2016-04-04 | Riz 6.5-O, Amp. 0.048 pulg, Eng. A66 | 6.5, 0.048 pulg, | Rizado
Felton, Inc. | 147.55 | 170 | 0.034 pulg | Negro 921 | Nylon 6.6 |  | .814239 | 4.875 pulg | Silicón americano 250 ml por 19 lts de agua, | (F) | PMM 8289 | 2016-04-04 | RIZ 5-O AMP. 0.046" ENG. "A55", Mazo normal, Con extensión,Utilizar tina de doble viaje,, FORRO CON PELICULA ESTIRABLEDado de 8 barrenos, 10 mallas de 100 mesh, | 5, 0.046 pulg, SERIE A55, | Rizado |  | Mazo normal, Con extensión, | Utilizar tina de doble viaje, | Dado de 8 barrenos, 10 mallas de 100 mesh, | Pasar los filamentos por todos los rodillos del 3er. tren, | Agua (carga de 5 mazos), 93°C / 20 min, | 125°C +/- 5°C / 2hrs, |  | Forrar sólo con película estirable de polietileno. Verificar que el forrado de los mazos no quede flojo. Ver mazo de referencia.,
Torres Olivas Antonio Arquímedes | 150 | 170 | 0.020 pulg | Azul 955 | Nylon 6.6 |  | N0536008 | 2 3/8 pulg | Lubán 100%, | S | PMM 8288 | 2016-04-08 | Mazo normal, Con extensión,Dado de 20 barrenos, 10 mallas de 100 mesh, |  |  |  | Mazo normal, Con extensión, |  | Dado de 20 barrenos, 10 mallas de 100 mesh, |  | Agua, mínimo 90°C / 120 min +/- 10 min, | 125°C +/- 5°C / 3hrs, |  | Forrar con funda de polietileno y papel kraft café,
Torres Olivas Antonio Arquímedes | 150 | 170 | 0.016 pulg | Verde 651 | Nylon 6.6 |  | N0536009 | 2 3/8 pulg | Lubán 100%, | S | PMM 8288 | 2016-04-08 | Mazo normal, Con extensión,Dado de 30 barrenos, 10 mallas de 100 mesh, |  |  |  | Mazo normal, Con extensión, |  | Dado de 30 barrenos, 10 mallas de 100 mesh, |  | Agua, mínimo 90°C / 120 min +/- 10 min, | 125°C +/- 5°C / 3hrs, |  | Forrar con funda de polietileno y papel kraft café,
P&G Manufacturing Ireland Ltd. | 25 | 0 | 0.007 pulg liso + 0.007 pulg rizado | Azul Indicator | Nylon 6.12 |  | -99355924 | 31 mm | Lubán 50%, DESPUÉS DEL TEMPLADO Y PEINADO (ANTES DE LUBRICAR), DEJAR SECAR EL MATERIAL MÍNIMO 12 HORAS. YA SECO, LUBRICAR. Cada mazo se sumergirá dentro de la solución de lubricante durante 3 min. Después peinar el material como es acostumbrado., | T | PMM 8286 | 2016-04-28 | 0.00675" RIZ. 20-O AMP. 0.014" ENG. B200 MEZCLAR CON LISO, LUBRICAR 12 HRS DESPUES, TEÑIDO POR INMERSION, FORRO SOLO FUNDA PE 7.6 - 7.8 CM DIAM MAZO 50+/- 2 MM, EN CAJAS DE CHAROLAS, TEMPLE 1 HR EN AGUA, DESMONTAR CON CHARRASCA |  | Mezcla Liso y Rizado |  |  | Bastón 3 mm - 5 mm, Espejo 50 cm, | Dado de 130 barrenos, | No desembobinar los carretes en caso de rechazo por calibre. Se ajustará el calibre antes de rizar, debe ser 0.1744 mm. Utilizar madejera con contador de vueltas y timer., | Agua, 90ºC / 1hr, | Después del lubricado, cuando el material esté seco y antes de hornear, mandar un mechón de los mazos mitad y último de CADA LOTE a Laboratorio para prueba de contenido de humedad. Especificación de humedad antes de hornear: menor o igual a 3%. Si el res | Teñir por inmersión. Utilizar fórmula de teñido de acuerdo a la AV. 149, | Después del horneado, mandar un mechón de los mazos mitad y último de CADA LOTE a Laboratorio para prueba de contenido de humedad. Especificación de humedad después de hornear: entre 0.5% y 2%. Enfundar si el resultado de humedad cumple con la especifica
P&G Manufacturing Ireland Ltd. | 25 | 17 | 0.1778 mm (0.007 pulg) | Azul Indicator | Nylon 6.12 | Fabricar con resinas DuPont (Zytel FG 158), | -99355924 L | 31 mm | Lubán 50%, DESPUÉS DEL TEMPLADO Y PEINADO (ANTES DE LUBRICAR), DEJAR SECAR EL MATERIAL MÍNIMO 12 HORAS. YA SECO, LUBRICAR. Cada mazo se sumergirá dentro de la solución de lubricante durante 3 min. Después peinar el material como es acostumbrado., | T | PMM 8286 | 2016-04-28 | 0.00675" RIZ. 20-O AMP. 0.014" ENG. B200 MEZCLAR CON LISO, LUBRICAR 12 HRS DESPUES, TEÑIDO POR INMERSION, FORRO SOLO FUNDA PE 7.6 - 7.8 CM DIAM MAZO 50+/- 2 MM, EN CAJAS DE CHAROLAS, TEMPLE 1 HR EN AGUA, DESMONTAR CON CHARRASCA |  | Liso |  |  | Bastón 3 mm - 5 mm, Espejo 50 cm, | Dado de 130 barrenos, 25 mallas de 100 mesh, | Se ajustará el calibre antes de rizar, debe ser 0.1744 mm. No desembobinar los carretes en caso de rechazo por calibre. Utilizar madejera con contador de vueltas y timer., | Agua, 90ºC / 1hr, | Después del lubricado, cuando el material esté seco y antes de hornear, mandar un mechón de los mazos mitad y último de CADA LOTE a Laboratorio para prueba de contenido de humedad. Especificación de humedad antes de hornear: menor o igual a 3%. Si el res | Teñir por inmersión. Utilizar fórmula de teñido de acuerdo a la AV. 149, | Después del horneado, mandar un mechón de los mazos mitad y último de CADA LOTE a Laboratorio para prueba de contenido de humedad. Especificación de humedad después de hornear: entre 0.5% y 2%. Enfundar si el resultado de humedad cumple con la especifica
P&G Manufacturing Ireland Ltd. | 25 | 17 | 0.1778 mm (0.007 pulg) | Azul Indicator | Nylon 6.12 | Fabricar con resinas DuPont (Zytel FG 158), | -99355924 R | 31 mm | Lubán 50%, DESPUÉS DEL TEMPLADO Y PEINADO (ANTES DE LUBRICAR), DEJAR SECAR EL MATERIAL MÍNIMO 12 HORAS. YA SECO, LUBRICAR. Cada mazo se sumergirá dentro de la solución de lubricante durante 3 min. Después peinar el material como es acostumbrado., | T | PMM 8286 | 2016-04-28 | 0.00675" RIZ. 20-O AMP. 0.014" ENG. B200 MEZCLAR CON LISO, LUBRICAR 12 HRS DESPUES, TEÑIDO POR INMERSION, FORRO SOLO FUNDA PE 7.6 - 7.8 CM DIAM MAZO 50+/- 2 MM, EN CAJAS DE CHAROLAS, TEMPLE 1 HR EN AGUA, DESMONTAR CON CHARRASCA | 20, 0.014 pulg, SERIE B200, | Rizado |  |  | Bastón 3 mm - 5 mm, Espejo 50 cm, | Dado de 130 barrenos, 25 mallas de 100 mesh, | No desembobinar los carretes en caso de rechazo por calibre. Se ajustará el calibre antes de rizar, debe ser 0.1744 mm., | Agua, 90ºC / 1hr, | Después del lubricado, cuando el material esté seco y antes de hornear, mandar un mechón de los mazos mitad y último de CADA LOTE a Laboratorio para prueba de contenido de humedad. Especificación de humedad antes de hornear: menor o igual a 3%. Si el res | Teñir por inmersión. Utilizar fórmula de teñido de acuerdo a la AV. 149, | Después del horneado, mandar un mechón de los mazos mitad y último de CADA LOTE a Laboratorio para prueba de contenido de humedad. Especificación de humedad después de hornear: entre 0.5% y 2%. Enfundar si el resultado de humedad cumple con la especifica
P&G Manufacturing Ireland Ltd. | 900 | 0 | 0.006 pulg rizado + 0.006 pulg sunshine | Azul Indicator | Nylon 6.12 |  | -98901046 C | 27 mm | Lubán 50%, DESPUÉS DEL TEMPLADO Y PEINADO (ANTES DE LUBRICAR), DEJAR SECAR EL MATERIAL MÍNIMO 12 HORAS. YA SECO, LUBRICAR. Cada mazo se sumergirá dentro de la solución de lubricante durante 3 min. Después peinar el material como es acostumbrado., | T | PMM 8286 | 2016-04-28 | RIZ 20-O AMP. 0.011" FAB EN CTES CON MECHONES DE 10 HILOS, MEZCLAR COL. CAL. 0.006" LISO,TEMPLAR 60 MIN EN AGUA, DESMONTAR CON CHARRASCA, TEÑIDO POR INMERSION ENGRANES D200 SUNSHINE ALTURA DE ESPEJO 3 MM DIAM. MAZO 50+/-2MM |  | Mezcla Rizado y Sunshine |  |  | Bastón 3 mm - 5 mm, Espejo 50 cm, |  | Se ajustará el calibre antes de rizar, debe ser 0.1544 mm. Utilizar madejera con contador de vueltas y timer., | Agua, 90ºC / 1hr, | Después del lubricado, cuando el material esté seco y antes de hornear, mandar un mechón de los mazos mitad y último de CADA LOTE a Laboratorio para prueba de contenido de humedad. Especificación de humedad antes de hornear: menor o igual a 3%. Si el res | Teñir por inmersión. Utilizar fórmula de teñido de acuerdo a la AV. 149, | Después del horneado, mandar un mechón de los mazos mitad y último de CADA LOTE a Laboratorio para prueba de contenido de humedad. Especificación de humedad después de hornear: entre 0.5% y 2%. Enfundar si el resultado de humedad cumple con la especifica | Mechones de 10 hilos.,
P&G Manufacturing Ireland Ltd. | 900 | 515 | 0.1524 mm (0.006 pulg) | Azul Indicator | Nylon 6.12 | Fabricar con resinas DuPont (Zytel FG 158), | -98901046 CR | 27 mm | Lubán 50%, DESPUÉS DEL TEMPLADO Y PEINADO (ANTES DE LUBRICAR), DEJAR SECAR EL MATERIAL MÍNIMO 12 HORAS. YA SECO, LUBRICAR. Cada mazo se sumergirá dentro de la solución de lubricante durante 3 min. Después peinar el material como es acostumbrado., | T | PMM 8286 | 2016-04-28 | RIZ 20-O AMP. 0.011" FAB EN CTES CON MECHONES DE 10 HILOS, MEZCLAR COL. CAL. 0.006" LISO,TEMPLAR 60 MIN EN AGUA, DESMONTAR CON CHARRASCA, TEÑIDO POR INMERSION ENGRANES B200 SUNSHINE ALTURA DE ESPEJO 3 MM DIAM. MAZO 50+/-2MM | 20, 0.011 pulg, SERIE B200, | Rizado |  |  | Bastón 3 mm - 5 mm, Espejo 50 cm, | Dado 130 barrenos, 25 mallas de 100 mesh, | Se ajustará el calibre antes de rizar, debe ser 0.1544 mm., | Agua, 90ºC / 1hr, | Después del lubricado, cuando el material esté seco y antes de hornear, mandar un mechón de los mazos mitad y último de CADA LOTE a Laboratorio para prueba de contenido de humedad. Especificación de humedad antes de hornear: menor o igual a 3%. Si el res | Teñir por inmersión. Utilizar fórmula de teñido de acuerdo a la AV. 149, | Después del horneado, mandar un mechón de los mazos mitad y último de CADA LOTE a Laboratorio para prueba de contenido de humedad. Especificación de humedad después de hornear: entre 0.5% y 2%. Enfundar si el resultado de humedad cumple con la especifica | Embobinar en carretes 13 mechones de 10 hilos para mezclar con cal. 0.006 pulg Sunshine,
P&G Manufacturing Ireland Ltd. | 900 | 515 | 0.1524 mm (0.006 pulg) | Azul Indicator | Nylon 6.12 | Fabricar con resinas DuPont (Zytel FG 158), | -98901046 CS | 27 mm | Lubán 50%, DESPUÉS DEL TEMPLADO Y PEINADO (ANTES DE LUBRICAR), DEJAR SECAR EL MATERIAL MÍNIMO 12 HORAS. YA SECO, LUBRICAR. Cada mazo se sumergirá dentro de la solución de lubricante durante 3 min. Después peinar el material como es acostumbrado., | T | PMM 8286 | 2016-04-28 | SUNSHINE EN MECHONES DE 10 HILOS P/ MEZCLAR CON RIZ COL. CAL. 0.006" LISO,TEMPLAR 60 MIN EN AGUA, DESMONTAR CON CHARRASCA, TEÑIDO POR INMERSION ENGRANES B200 SUNSHINE ALTURA DE ESPEJO 3 MM DIAM. MAZO 50+/-2MM |  | Sunshine |  | Mazo normal, | Bastón Sunshine: 3 mm, Espejo 50 cm, | 25 mallas de 100 mesh, | Embobinar en mazo. Utilizar madejera con contador de vueltas y timer., | Agua, 90ºC / 1hr, | Después del lubricado, cuando el material esté seco y antes de hornear, mandar un mechón de los mazos mitad y último de CADA LOTE a Laboratorio para prueba de contenido de humedad. Especificación de humedad antes de hornear: menor o igual a 3%. Si el res | Teñir por inmersión. Utilizar fórmula de teñido de acuerdo a la AV. 149, | Después del horneado, mandar un mechón de los mazos mitad y último de CADA LOTE a Laboratorio para prueba de contenido de humedad. Especificación de humedad después de hornear: entre 0.5% y 2%. Enfundar si el resultado de humedad cumple con la especifica | 13 mechones de 10 hilos para mezclar con cal. 0.006 pulg rizado,
P&G Manufacturing Ireland Ltd. | 1000 | 575 | 0.00575 pulg 3D | Blanco 007 | Nylon 6.12 |  | -98901049 C | 27 mm | Lubán 50%, DESPUÉS DEL TEMPLADO Y PEINADO (ANTES DE LUBRICAR), DEJAR SECAR EL MATERIAL MÍNIMO 12 HORAS. YA SECO, LUBRICAR. Cada mazo se sumergirá dentro de la solución de lubricante durante 3 min. Después peinar el material como es acostumbrado., | T | PMM 8286 | 2016-04-28 | 3D Dados 8 o 9, 110 x 3D,FAB EN MECHONES DE 10 HILOS P/MEZCLAR CON CAL 0.0055"ALTURA DE ESPEJO PARA TRIFINGER 3 MM ANTES DE LUBRICAR SECAR POR 12 HRS FUNDA DE 7.6 A 7.8 CM, DIAM. MAZO 50+/-2 MM CORTADORA 6. FABRICAR CON EL DADO NO. 7 |  | Mezcla Redondo y 3D |  | Mazo normal, | Bastón 3 mm - 5 mm, Espejo 50 cm, | Dados 8 o 9, 110 x 3D, | Utilizar madejera con contador de vueltas y timer., | Vapor, mínimo 90°C / 120 min +/- 10 min, | Después del lubricado, cuando el material esté seco y antes de hornear, mandar un mechón de los mazos mitad y último de CADA LOTE a Laboratorio para prueba de contenido de humedad. Especificación de humedad antes de hornear: menor o igual a 3%. Si el res |  | Después del horneado, mandar un mechón de los mazos mitad y último de CADA LOTE a Laboratorio para prueba de contenido de humedad. Especificación de humedad después de hornear: entre 0.5% y 2%. Enfundar si el resultado de humedad cumple con la especifica | Mechones de 10 hilos.,
P&G Manufacturing Ireland Ltd. | 1000 | 575 | 0.1397 mm (0.0055 pulg) | Blanco 007 | Nylon 6.12 |  | -98901049 CL | 27 mm | Lubán 50%, DESPUÉS DEL TEMPLADO Y PEINADO (ANTES DE LUBRICAR), DEJAR SECAR EL MATERIAL MÍNIMO 12 HORAS. YA SECO, LUBRICAR. Cada mazo se sumergirá dentro de la solución de lubricante durante 3 min. Después peinar el material como es acostumbrado., | T | PMM 8286 | 2016-04-28 | Dado de 110 barrenos, 25 mallas de 100 mesh,FAB EN CARRETES CON MECHONES DE 10 HILOS C/CALIBRE P/MEZCLAR CON 3D ALTURA DE ESPEJO PARA TRIFINGER 3 MM ANTES DE LUBRICAR SECAR POR 12 HRS FUNDA DE 7.6 A 7.8 CM, DIAM. MAZO 50+/-2 MM CORTADORA 6. FABRICAR CON EL DADO NO. 7 |  | Redondo |  |  | Bastón 3 mm - 5 mm, Espejo 50 cm, | Dado de 110 barrenos, 25 mallas de 100 mesh, |  | Vapor, mínimo 90°C / 120 min +/- 10 min, | Después del lubricado, cuando el material esté seco y antes de hornear, mandar un mechón de los mazos mitad y último de CADA LOTE a Laboratorio para prueba de contenido de humedad. Especificación de humedad antes de hornear: menor o igual a 3%. Si el res |  | Después del horneado, mandar un mechón de los mazos mitad y último de CADA LOTE a Laboratorio para prueba de contenido de humedad. Especificación de humedad después de hornear: entre 0.5% y 2%. Enfundar si el resultado de humedad cumple con la especifica | Embobinar en carretes 11 mechones de 10 hilos para mezclar con cal. 0.00575 pulg 3D,
P&G Manufacturing Ireland Ltd. | 750 | 860 | 0.00625 pulg liso + 0.00625 pulg rizado | Azul 329 | Nylon 6.12 |  | -98901050 C | 27 mm | Lubán 50%, DESPUÉS DEL TEMPLADO Y PEINADO (ANTES DE LUBRICAR), DEJAR SECAR EL MATERIAL MÍNIMO 12 HORAS. YA SECO, LUBRICAR. Cada mazo se sumergirá dentro de la solución de lubricante durante 3 min. Después peinar el material como es acostumbrado., | T | PMM 8286 | 2016-04-28 | RIZ. 20- AMP. 0.012" ENG. B200 + LISO Mezcla 1 línea: Dado 177 barrenos: Liso: 10 mechones de 7 + 3 mechones de 6 hilos. Riz: 11 mechones de 7 + 2 mechones de 6 hilos. , TEMPLAR EN AGUA 1 HR ANTES DE LUBRICAR, SECAR POR 12 HRS FUNDA 7.6 A 7.8 CM DIAM. MAZO 50 +/ - 2 MM CORTADORA 6 | 20, 0.012 pulg, SERIE B200, | Mezcla Liso y Rizado |  |  | Bastón 3 mm - 5 mm, Espejo 50 cm, | Mezcla 1 línea: 177 barrenos Mezcla 2 máquinas: 130 barrenos, | Dado 177 barrenos: Liso: 10 mechones de 7 + 3 mechones de 6 hilos. Riz: 11 mechones de 7 + 2 mechones de 6 hilos. Dado 195 barrenos: Liso: 7 mechones de 7 + 6 mechones de 8 hilos. Riz: 7 mechones de 7 + 5 mechones de 8 + 1 mechón de 9 hilos. Proporción de | Agua, 90ºC / 1hr, | Después del lubricado, cuando el material esté seco y antes de hornear, mandar un mechón de los mazos mitad y último de CADA LOTE a Laboratorio para prueba de contenido de humedad. Especificación de humedad antes de hornear: menor o igual a 3%. Si el res |  | Después del horneado, mandar un mechón de los mazos mitad y último de CADA LOTE a Laboratorio para prueba de contenido de humedad. Especificación de humedad después de hornear: entre 0.5% y 2%. Enfundar si el resultado de humedad cumple con la especifica