## Cristobal
Nombre del Cliente | Cantidad | Unidad | Calibre | Color | Material | Clave | Corte | Lubricación | Orientación | No pedido | Fecha Entrega | Perfil | Aditivo | Otros | Especificaciones | Descripcion
PRODUCTOS PETIGON, S.A. DE C.V. | 100 | KG | 0.017" | BLANCO 945 | NYLON 6 | .1539 | 2" | LUBAN | F | PMM 8290 | 22.04.2016 00:00:00 | RIZADO | - | - | RIZ. 20-O AMP. 0.020" ENGRANES DE 200 DIENTES, LARGO DE CORTE -.5 MM + 1 MM. | NYLON 6 RIZADO BLANCO 945 CAL. 0.017" CORTE: 2"
PRODUCTOS PETIGON, S.A. DE C.V. | 100 | KG | 0.017" | BLANCO 945 | NYLON 6 | .1539 | 2" | LUBAN | F | PMM 8291 | 20.05.2016 00:00:00 | RIZADO | - | - | RIZ. 20-O AMP. 0.020" ENGRANES DE 200 DIENTES, LARGO DE CORTE -.5 MM + 1 MM. | NYLON 6 RIZADO BLANCO 945 CAL. 0.017" CORTE: 2"
PRODUCTOS PETIGON, S.A. DE C.V. | 100 | KG | 0.017" | BLANCO 945 | NYLON 6 | .1529 | 5.8 CM | LUBAN | F | PMM 8292 | 15.04.2016 00:00:00 | RIZADO | - | - | RIZ. 19-O AMP. 0.020" ENGRANES DE 200 DIENTES | NYLON 6 RIZADO BLANCO 945 CAL. 0.017" CORTE: 5.8 CM
PRODUCTOS PETIGON, S.A. DE C.V. | 100 | KG | 0.010" | BLANCO 945 | NYLON 6 | .1530 | 2.5 CM | LUBAN | F | PMM 8293 | 15.04.2016 00:00:00 | RIZADO | - | - | RIZ. 20-O AMP. 0.013" ENGRANES DE 200 DIENTES | NYLON 6 RIZADO BLANCO 945 CAL. 0.010" CORTE: 2.5 CM
PRODUCTOS PETIGON, S.A. DE C.V. | 100 | KG | 0.010" | BLANCO 945 | NYLON 6 | .1530 | 2.5 CM | LUBAN | F | PMM 8294 | 22.04.2016 00:00:00 | RIZADO | - | - | RIZ. 20-O AMP. 0.013" ENGRANES DE 200 DIENTES | NYLON 6 RIZADO BLANCO 945 CAL. 0.010" CORTE: 2.5 CM
SCHAEFER BRUSH MANUFACTURING, LLC | 100 | LB | 0 | 0 | 0 | RMM379 | 0 | 0 | 0 | PMM 8295 | 13.04.2016 00:00:00 | #N/A | #N/A | #N/A | #N/A | POLIPROPILENO TAMPICO TEXTURA MEDIA EN MAZO
ORAL-B LABORATORIES | 560 | KG | 0.007" | INDICATOR | NYLON 6.12 | .96630844 | 10.5 FT | SIL. AME. 20MLX19LTA | T | PMM 8296 | 22.03.2016 00:00:00 | - | - | - | CTS 65 HILOS PARA TEÑIR EMB. ITAL. DIAMETRO MAZO 31 +/- 0.5 MM GROSOR SELLADO 1.10+/- 0.5 MM LONGITUD 3048 +/-152 MM FUNDA 71 MM SIN FRANJA DADO 130 B FAB. CHORIZOS DE 7 VUELTAS CON 7 CTS TEMP. PEINADO Y LUB. STD ARMAR A DIAMETRO 31MM ANTES HORNEAR | NYLON 6.12 INDICATOR CAL. 0.007" CORTE: 10.5 FT
ORAL-B LABORATORIES | 680 | KG | 0.006" | NATURAL | POLIESTER SATINTONE | .96630845 | 10.5 FT | 0 | F | PMM 8296 | 22.03.2016 00:00:00 | - | CAOLIN | - | 200 G MB CAOLIN EN 800 G DE PBT DIAMETRO MAZO: 31 +/- 0.5 MM FUNDA 71 MM FRANJA ROJA GROSOR SELLADO 1.10+/- 0.5 MM LONGITUD: 3048 +/-152 MM DADO 250 B FAB C/ CHORIZOS DE 15 VUELTAS C/U TEMP. PEINADO Y LUB STD ARMAR A DIAMETRO 31MM ANTES HORNEAR | POLIESTER SATINTONE NATURAL CAL. 0.006" CORTE: 10.5 FT
ORAL-B LABORATORIES | 450 | KG | 0.006" | AZUL 324 | POLIESTER SATINTONE | .96630846 | 10.5 FT | SIL. AME 650MLX19LTA | F | PMM 8296 | 22.03.2016 00:00:00 | - | CAOLIN | - | 200 G MB CAOLIN EN 800 G DE PBT DIAMETRO MAZO: 31 +/- 0.5 MM FUNDA 71 MM FRANJA ROJA GROSOR SELLADO 1.10+/- 0.5 MM LONGITUD: 3048 +/-152 MM DADO 250 B FAB C/ CHORIZOS DE 15 VUELTAS C/U TEMP. PEINADO Y LUB STD ARMAR A DIAMETRO 31MM ANTES HORNEAR | POLIESTER SATINTONE AZUL 324 CAL. 0.006" CORTE: 10.5 FT
ORAL-B LABORATORIES | 340 | KG | 0.007" | AZUL 589 | POLIESTER | .96747989 | 10.5 FT. | SIL. AMERICANO 650ML | F | PMM 8296 | 22.03.2016 00:00:00 | - | - | - | PBT CAOLIN CHORIZOS DADO 130 BARRENOS 4 CHORIZOS DELGADOS 21 VUELTAS C/U VEL. 160-800-690 MAZO DE CHORIZOS C/EXT. P/ENCOGER, AUTOCLAVE 135°C X10MIN CAL. NOMINAL EN LINEA 0.0068" ARMAR A DIAMETRO 31 MM ANTES DE HORNEAR 80% PBT+20% MB CAOLIN,SOLO BASF | POLIESTER SATINTONE AZUL 589 CAL. 0.007" CORTE: 10.5 FT.
ORAL-B LABORATORIES | 75 | KG | 0.006" | VERDE 321 | POLIESTER | .96747998 | 10.5 FT. | SIL. AMERICANO 650ML | F | PMM 8296 | 22.03.2016 00:00:00 | - | AB | - | AB, PBT CAOLIN CHORIZOS DADO DE 250 B, P/ 1KG UTILIZAR 80% DE PBT 12.5% MB CAOLIN 7.5% MB AB 7000, 4 CH DE 15 VUELTAS VEL 160-800-690 MAZO CHORIZOS C/EXT. P/ENC. AUTOCLAVE 135°C X10 MIN CAL. NOM. LINEA 0.0058" DIAMETRO31MM ANTES HORNEAR SOLO BASF | POLIESTER SATINTONE "AB" VERDE 321 CAL. 0.006" CORTE: 10.5 FT.
ORAL-B LABORATORIES | 115 | KG | 0.006" | AMARILLO 325 | POLIESTER | .96747999 | 10.5 FT | SIL. AMERICANO 650ML | F | PMM 8296 | 22.03.2016 00:00:00 | - | AB | - | AB, PBT CAOLIN CHORIZOS DADO DE 250 B, P/ 1KG UTILIZAR 80% DE PBT 12.5% MB CAOLIN 7.5% MB AB 7000, 4 CH DE 15 VUELTAS VEL 160-800-690 MAZO CHORIZOS C/EXT. P/ENC. AUTOCLAVE 135°C X10 MIN CAL. NOM. LINEA 0.0058" DIAMETRO 31MM ANTES HORNEAR SOLO BASF | POLIESTER SATINTONE "AB" AMARILLO 325 CAL. 0.006" CORTE: 10.5 FT
ORAL-B LABORATORIES | 75 | KG | 0.007" | NATURAL 396 | POLIESTER | .96748006 | 10.5 FT. | SIL. AMERICANO 170ML | F | PMM 8296 | 22.03.2016 00:00:00 | - | - | - | PBT CHORIZOS DADO130 BARRENOS 4 CHORIZOS DELGADOS 21 VUELTAS C/U VEL160-800-690 MAZO DE CHORIZOS C/ EXTENSION P/ ENCOGER AUTOCLAVE 135°C X 10 MIN CAL. NOMINAL EN LINEA 0.0068" ARMAR A DIAMETRO DE 31 MM ANTES DE HORNEAR, FABRICAR SOLO CON RESINA BASF | POLIESTER NATURAL 396 CAL. 0.007" CORTE: 10.5 FT.
ORAL-B LABORATORIES | 115 | KG | 0.006" | AZUL 545 | POLIESTER SATINTON | .97121039 | 10.5 FT | 0 | 0 | PMM 8296 | 22.03.2016 00:00:00 | - | - | - | - | POLIESTER SATINTONE AZUL 545 CAL. 0.006" CORTE: 10.5 FT
ORAL-B LABORATORIES | 115 | KG | 0.007" | AZUL 545 | POLIESTER SATINTONE | .97121041 | 10.5 FT | 0 | 0 | PMM 8296 | 22.03.2016 00:00:00 | - | - | - | - | POLIESTER SATINTONE AZUL 545 CAL. 0.007" CORTE: 10.5 FT
ORAL-B LABORATORIES | 115 | KG | 0.006" | LILA 546 | POLIESTER SATINTONE | .97121042 | 10.5 FT | 0 | 0 | PMM 8296 | 22.03.2016 00:00:00 | - | - | - | - | POLIESTER SATINTONE LILA 546 CAL. 0.006" CORTE: 10.5 FT
ORAL-B LABORATORIES | 170 | KG | 0.007" | VERDE 854 | NYLON 6.12 | .60880072 | 36 MM | SIL. AMERICANO 25ML | T | PMM 8297 | 22.03.2016 00:00:00 | - | - | - | TOLERANCIA CALIBRE PROMEDIO: +/- 0.00021 PULG. CALIBRACION EN MICROMETRO / FORRO SOLO CON FUNDA | NYLON 6.12 VERDE 854 CAL. 0.007" CORTE: 36 MM
ORAL-B LABORATORIES | 170 | KG | 0.008" | VERDE 854 | NYLON 6.12 | .60880073 | 36 MM | SIL. AMERICANO 25ML | T | PMM 8297 | 22.03.2016 00:00:00 | - | - | - | TOLERANCIA CALIBRE PROMEDIO: +/- 0.00024 PULG CALIBRACION EN MICROMETRO / FORRO SOLO CON FUNDA | NYLON 6.12 VERDE 854 CAL. 0.008" CORTE: 36 MM
ORAL-B LABORATORIES | 170 | KG | 0.008" | AZUL INDICATOR | NYLON 6.12 | .60880498 | 1 1/4" | SIL. AMERICANO 25ML | T | PMM 8297 | 22.03.2016 00:00:00 | - | - | - | TOLERANCIA CALIBRE PROMEDIO: +/- 0.00024 PULG CALIBRACION EN MICROMETRO CTES DE 50 HILOS /FORRO SOLO FUNDA | NYLON 6.12 AZUL INDICATOR CAL. 0.008" CORTE: 1 1/4"
ORAL-B LABORATORIES | 170 | KG | 0.007" | AZUL INDICATOR | NYLON 6.12 | .60880499 | 1 1/8" | SIL. AMERICANO 25ML | T | PMM 8297 | 22.03.2016 00:00:00 | - | - | - | TOLERANCIA CALIBRE PROMEDIO: +/- 0.00021 PULGCALIBRACION EN MICROMETRO CTES DE 50 HILOS /FORRO SOLO FUNDA | NYLON 6.12 AZUL INDICATOR CAL. 0.007" CORTE: 1 1/8"
ORAL-B LABORATORIES | 85 | KG | 0.006" | AZUL INDICATOR | NYLON 6.12 | .60880501 | 1 7/64" | SIL. AMERICANO 20ML | T | PMM 8297 | 22.03.2016 00:00:00 | - | - | 35gr AZUL2 3lts ACIDO REC 6/1 | TOLERANCIA CALIBRE PROMEDIO: +/- 0.00018 PULG. CALIBRACION EN MICROMETRO CTES DE 50 HILOS /FORRO SOLO FUNDA | NYLON 6.12 AZUL INDICATOR CAL. 0.006" CORTE: 1 7/64"
ORAL-B LABORATORIES | 85 | KG | 0.0065" | VERDE 126 | NYLON 6.12 | .92059993 | 35 MM | SIL. AME. 20 ML | F | PMM 8297 | 22.03.2016 00:00:00 | - | - | - | TOLERANCIA CALIBRE PROMEDIO: +/- 0.00020 PULG.TOL. CAL. IND. +/- 0.0006", DIAMETRO DE MAZO 50 +/- 2 MM (2"), FORRO SOLO FUNDA DE P.E. 7.5 A 7.8 CM, EN CAJAS DE 10 LBS. VEL. 150-690-590. | NYLON 6.12 VERDE 126 CAL. 0.0065" CORTE: 35 MM
ORAL-B LABORATORIES | 170 | KG | 0.008" | AZUL 367 | NYLON 6.12 | .97400713 | 34 MM | 0 | 0 | PMM 8297 | 22.03.2016 00:00:00 | - | - | - | - | NYLON 6.12 AZUL 367 CAL. 0.008" CORTE: 34 MM
ORAL-B LABORATORIES | 85 | KG | 0.0062 | AZUL 399 | NYLON 6.12 | .99396504 | 34 MM | SIL. AMERICANO 20ML | F | PMM 8297 | 22.03.2016 00:00:00 | - | - | - | TOLERANCIA CALIBRE PROMEDIO: +/- 0.00018 PULG., FORRO SOLO FUNDA 7.6 A 7.8 CM, DIAM MAZO 50+/-2MM, EN CAJAS DE 10 LBS | NYLON 6.12 AZUL 399 CAL. 0.006" CORTE: 34 MM
ORAL-B LABORATORIES | 85 | KG | 0.008" | AZUL 976 | NYLON 6.12 | .99761614 | 32 MM | SIL. AMERICANO 25ML | T | PMM 8297 | 22.03.2016 00:00:00 | - | - | - | TOLERANCIA CALIBRE PROMEDIO: +/- 0.00024 PULG, CALIBRACION EN MICROMETRO, FORRO SOLO FUNDA P.E. 7.6 A 7.8 CM., DIAMETRO DE MAZO 50 +/- 2 MM EN CAJAS DE 10 LBS. | NYLON 6.12 AZUL 976 CAL. 0.008" CORTE: 32 MM
P&G MANUFACTURING IRELAND LTD. | 228 | KG | 0.007" | AZUL INDICATOR | NYLON 6.12 | -99333833 | 32 MM | SIL. AMERICANO 25ML | T | PMM 8298 | 07.04.2016 00:00:00 | - | - | - | UTILIZAR FORMULA DE TEÑIDO DE ACUERDO A LA AV81 EN CARRETES DE 55 HILOS DIAMETRO DE MAZO 50+/- 2 MM UTILIZAR FUNDA DE 7.6 A 7.8 EMPACAR EN CAJAS DE CHAROLAS INCLUIR LARGO DE CORTE EN EL MARCADO TOLERANCIA CALIBRE PROMEDIO: +/- 0.00021 PULG | NYLON 6.12 AZUL INDICATOR CAL. 0.007" CORTE: 32 MM
JUAREZ CIRENIA | 20 | KG | 0 | 0 | 0 | N0555006 | 0 | 0 | 0 | PMM 8299 | 21.03.2016 00:00:00 | #N/A | #N/A | #N/A | #N/A | NYLON 6 BLANCO 945 CAL. 0.040" CORTE: 26 MM
JUAREZ CIRENIA | 40 | KG | 0 | 0 | 0 | N0555001 | 0 | 0 | 0 | PMM 8299 | 21.03.2016 00:00:00 | #N/A | #N/A | #N/A | #N/A | NYLON 6 BLANCO 945 CAL. 0.035" CORTE: 26 MM
JUAREZ CIRENIA | 30 | KG | 0 | 0 | 0 | N0555002 | 0 | 0 | 0 | PMM 8299 | 21.03.2016 00:00:00 | #N/A | #N/A | #N/A | #N/A | NYLON 6 NEGRO 921 CAL. 0.022" CORTE: 25 MM
JUAREZ CIRENIA | 40 | KG | 0 | 0 | 0 | N0555003 | 0 | 0 | 0 | PMM 8299 | 21.03.2016 00:00:00 | #N/A | #N/A | #N/A | #N/A | NYLON 6 NEGRO 921 CAL. 0.022" CORTE: 28 MM
JUAREZ CIRENIA | 20 | KG | 0 | 0 | 0 | N0555005 | 0 | 0 | 0 | PMM 8299 | 21.03.2016 00:00:00 | #N/A | #N/A | #N/A | #N/A | NYLON 6 NEGRO 921 CAL. 0.045" CORTE: 30 MM
JUAREZ CIRENIA | 20 | KG | 0 | 0 | 0 | N0555007 | 0 | 0 | 0 | PMM 8299 | 21.03.2016 00:00:00 | #N/A | #N/A | #N/A | #N/A | NYLON 6 NEGRO 921 CAL. 0.035" CORTE: 45 MM
BOTELLO ARROYO JOSE SAMUEL | 50 | KG | 0.017" | BLANCO 945 | NYLON 6 | N0011015 | 2" | LUBAN 100% | F | PMM 8300 | 15.04.2016 00:00:00 | RIZADO | - | - | RIZ 19 O- AMP. 0.020" ENGRANE DE 200 DIENTES | NYLON 6 RIZADO BLANCO 945 CAL. 0.017" CORTE: 2"
BOTELLO ARROYO JOSE SAMUEL | 5 | KG | 0.017" | BLANCO 945 | NYLON 6 | N0011015 | 2" | LUBAN 100% | F | PMM 8301 | 15.04.2016 00:00:00 | RIZADO | - | - | RIZ 19 O- AMP. 0.020" ENGRANE DE 200 DIENTES | NYLON 6 RIZADO BLANCO 945 CAL. 0.017" CORTE: 2"

## Hoja1
Nombre del Cliente | Cantidad_Kg | Unidad_Original | Calibre | Color | Material | Resina | Clave | Corte | Lubricante | Orientación | No pedido | Fecha Entrega | ESP_SAE | Rizado | Perfil | Aditivos | Tipo de Mazo | Bastón_Espejo_Tina | Herramental | Fabricar | Temple | Horno | Teñido | Enfundado | Esp_Carretes
Cirenia Juárez | 20 |  | 0.035 pulg | Negro 921 | Nylon 6 |  | N0555007 | 45 mm | Lubán 100%, | S | PMM 8299 | 2016-03-21 | #N/A |  |  |  |  | Utilizar tina de doble viaje, | Dado de 8 barrenos, 15 mallas de 100 mesh, |  | Agua, mínimo 90°C / 120 min +/- 10 min, | 80°C +/- 5°C / 3hrs, |  | Forrar con funda de polietileno y papel kraft café,
Cirenia Juárez | 20 |  | 0.040 pulg | Blanco 945 | Nylon 6 |  | N0555006 | 26 mm | Lubán 100%, | S | PMM 8299 | 2016-03-21 | #N/A |  |  |  |  | Utilizar tina de doble viaje, | Dado de 6 barrenos, 15 mallas de 100 mesh, |  | Agua, mínimo 90°C / 120 min +/- 10 min, | 80°C +/- 5°C / 3hrs, |  | Forrar con funda de polietileno y papel kraft café,
Cirenia Juárez | 20 |  | 0.045 pulg | Negro 921 | Nylon 6 |  | N0555005 | 30 mm | Lubán 100%, | S | PMM 8299 | 2016-03-21 | #N/A |  |  |  |  | Utilizar tina de doble viaje, | Dado de 4 barrenos, 15 mallas de 100 mesh, |  | Agua, mínimo 90°C / 120 min +/- 10 min, | 80°C +/- 5°C / 3hrs, |  | Forrar con funda de polietileno y papel kraft café,
Cirenia Juárez | 30 |  | 0.022 pulg | Negro 921 | Nylon 6 |  | N0555002 | 25 mm | Lubán 100%, | S | PMM 8299 | 2016-03-21 | #N/A | [5 empty] | Dado de 20 barrenos, 25 mallas de 100 mesh, |  | Agua, mínimo 90°C / 120 min +/- 10 min, | 80°C +/- 5°C / 3hrs, |  | Forrar con funda de polietileno y papel kraft café,
Cirenia Juárez | 40 |  | 0.022 pulg | Negro 921 | Nylon 6 |  | N0555003 | 28 mm | Lubán 100%, | S | PMM 8299 | 2016-03-21 | #N/A | [5 empty] | Dado de 20 barrenos, 25 mallas de 100 mesh, |  | Agua, mínimo 90°C / 120 min +/- 10 min, | 80°C +/- 5°C / 3hrs, |  | Forrar con funda de polietileno y papel kraft café,
Cirenia Juárez | 40 |  | 0.035 pulg | Blanco 945 | Nylon 6 |  | N0555001 | 26 mm | Lubán 100%, | S | PMM 8299 | 2016-03-21 | #N/A |  |  |  |  | Utilizar tina de doble viaje, | Dado de 8 barrenos, 15 mallas de 100 mesh, |  | Agua, mínimo 90°C / 120 min +/- 10 min, | 80°C +/- 5°C / 3hrs, |  | Forrar con funda de polietileno y papel kraft café,
Oral-B Laboratories | 560 |  | 0.1778 mm (0.007 pulg) | Azul Indicator | Nylon 6.12 | Fabricar sólo con resina de Dupont, | .96630844 | Chorizo | Silicón americano 20 ml. por 19 lts. de agua, Para la preparación del lubricante: utilizar 70% de agua destilada y 30% de agua filtrada. Peinar mazos delgados., | T | PMM 8296 | 2016-03-22 | CTS 65 HILOS PARA TEÑIR EMB. ITAL. DIAMETRO MAZO 31 +/- 0.5 MM GROSOR SELLADO 1.10+/- 0.5 MM LONGITUD 3048 +/-152 MM FUNDA 71 MM SIN FRANJA DADO 130 B FAB. CHORIZOS DE 7 VUELTAS CON 7 CTS TEMP. PEINADO Y LUB. STD ARMAR A DIAMETRO 31MM ANTES HORNEAR |  |  |  |  | Bastón 3 mm - 5 mm, Espejo 50 cm, | Dado de 177 ó 195 barrenos, 25 mallas de 100 mesh, | Embobinar en carretes de 59 hilos (dado de 177 barrenos) ó de 65 hilos (dado de 195 barrenos). Inspección en proceso de calibre: Medir con micrómetro. Calibrar con nominal de 0.1750 mm. (0.00689") Inspección final de calibre: Medir con láser. Calibrar con |  |  | Teñir en línea. Velocidades de trenes 1, 2 y 3: 260 rpm.Utilizar fórmula de teñido de acuerdo a la AV. 149 Fabricar 12 chorizos delgados de 6 vueltas con 9 carretes de 59 hilos ó de 6 vueltas con 8 carretes de 65 hilos. Comenzar a teñir con mínimo 4 carre | Grosor del sellado: 1.10 +/- 0.5 mm Longitud del mazo: 3048 +/- 152 mm Ancho de la funda: 71 mm, sin franja. Calibre: 0.004", | Embobinadoras italianas, 5.5, 10. Polea de entrada en H, polea de salida en V., 51 min, 4, H&K Negro Alemán,
Oral-B Laboratories | 680 |  | 0.1524 mm (0.006 pulg) | Natural | PBT Satintone | Para preparar 1 kg de material, utilizar 800 g de Poliéster PBT y 200 g de Masterbatch con caolín PBT COMPR-20. Se puede utilizar resina Ultradur B4500 o Crastin., | .96630845 | Chorizo | Silicón americano 650 ml. por 19 lts. de agua, Peinar mazos delgados, | (F) | PMM 8296 | 2016-03-22 | 200 G MB CAOLIN EN 800 G DE PBT DIAMETRO MAZO: 31 +/- 0.5 MM FUNDA 71 MM FRANJA ROJA GROSOR SELLADO 1.10+/- 0.5 MM LONGITUD: 3048 +/-152 MM DADO 250 B FAB C/ CHORIZOS DE 15 VUELTAS C/U TEMP. PEINADO Y LUB STD ARMAR A DIAMETRO 31MM ANTES HORNEAR |  |  |  | Mazo de chorizos, Con extensión para encoger, | Espejo mínimo 50 cm, | Dado de 250 ó 300 barrenos, 10 mallas de 100 mesh, | Pasar los filamentos por todos los rodillos del 3er. tren. Para dado de 250 barrenos: Fabricar 6 chorizos delgados, 15 vueltas cada uno. Peinar saliendo de la tina de enfriamiento en 26 mechones de 5 hilos y 20 mechones de 6 hilos. Para dado de 300 barren | Autoclave, 135°C / 10 min +/- 0 min, |  |  | Grosor del sellado: 1.10 +/- 0.5 mm Longitud del mazo: 3048 +/- 152 mm Ancho de la funda: 71 mm, con franja roja. Calibre: 0.004",
Oral-B Laboratories | 450 |  | 0.1524 mm (0.006 pulg) | Azul 324 | PBT Satintone | Para preparar 1 kg de material, utilizar 800 g de Poliéster PBT y 200 g de Masterbatch con caolín PBT COMPR-20. Se puede utilizar resina Ultradur B4500 o Crastin. Utilizar bolsas nuevas para cada pesada. , Manejar pesadas en botes de plástico. El color su | .96630846 | Chorizo | Silicón americano 650 ml. por 19 lts. de agua, Peinar mazos delgados, | (F) | PMM 8296 | 2016-03-22 | 200 G MB CAOLIN EN 800 G DE PBT DIAMETRO MAZO: 31 +/- 0.5 MM FUNDA 71 MM FRANJA ROJA GROSOR SELLADO 1.10+/- 0.5 MM LONGITUD: 3048 +/-152 MM DADO 250 B FAB C/ CHORIZOS DE 15 VUELTAS C/U TEMP. PEINADO Y LUB STD ARMAR A DIAMETRO 31MM ANTES HORNEAR |  |  |  | Mazo de chorizos, Con extensión para encoger, | Bastón 1 cm, Espejo mínimo 50 cm, | Dado de 250 ó 300 barrenos, 10 mallas de 100 mesh, | Pasar los filamentos por todos los rodillos del 3er. tren. Orientar en vapor. Enumerar todos los mazos. Para dado de 250 barrenos: Fabricar 6 chorizos delgados, 15 vueltas cada uno. Peinar saliendo de la tina de enfriamiento en 26 mechones de 5 hilos y 2 | Autoclave, 135°C / 10 min +/- 0 min, |  |  | Grosor del sellado: 1.10 +/- 0.5 mm Longitud del mazo: 3048 +/- 152 mm Ancho de la funda: 71 mm, con franja roja. Calibre: 0.004",
Oral-B Laboratories | 340 |  | 0.1778 mm (0.007 pulg) | Azul 589 | PBT Satintone | Para preparar 1 kg de material, utilizar 800 g de Poliéster PBT y 200 g de Masterbatch con caolín PBT COMPR-20. Utilizar únicamente resina Ultradur B4500., Cambia con templado. El tono se hace más fuerte con el temple., | .96747989 | Chorizo | Silicón americano 650 ml. por 19 lts. de agua, Peinar mazos delgados, | (F) | PMM 8296 | 2016-03-22 | PBT CAOLIN CHORIZOS DADO 130 BARRENOS 4 CHORIZOS DELGADOS 21 VUELTAS C/U VEL. 160-800-690 MAZO DE CHORIZOS C/EXT. P/ENCOGER, AUTOCLAVE 135°C X10MIN CAL. NOMINAL EN LINEA 0.0068" ARMAR A DIAMETRO 31 MM ANTES DE HORNEAR 80% PBT+20% MB CAOLIN,SOLO BASF |  |  |  | Mazo de chorizos, Con extensión para encoger, | Espejo mínimo 50 cm, | Dado de 250 barrenos, 10 mallas de 100 mesh, | Pasar los filamentos por todos los rodillos del 3er. tren. Fabricar 6 chorizos delgados de 10 vueltas cada uno. Peinar saliendo de la tina de enfriamiento en 26 mechones de 5 hilos y 20 mechones de 6 hilos. Inspección en proceso de calibre: Calibrar con n | Autoclave, 135°C / 10 min +/- 0 min, |  |  | Grosor del sellado: 1.10 +/- 0.5 mm Longitud del mazo: 3048 +/- 152 mm Ancho de la funda: 71 mm, sin franja. Calibre: 0.004",
Oral-B Laboratories | 75 |  | 0.1524 mm (0.006 pulg) | Verde 321 | PBT Satintone AB | Poliéster PBT y Caolín. Utilizar únicamente resina Ultradur B4500., Para preparar 1 kg de material, utilizar 800 g de Poliéster PBT, 75 g de Masterbatch Antimicrobial B-7000 PBT "ARX V 13/282 AM-PBT" y 125 g Masterbatch con caolín PBT COMPR-20., | .96747998 | Chorizo | Silicón americano 650 ml. por 19 lts. de agua, Peinar mazos delgados, | (F) | PMM 8296 | 2016-03-22 | AB, PBT CAOLIN CHORIZOS DADO DE 250 B, P/ 1KG UTILIZAR 80% DE PBT 12.5% MB CAOLIN 7.5% MB AB 7000, 4 CH DE 15 VUELTAS VEL 160-800-690 MAZO CHORIZOS C/EXT. P/ENC. AUTOCLAVE 135°C X10 MIN CAL. NOM. LINEA 0.0058" DIAMETRO31MM ANTES HORNEAR SOLO BASF |  |  | Para preparar 1 kg de material, utilizar 800 g de Poliéster PBT, 75 g de Masterbatch Antimicrobial B-7000 PBT "ARX V 13/282 AM-PBT" y 125 g Masterbatch con caolín PBT COMPR-20., | Mazo de chorizos, Con extensión para encoger, | Espejo mínimo 50 cm, | Dado de 250 ó 300 barrenos, 10 mallas de 100 mesh, | Pasar los filamentos por todos los rodillos del 3er. tren. Para dado de 250 barrenos: Fabricar 6 chorizos delgados, 15 vueltas cada uno. Peinar saliendo de la tina de enfriamiento en 26 mechones de 5 hilos y 20 mechones de 6 hilos. Para dado de 300 barren | Autoclave, 135°C / 10 min +/- 0 min, |  |  | Grosor del sellado: 1.10 +/- 0.5 mm Longitud del mazo: 3048 +/- 152 mm Ancho de la funda: 71 mm, con franja roja. Calibre: 0.004",
Oral-B Laboratories | 115 |  | 0.1524 mm (0.006 pulg) | Amarillo 325 | PBT Satintone AB | Poliéster PBT y Caolín. Utilizar únicamente resina Ultradur B4500., Para preparar 1 kg de material, utilizar 800 g de Poliéster PBT, 75 g de Masterbatch Antimicrobial B-7000 PBT "ARX V 13/282 AM-PBT" y 125 g Masterbatch con caolín PBT COMPR-20., | .96747999 | Chorizo | Silicón americano 650 ml. por 19 lts. de agua, Peinar mazos delgados, | (F) | PMM 8296 | 2016-03-22 | AB, PBT CAOLIN CHORIZOS DADO DE 250 B, P/ 1KG UTILIZAR 80% DE PBT 12.5% MB CAOLIN 7.5% MB AB 7000, 4 CH DE 15 VUELTAS VEL 160-800-690 MAZO CHORIZOS C/EXT. P/ENC. AUTOCLAVE 135°C X10 MIN CAL. NOM. LINEA 0.0058" DIAMETRO 31MM ANTES HORNEAR SOLO BASF |  |  | Para preparar 1 kg de material, utilizar 800 g de Poliéster PBT, 75 g de Masterbatch Antimicrobial B-7000 PBT "ARX V 13/282 AM-PBT" y 125 g Masterbatch con caolín PBT COMPR-20., | Mazo de chorizos, Con extensión para encoger, | Espejo mínimo 50 cm, | Dado de 250 ó 300 barrenos, 10 mallas de 100 mesh, | Pasar los filamentos por todos los rodillos del 3er. tren. Para dado de 250 barrenos: Fabricar 6 chorizos delgados, 15 vueltas cada uno. Peinar saliendo de la tina de enfriamiento en 26 mechones de 5 hilos y 20 mechones de 6 hilos. Para dado de 300 barren | Autoclave, 135°C / 10 min +/- 0 min, |  |  | Grosor del sellado: 1.10 +/- 0.5 mm Longitud del mazo: 3048 +/- 152 mm Ancho de la funda: 71 mm, con franja roja. Calibre: 0.004",
Oral-B Laboratories | 75 |  | 0.1778 mm (0.007 pulg) | Natural 396 | Polyester PBT | Utilizar únicamente resina Ultradur B4500., Sin Caolin, | .96748006 | Chorizo | Silicón americano 170 ml por 19 lts de agua, Para la preparación del lubricante: utilizar 70% de agua destilada y 30% de agua filtrada. Peinar mazos delgados., | (F) | PMM 8296 | 2016-03-22 | PBT CHORIZOS DADO130 BARRENOS 4 CHORIZOS DELGADOS 21 VUELTAS C/U VEL160-800-690 MAZO DE CHORIZOS C/ EXTENSION P/ ENCOGER AUTOCLAVE 135°C X 10 MIN CAL. NOMINAL EN LINEA 0.0068" ARMAR A DIAMETRO DE 31 MM ANTES DE HORNEAR, FABRICAR SOLO CON RESINA BASF |  |  | Sin Caolin, | Mazo de chorizos, Con extensión para encoger, | Espejo mínimo 50 cm, | Dado de 250 barrenos, 10 mallas de 100 mesh, | Pasar los filamentos por todos los rodillos del 3er. tren. Fabricar 6 chorizos delgados de 10 vueltas cada uno. Peinar saliendo de la tina de enfriamiento en 26 mechones de 5 hilos y 20 mechones de 6 hilos. Inspección en proceso de calibre: Calibrar con n | Autoclave, 135°C / 10 min +/- 0 min, |  |  | Grosor del sellado: 1.10 +/- 0.5 mm Longitud del mazo: 3048 +/- 152 mm Ancho de la funda: 71 mm, sin franja. Calibre: 0.004",
Oral-B Laboratories | 115 |  | 0.1524 mm (0.006 pulg) | Azul 545 | PBT Satintone | Para preparar 1 kg de material, utilizar 800 g de Poliéster PBT y 200 g de Masterbatch con caolín PBT COMPR-20. Se puede utilizar resina Ultradur B4500 o Crastin., | .97121039 | Chorizo | Silicón americano 650 ml. por 19 lts. de agua, Peinar mazos delgados, | (F) | PMM 8296 | 2016-03-22 | - |  |  |  | Mazo de chorizos, Con extensión para encoger, | Bastón 1 cm, Espejo 50 cm, | Dado de 300 barrenos, 10 mallas de 100 mesh, | Pasar los filamentos por todos los rodillos del 3er. tren. Para dado de 300 barrenos: Fabricar 6 chorizos delgados, 13 vueltas cada uno. Peinar saliendo de la tina de enfriamiento en 24 mechones de 7 hilos y 22 mechones de 6 hilos. Inspección en proceso d | Autoclave, 135°C / 10 min +/- 0 min, |  |  | Grosor del sellado: 1.10 +/- 0.5 mm Longitud del mazo: 3048 +/- 152 mm Ancho de la funda: 71 mm, con franja roja. Calibre: 0.004",
Oral-B Laboratories | 115 |  | 0.1778 mm (0.007 pulg) | Azul 545 | PBT Satintone | Para preparar 1 kg de material, utilizar 800 g de Poliéster PBT y 200 g de Masterbatch con caolín PBT COMPR-20. Se puede utilizar resina Ultradur B4500 o Crastin., | .97121041 | Chorizo | Silicón americano 650 ml. por 19 lts. de agua, Peinar mazos delgados, | T | PMM 8296 | 2016-03-22 | - |  |  |  | Mazo de chorizos, Con extensión para encoger, | Bastón 1 cm, Espejo 50 cm, | Dado de 250 barrenos, 10 mallas de 100 mesh, | Fabricar 6 chorizos delgados de 10 vueltas cada uno. Peinar saliendo de la tina de enfriamiento en 26 mechones de 5 hilos y 20 mechones de 6 hilos. Inspección en proceso de calibre: Calibrar con nominal de 0.0068" al utilizar calibrador de carátula. Calib | Autoclave, 155ºC /10 min, |  |  | Grosor del sellado: 1.10 +/- 0.5 mm Longitud del mazo: 3048 +/- 152 mm Ancho de la funda: 71 mm, sin franja. Calibre: 0.004",
Oral-B Laboratories | 115 |  | 0.1524 mm (0.006 pulg) | Lila 546 | PBT Satintone | Para preparar 1 kg de material, utilizar 800 g de Poliéster PBT y 200 g de Masterbatch con caolín PBT COMPR-20. Se puede utilizar resina Ultradur B4500 o Crastin., | .97121042 | Chorizo | Silicón americano 650 ml. por 19 lts. de agua, Peinar mazos delgados, | (F) | PMM 8296 | 2016-03-22 | - |  |  |  | Mazo de chorizos, Con extensión para encoger, | Bastón 1 cm, Espejo 50 cm, | Dado de 300 barrenos, 10 mallas de 100 mesh, | Pasar los filamentos por todos los rodillos del 3er. tren. Para dado de 300 barrenos: Fabricar 6 chorizos delgados, 13 vueltas cada uno. Peinar saliendo de la tina de enfriamiento en 24 mechones de 7 hilos y 22 mechones de 6 hilos. Inspección en proceso d | Autoclave, 135°C / 10 min +/- 0 min, |  |  | Grosor del sellado: 1.10 +/- 0.5 mm Longitud del mazo: 3048 +/- 152 mm Ancho de la funda: 71 mm, con franja roja. Calibre: 0.004",
Oral-B Laboratories | 170 |  | 0.178 mm (0.007 pulg) | Verde 854 | Nylon 6.12 | Cambia con temperaturas de extrusión y templado. En extrusión: Con temperaturas bajas se hace un tono claro o amarillento. Con temperaturas altas se hace un tono fuerte o azulado. En templado: Se hace un tono más amarillento., | .60880072 | 36 mm | Silicón americano 25 ml por 19 lts de agua, | T | PMM 8297 | 2016-03-22 | TOLERANCIA CALIBRE PROMEDIO: +/- 0.00021 PULG. CALIBRACION EN MICROMETRO / FORRO SOLO CON FUNDA |  |  |  |  | Bastón 3 mm - 5 mm, Espejo 50 cm, | Dado de 130 ó 177 barrenos, 25 mallas de 100 mesh, | Inspección en proceso de calibre: Medir con micrómetro. Calibrar en mm con nominal de 0.175 mm Inspección final de calibre: Medir con láser. Calibrar en mm con nominal de 0.178 mm (0.007 pulg), | Vapor, mínimo 90°C / 120 min +/- 10 min, |  |  | Forrar sólo con funda de polietileno de 7.5 a 7.6 cm.,
Oral-B Laboratories | 170 |  | 0.203 mm (0.008 pulg) | Verde 854 | Nylon 6.12 | Cambia con temperaturas de extrusión y templado. En extrusión: Con temperaturas bajas se hace un tono claro o amarillento. Con temperaturas altas se hace un tono fuerte o azulado. En templado: Se hace un tono más amarillento., | .60880073 | 36 mm | Silicón americano 25 ml por 19 lts de agua, | T | PMM 8297 | 2016-03-22 | TOLERANCIA CALIBRE PROMEDIO: +/- 0.00024 PULG CALIBRACION EN MICROMETRO / FORRO SOLO CON FUNDA |  |  |  |  | Bastón 3 mm - 5 mm, Espejo 50 cm, | Dado de 130 ó 177 barrenos, 25 mallas de 100 mesh, | Inspección en proceso de calibre: Medir con micrómetro. Calibrar en mm con nominal de 0.200 mm Inspección final de calibre: Medir con láser. Calibrar en mm con nominal de 0.203 mm (0.008 pulg), | Vapor, mínimo 90°C / 120 min +/- 10 min, |  |  | Forrar sólo con funda de polietileno de 7.5 a 7.6 cm.,
Oral-B Laboratories | 170 |  | 0.203 mm (0.008 pulg) | Azul Indicator | Nylon 6.12 | Fabricar con resinas DuPont (Zytel FG 158), | .60880498 | 1 1/4 pulg | Silicón americano 18 ml por 19 lts de agua, DESPUÉS DEL TEMPLADO Y PEINADO (ANTES DE LUBRICAR), DEJAR SECAR EL MATERIAL MÍNIMO 12 HORAS. YA SECO, LUBRICAR. Cada mazo se sumergirá dentro de la solución de lubricante durante 3 min. Después peinar el materi | T | PMM 8297 | 2016-03-22 | TOLERANCIA CALIBRE PROMEDIO: +/- 0.00024 PULG CALIBRACION EN MICROMETRO CTES DE 50 HILOS /FORRO SOLO FUNDA |  |  |  |  | Bastón 3 mm - 5 mm, Espejo 50 cm, | Dado de 130 ó 177 barrenos, 25 mallas de 100 mesh, | Inspección en proceso de calibre: Medir con micrómetro. Calibrar en mm con nominal de 0.200 mm Inspección final de calibre: Medir con láser. Calibrar en mm con nominal de 0.203 mm (0.008 pulg) Embobinar en carretes de 65 hilos (dado de 130 barrenos) ó 59 |  |  | Teñir en línea con velocidades para trenes 1, 2 y 3: 260 rpm. Carretes para teñir: 6 carretes de 65 hilos ó 7 carretes de 59 hilos. Utilizar fórmula de teñido de acuerdo a la AV. 149., | Forrar sólo con funda de polietileno de 7.5 a 7.6 cm., | Usar embobinadoras nacionales como primera opción, embobinadoras italianas como segunda opción., 5.5, 10. Polea de entrada en H, polea de salida en V., 1 hr, 4, Crellin Natural,
Oral-B Laboratories | 170 |  | 0.178 mm (0.007 pulg) | Azul Indicator | Nylon 6.12 | Fabricar con resinas DuPont (Zytel FG 158), | .60880499 | 1 1/8 pulg | Silicón americano 18 ml por 19 lts de agua, DESPUÉS DEL TEMPLADO Y PEINADO (ANTES DE LUBRICAR), DEJAR SECAR EL MATERIAL MÍNIMO 12 HORAS. YA SECO, LUBRICAR. Cada mazo se sumergirá dentro de la solución de lubricante durante 3 min. Después peinar el materi | T | PMM 8297 | 2016-03-22 | TOLERANCIA CALIBRE PROMEDIO: +/- 0.00021 PULGCALIBRACION EN MICROMETRO CTES DE 50 HILOS /FORRO SOLO FUNDA |  |  |  |  | Bastón 3 mm - 5 mm, Espejo 50 cm, | Dado de 130 ó 177 barrenos, 25 mallas de 100 mesh, | Inspección en proceso de calibre: Medir con micrómetro. Calibrar en mm con nominal de 0.175 mm Inspección final de calibre: Medir con láser. Calibrar en mm con nominal de 0.178 mm (0.007 pulg) Embobinar en carretes de 65 hilos (dado de 130 barrenos) ó de |  |  | Teñir en línea con velocidades para trenes 1, 2 y 3: 260 rpm. Carretes para teñir: 7 carretes de 65 hilos ó 8 carretes de 59 hilos. Utilizar fórmula de teñido de acuerdo a la AV. 149. Embobinado en mazo normal (AL-60)., | Forrar sólo con funda de polietileno de 7.5 a 7.6 cm., | Usar embobinadoras nacionales como primera opción, embobinadoras italianas como segunda opción., 5.5, 10. Polea de entrada en H, polea de salida en V., 51 min, 4, Crellin Natural,
Oral-B Laboratories | 85 |  | 0.152 mm (0.006 pulg) | Azul Indicator | Nylon 6.12 | Fabricar con resinas DuPont (Zytel FG 158), | .60880501 | 1 7/64 pulg | Silicón americano 15 ml por 19 lts de agua, DESPUÉS DEL TEMPLADO Y PEINADO (ANTES DE LUBRICAR), DEJAR SECAR EL MATERIAL MÍNIMO 12 HORAS. YA SECO, LUBRICAR. Cada mazo se sumergirá dentro de la solución de lubricante durante 3 min. Después peinar el materi | T | PMM 8297 | 2016-03-22 | TOLERANCIA CALIBRE PROMEDIO: +/- 0.00018 PULG. CALIBRACION EN MICROMETRO CTES DE 50 HILOS /FORRO SOLO FUNDA |  |  |  |  | Bastón 3 mm - 5 mm, Espejo 50 cm, | Dado de 215 barrenos, 25 mallas de 100 mesh, | Inspección en proceso de calibre: Medir con micrómetro. Calibrar en mm con nominal de 0.149 mm Inspección final de calibre: Medir con láser. Calibrar en mm con nominal de 0.152 mm (0.006 pulg) Embobinar en carretes de 71 y 72 hilos para teñir. No desembob |  |  | Teñir en línea con velocidades para trenes 1, 2 y 3: 260 rpm. Utilizar fórmula de teñido de acuerdo a la AV. 149. Carretes para teñir: 9 carretes de 71 y 72 hilos., | Forrar sólo con funda de polietileno de 7.5 a 7.6 cm., | Embobinadoras italianas, 5.5, 10. Polea de entrada en H, polea de salida en V., 1 hr, 4, Crellin Natural,
Oral-B Laboratories | 85 |  | 0.165 mm (0.0065 pulg) | Verde 126 | Nylon 6.12 |  | .92059993 | 35 mm | Silicón americano 20 ml. por 19 lts. de agua, | (F) | PMM 8297 | 2016-03-22 | TOLERANCIA CALIBRE PROMEDIO: +/- 0.00020 PULG.TOL. CAL. IND. +/- 0.0006", DIAMETRO DE MAZO 50 +/- 2 MM (2"), FORRO SOLO FUNDA DE P.E. 7.5 A 7.8 CM, EN CAJAS DE 10 LBS. VEL. 150-690-590. |  |  |  |  | Bastón 3 mm - 5 mm, Espejo 50 cm, | Dado de 130, 177 ó 215 barrenos, 25 mallas de 100 mesh, | Pasar los filamentos por todos los rodillos del 3er. tren Inspección en proceso de calibre: Medir con micrómetro. Calibrar en mm con nominal de 0.162 mm Inspección final de calibre: Medir con láser. Calibrar en mm con nominal de 0.165 mm (0.0065 pulg), | Vapor, mínimo 90°C / 120 min +/- 10 min, |  |  | Forrar sólo con funda de polietileno de 7.5 a 7.6 cm.,
Oral-B Laboratories | 170 |  | 0.203 mm (0.008 pulg) | Azul 367 | Nylon 6.12 |  | .97400713 | 34 mm | Silicón americano 28 ml por 19 lts de agua, | (F) | PMM 8297 | 2016-03-22 | - |  |  |  |  | Bastón 3 mm - 5 mm, Espejo 50 cm, | Dado de 177 barrenos, 25 mallas de 100 mesh, | Pasar los filamentos por todos los rodillos del 3er. tren. Medir calibre con equipo láser directo (sin ajuste)., | Vapor, 90°C / 2hrs, |  |  | Forrar sólo con funda de polietileno de 7.5 a 7.6 cm.,
Oral-B Laboratories | 85 |  | 0.152 mm (0.006 pulg) | Azul 399 | Nylon 6.12 |  | .99396504 | 34 mm | Silicón americano 20 ml. por 19 lts. de agua, | (F) | PMM 8297 | 2016-03-22 | TOLERANCIA CALIBRE PROMEDIO: +/- 0.00018 PULG., FORRO SOLO FUNDA 7.6 A 7.8 CM, DIAM MAZO 50+/-2MM, EN CAJAS DE 10 LBS |  |  |  |  | Bastón 3 mm - 5 mm, Espejo 50 cm, | Dado de 215 barrenos, 25 mallas de 100 mesh, | Pasar los filamentos por todos los rodillos del 3er. tren Inspección en proceso de calibre: Medir con micrómetro. Calibrar en mm con nominal de 0.149 mm Inspección final de calibre: Medir con láser. Calibrar en mm con nominal de 0.152 mm (0.006 pulg), | Vapor, mínimo 90°C / 120 min +/- 10 min, |  |  | Forrar sólo con funda de polietileno de 7.5 a 7.6 cm.,
Oral-B Laboratories | 85 |  | 0.203 mm (0.008 pulg) | Azul 976 | Nylon 6.12 |  | .99761614 | 32 mm | Silicón americano 25 ml por 19 lts de agua, | T | PMM 8297 | 2016-03-22 | TOLERANCIA CALIBRE PROMEDIO: +/- 0.00024 PULG, CALIBRACION EN MICROMETRO, FORRO SOLO FUNDA P.E. 7.6 A 7.8 CM., DIAMETRO DE MAZO 50 +/- 2 MM EN CAJAS DE 10 LBS. |  |  |  |  | Bastón 3 mm - 5 mm, Espejo 50 cm, | Dado de 130 ó 177 barrenos, 25 mallas de 100 mesh, | Inspección en proceso de calibre: Medir con micrómetro. Calibrar en mm con nominal de 0.200 mm Inspección final de calibre: Medir con láser. Calibrar en mm con nominal de 0.203 mm (0.008 pulg), | Vapor, mínimo 90°C / 120 min +/- 10 min, |  |  | Forrar sólo con funda de polietileno de 7.5 a 7.6 cm.,
P&G Manufacturing Ireland Ltd. | 228 | 270 | 0.178 mm (0.007 pulg) | Azul Indicator | Nylon 6.12 | Fabricar con resinas DuPont (Zytel FG 158), | -99333833 | 32 mm | Silicón americano 18 ml por 19 lts de agua, DESPUÉS DEL TEMPLADO Y PEINADO (ANTES DE LUBRICAR), DEJAR SECAR EL MATERIAL MÍNIMO 12 HORAS. YA SECO, LUBRICAR. Cada mazo se sumergirá dentro de la solución de lubricante durante 3 min. Después peinar el materi | T | PMM 8298 | 2016-04-07 | Dado de 130 ó 177 barrenos, 25 mallas de 100 mesh,UTILIZAR FORMULA DE TEÑIDO DE ACUERDO A LA AV81 EN CARRETES DE 55 HILOS DIAMETRO DE MAZO 50+/- 2 MM UTILIZAR FUNDA DE 7.6 A 7.8 EMPACAR EN CAJAS DE CHAROLAS INCLUIR LARGO DE CORTE EN EL MARCADO TOLERANCIA CALIBRE PROMEDIO: +/- 0.00021 PULG |  |  |  |  | Bastón 3 mm - 5 mm, Espejo 50 cm, | Dado de 130 ó 177 barrenos, 25 mallas de 100 mesh, | Inspección en proceso de calibre: Medir con micrómetro. Calibrar en mm con nominal de 0.175 mm Inspección final de calibre: Medir con láser. Calibrar en mm con nominal de 0.178 mm (0.007 pulg) Embobinar en carretes de 65 hilos (dado de 130 barrenos) ó de |  |  | Teñir en línea con velocidades para trenes 1, 2 y 3: 260 rpm. Carretes para teñir: 7 carretes de 65 hilos ó 8 carretes de 59 hilos. Utilizar fórmula de teñido de acuerdo a la AV. 149., | Forrar sólo con funda de polietileno de 7.5 a 7.6 cm., | Usar embobinadoras nacionales como primera opción, embobinadoras italianas como segunda opción., 5.5, 10. Polea de entrada en H, polea de salida en V., 51 min, 4, Crellin Natural,
Schaefer Brush Manufacturing, LLC | 45.4 | 60 | Textura Media | Mezcla Tampico | Polypropylene |  | RMM379 | Mazo |  |  | PMM 8295 | 2016-04-13 | #N/A
Productos Petigon, S.A. de C.V. | 100 | 115 | 0.017 pulg | Blanco 945 | Nylon 6 |  | .1529 | 5.8 cm | Lubán 100%, | (F) | PMM 8292 | 2016-04-15 | RIZ. 19-O AMP. 0.020" ENGRANES DE 200 DIENTESDado de 30 barrenos, 25 mallas de 100 mesh, | 19, 0.020 pulg, SERIE A200, | Rizado |  |  |  | Dado de 30 barrenos, 25 mallas de 100 mesh, | Pasar los filamentos por todos los rodillos del 3er. tren, | Agua, Máx. 10°C, | 80°C +/- 5°C / 2hrs, |  | Forrar con funda de polietileno y papel kraft café,
Productos Petigon, S.A. de C.V. | 100 | 115 | 0.010 pulg | Blanco 945 | Nylon 6 |  | .1530 | 2.5 cm | Lubán 100%, | (F) | PMM 8293 | 2016-04-15 | RIZ. 20-O AMP. 0.013" ENGRANES DE 200 DIENTES Dado de 90 barrenos, 25 mallas de 100 mesh, | 20, 0.013 pulg, SERIE A200, | Rizado |  | Mazo normal, | Bastón 3 mm - 5 mm, Espejo 50 cm, | Dado de 90 barrenos, 25 mallas de 100 mesh, | Pasar los filamentos por todos los rodillos del 3er. tren, | Agua, Máx. 10°C, | 80°C +/- 5°C / 2hrs, |  | Forrar con funda de polietileno y papel kraft café,
Botello Arroyo José Samuel | 50 | 65 | 0.017 pulg | Blanco 945 | Nylon 6 |  | N0011015 | 2 pulg | Lubán 100%, | (F) | PMM 8300 | 2016-04-15 | RIZ 20 O- AMP. 0.020" ENGRANE DE 200 DIENTES Dado de 30 barrenos, 25 mallas de 100 mesh, | 20, 0.020 pulg, SERIE A200, | Rizado |  |  |  | Dado de 30 barrenos, 25 mallas de 100 mesh, | Pasar los filamentos por todos los rodillos del 3er. tren Velocidad de la rizadora: 176 rpm, | Agua, Máx. 10°C, | 80°C +/- 5°C / 2hrs, |  | Forrar con funda de polietileno y papel kraft café,
Botello Arroyo José Samuel | 5 | 0 | 0.017 pulg | Blanco 945 | Nylon 6 |  | N0011015 | 2 pulg | Lubán 100%, | (F) | PMM 8301 | 2016-04-15 | RIZ 20 O- AMP. 0.020" ENGRANE DE 200 DIENTESDado de 30 barrenos, 25 mallas de 100 mesh, | 20, 0.020 pulg, SERIE A200, | Rizado |  |  |  | Dado de 30 barrenos, 25 mallas de 100 mesh, | Pasar los filamentos por todos los rodillos del 3er. tren Velocidad de la rizadora: 176 rpm, | Agua, Máx. 10°C, | 80°C +/- 5°C / 2hrs, |  | Forrar con funda de polietileno y papel kraft café,
Productos Petigon, S.A. de C.V. | 100 | 115 | 0.017 pulg | Blanco 945 | Nylon 6 |  | .1539 | 2 pulg | Lubán 100%, | (F) | PMM 8290 | 2016-04-22 | RIZ. 19-O AMP. 0.020" ENGRANES DE 200 DIENTES, LARGO DE CORTE -.5 MM + 1 MM. Dado de 30 barrenos, 25 mallas de 100 mesh, | 19, 0.020 pulg, SERIE A200, | Rizado |  |  |  | Dado de 30 barrenos, 25 mallas de 100 mesh, | Pasar los filamentos por todos los rodillos del 3er. tren, | Agua, Máx. 10°C, | 80°C +/- 5°C / 2hrs, |  | Forrar con funda de polietileno y papel kraft café,
Productos Petigon, S.A. de C.V. | 100 | 115 | 0.010 pulg | Blanco 945 | Nylon 6 |  | .1530 | 2.5 cm | Lubán 100%, | (F) | PMM 8294 | 2016-04-22 | RIZ. 20-O AMP. 0.013" ENGRANES DE 200 DIENTES Dado de 90 barrenos, 25 mallas de 100 mesh, | 20, 0.013 pulg, SERIE A200, | Rizado |  | Mazo normal, | Bastón 3 mm - 5 mm, Espejo 50 cm, | Dado de 90 barrenos, 25 mallas de 100 mesh, | Pasar los filamentos por todos los rodillos del 3er. tren, | Agua, Máx. 10°C, | 80°C +/- 5°C / 2hrs, |  | Forrar con funda de polietileno y papel kraft café,
Productos Petigon, S.A. de C.V. | 100 | 115 | 0.017 pulg | Blanco 945 | Nylon 6 |  | .1539 | 2 pulg | Lubán 100%, | (F) | PMM 8291 | 2016-05-20 | RIZ. 19-O AMP. 0.020" ENGRANES DE 200 DIENTES, LARGO DE CORTE -.5 MM + 1 MM. Dado de 30 barrenos, 25 mallas de 100 mesh, | 19, 0.020 pulg, SERIE A200, | Rizado |  |  |  | Dado de 30 barrenos, 25 mallas de 100 mesh, | Pasar los filamentos por todos los rodillos del 3er. tren, | Agua, Máx. 10°C, | 80°C +/- 5°C / 2hrs, |  | Forrar con funda de polietileno y papel kraft café,