## Cristobal
Nombre del Cliente | Cantidad | Unidad | Calibre | Color | Material | Clave | Corte | Lubricación | Orientación | No pedido | Fecha Entrega | Perfil | Aditivo | Otros | Especificaciones | Descripcion
ORAL-B LABORATORIES | 54 | KG | 0.006" | BLANCO 945 | NYLON 6.12 | .96975752 | CARRETE DE 40 HILOS | SIL. 365, 42.5 MLXLT | T | PMM 8302 | 26.04.2016 00:00:00 | - | AB | - | 12 CTS 4.5 KG C/U PROLUB 5 G X KG AB AGREGAR 29G DE MBAB5000 X KG HORNO TEMPLE EN LINEA 180°C 729 RPM LUB EN LINEA 9 RPM EMB ITAL TENSION 3.8 BALANCIN 10 REPARTIDOR 5 PLANCHADOR 6MM T: 1HR 42 MIN CTE NEGRO H&K FAB C/VESTAMID D16 VEL150-670-620-550 | NYLON 6.12 "AB" BLANCO 945 CAL. 0.006" EN CARRETE DE 40 HILOS
ORAL-B LABORATORIES | 60 | KG | 0.006" | BLANCO 945 | NYLON 6.12 | .96975706 | CARRETE DE 45 HILOS | SIL. 365, 42.5 MLXLT | T | PMM 8302 | 26.04.2016 00:00:00 | - | AB | - | 12 CTS 5 KG C/U PROLUB 5 G X KG AB AGREGAR 29G DE MBAB5000 X KG HORNO TEMPLE EN LINEA 180°C 729 RPM LUB EN LINEA 9 RPM EMB ITAL TENSION 3.8 BALANCIN 10 REPARTIDOR 7 PLANCHADOR 7MM T: 1HR 42 MIN CTE NEGRO H&K FAB C/VESTAMID D16 VEL150-670-620-550 | NYLON 6.12 "AB" BLANCO 945 CAL. 0.006" EN CARRETE DE 45 HILOS
ORAL-B LABORATORIES | 136.8 | KG | 0.006" | BLANCO 945 | NYLON 6.12 | .96975708 | CARRETE DE 50 HILOS | SIL. 365, 42.5 MLXLT | T | PMM 8302 | 26.04.2016 00:00:00 | - | AB | - | 24 CTS 5.7 KG C/U PROLUB 5 G X KG AB AGREGAR 29G DE MBAB5000 X KG HORNO TEMPLE EN LINEA 180°C 729 RPM LUB EN LINEA 9 RPM EMB ITAL TENSION 3.8 BALANCIN 10 REPARTIDOR 8 PLANCHADOR 8MM T: 1HR 42 MIN CTE NEGRO H&K FAB C/VESTAMID D16 VEL150-670-620-550 | NYLON 6.12 "AB" BLANCO 945 CAL. 0.006" EN CARRETE DE 50 HILOS
ORAL-B LABORATORIES | 30.4 | KG | 0.0065" | AZUL 585 | NYLON 6.12 | .96975712 | CARRETE DE 30 HILOS | SIL 365, 42.5 MLXLT | T | PMM 8302 | 26.04.2016 00:00:00 | - | AB | - | 8 CTS 3.8 KG C/U PROLUB 5 G X KG AB AGREGAR 30G DE MBAB5000 X KG HORNO TEMPLE EN LINEA 180°C 729 RPM LUB EN LINEA 9 RPM EMB ITAL TENSION 3.8 BALANCIN 10 REPARTIDOR 5 PLANCHADOR 6MM T: 1HR 40 MIN CTE NEGRO H&K FAB C/VESTAMID D16 VEL150-670-620-550 | NYLON 6.12 "AB" AZUL 585 CAL. 0.0065" EN CARRETE DE 30 HILOS
ORAL-B LABORATORIES | 104 | KG | 0.0065" | AZUL 585 | NYLON 6.12 | .96975710 | CARRETE DE 40 HILOS | SIL 365, 42.5 MLXLT | T | PMM 8302 | 26.04.2016 00:00:00 | - | AB | - | 20 CTS 5.2 KG C/U PROLUB 5 G X KG AB AGREGAR 30G DE MBAB5000 X KG HORNO TEMPLE EN LINEA 180°C 729 RPM LUB EN LINEA 9 RPM EMB ITAL TENSION 3.8 BALANCIN 10 REPARTIDOR 5 PLANCHADOR 6MM T: 1HR 40 MIN CTE NEGRO H&K FAB C/VESTAMID D16 VEL150-670-620-550 | NYLON 6.12 "AB" AZUL 585 CAL. 0.0065" EN CARRETE DE 40 HILOS
ORAL-B LABORATORIES | 52.8 | KG | 0.007" | AZUL 585 | NYLON 6.12 | .96975748 | CARRETE DE 30 HILOS | SIL. 365, 42.5 MLXLT | T | PMM 8302 | 26.04.2016 00:00:00 | - | AB | - | 12 CTS 4.4 KG C/U PROLUB 5 GX KG AB AGREGAR 30G DE MBAB5000 XKG HORNO TEMPLE EN LINEA 180°C 729 RPM LUB EN LINEA 9 RPM EMB ITAL TENSION 2.4 BALANCIN 10 REPARTIDOR 4.4 PLANCHADOR 5MM T: 1HR 40 MIN CTE NEGRO H&K FAB C/VESTAMID D16 VEL150-670-620-550 | NYLON 6.12 "AB" AZUL 585 CAL. 0.007" EN CARRETE DE 30 HILOS
ORAL-B LABORATORIES | 70.8 | KG | 0.007" | AZUL 585 | NYLON 6.12 | .96975749 | CARRETE DE 40 HILOS | SIL. 365, 42.5 MLXLT | T | PMM 8302 | 26.04.2016 00:00:00 | - | AB | - | 12 CTS 5.9 KG C/U PROLUB 5 GX KG AB AGREGAR 30G DE MBAB5000 XKG HORNO TEMPLE EN LINEA 180°C 729 RPM LUB EN LINEA 9 RPM EMB ITAL TENSION 3.8 BALANCIN 10 REPARTIDOR 6.5 PLANCHADOR 7MM T: 1HR 40 MIN CTE NEGRO H&K FAB C/VESTAMID D16 VEL150-670-620-550 | NYLON 6.12 "AB" AZUL 585 CAL. 0.007" EN CARRETE DE 40 HILOS
ORAL-B LABORATORIES | 72 | KG | 0.00775" | AZUL 585 | NYLON 6.12 | .96975750 | CARRETE DE 32 HILOS | SIL. 365, 42.5 MLXLT | T | PMM 8302 | 26.04.2016 00:00:00 | - | AB | - | 12 CTS 6 KG C/U PROLUB 5 GX KG AB AGREGAR 30G DE MBAB5000 X KG HORNO TEMPLE EN LINEA 180°C 729 RPM LUB EN LINEA 9 RPM EMB ITAL TENSION 2.4 BALANCIN 10 REPARTIDOR 7 PLANCHADOR 7MM T: 1HR 40 MIN CTE NEGRO H&K FAB C/VESTAMID D16 VEL150-670-620-550 | NYLON 6.12 "AB" AZUL 585 CAL. 0.00775" EN CARRETE DE 32 HILOS
SCHAEFER BRUSH MANUFACTURING, LLC | 50 | LB | 0.012" | AZUL OPACO 962 | POLIPROPILENO | RMM3305 | 52" | SIL. AMERICANO 50% | F | PMM 8303 | 22.04.2016 00:00:00 | RIZADO | - | - | RIZ. 5-O AMP. 0.025" ENG. "A55", EN MAZO DE FIERRO | POLIPROPILENO RIZADO AZUL OPACO 962 CAL. 0.012" CORTE: 52"
SCHAEFER BRUSH MANUFACTURING, LLC | 100 | LB | 0.030" | NEGRO 921 | POLIPROPILENO | RMM337 | 54" | SIL. AMERICANO 50% | F | PMM 8303 | 22.04.2016 00:00:00 | RIZADO | - | - | RIZ. 5.5 O AMP. 0.045" ENG. A55, CON TINA DE DOBLE VIAJE | POLIPROPILENO RIZADO NEGRO 921 CAL. 0.030" CORTE: 54"
SHURHOLD INDUSTRIES, INC. | 2000 | LB | 0.016" | AZUL 358 | NYLON 6.12 | ZF16 | 6" | LUBAN 100 % | T | PMM 8304 | 14.04.2016 00:00:00 | CRUZ | POLIETILENO | - | CRUZ, DADO DE 111X CRUZ, CON 80G DE POLIETILENO X KG DE RESINA EN MAZO NORMAL, TEMPLE VAPOR 90°C X 1 HORA FABRICAR COMO N 6.12 "R", NO MARCAR COMO NYLON 6.12 "R". | NYLON 6.12 PERFIL EN CRUZ AZUL 358 CAL. 0.016" CORTE: 6"
TANIS INCORPORATED | 150 | LB | 0.014" | NATURAL | NYLON 6.12 "R" | RM1133 | EN MAZO | SIL. AMERICANO 100% | F | PMM 8305 | 13.04.2016 00:00:00 | RIZADO | - | - | RIZ 5.5 -O AMP. 0.028" ENG. "A60" | NYLON 6.12 "R" RIZADO NATURAL CAL. 0.014" EN MAZO
SUPER BRUSH LLC | 50 | LB | 0.030" | BLANCO 945 | NYLON 6 | .35-0087 | 4" | LUBAN | S | PMM 8306 | 13.04.2016 00:00:00 | - | - | - | - | NYLON 6 BLANCO 945 CAL. 0.030" CORTE: 4"
ORAL-B LABORATORIES | 15 | KG | 0.006" | AZUL 638 | POLIESTER SATINTONE | .90600261 | 10.5 FT | 0 | 0 | PMM 8307 | 05.04.2016 00:00:00 | - | - | - | - | POLIESTER SATINTONE AZUL 638 CAL. 0.006" CORTE: 10.5 FT
ORAL-B LABORATORIES | 40 | KG | 0 | 0 | 0 | .90600264 | 0 | 0 | 0 | PMM 8307 | 05.04.2016 00:00:00 | #N/A | #N/A | #N/A | #N/A | POLIESTER SATINTONE AZUL 639 CAL. 0.006" CORTE: 10.5 FT
ORAL-B LABORATORIES | 25 | KG | 0 | 0 | 0 | .90600268 | 0 | 0 | 0 | PMM 8307 | 05.04.2016 00:00:00 | #N/A | #N/A | #N/A | #N/A | POLIESTER SATINTONE AZUL 620 CAL. 0.006" CORTE: 10.5 FT
ORAL-B LABORATORIES | 5 | KG | 0 | 0 | 0 | .90600269 | 0 | 0 | 0 | PMM 8307 | 05.04.2016 00:00:00 | #N/A | #N/A | #N/A | #N/A | POLIESTER SATINTONE ROSA 623 CAL. 0.006" CORTE: 10.5 FT
ORAL-B LABORATORIES | 15 | KG | 0 | 0 | 0 | .90600271 | 0 | 0 | 0 | PMM 8307 | 05.04.2016 00:00:00 | #N/A | #N/A | #N/A | #N/A | POLIESTER SATINTONE AZUL 627 CAL. 0.006" CORTE: 10.5 FT
ORAL-B LABORATORIES | 5 | KG | 0 | 0 | 0 | .90600276 | 0 | 0 | 0 | PMM 8307 | 05.04.2016 00:00:00 | #N/A | #N/A | #N/A | #N/A | POLIESTER SATINTONE ROSA 628 CAL. 0.006" CORTE: 10.5 FT
ORAL-B LABORATORIES | 15 | KG | 0 | 0 | 0 | .90600304 | 0 | 0 | 0 | PMM 8307 | 05.04.2016 00:00:00 | #N/A | #N/A | #N/A | #N/A | POLIESTER SATINTONE AZUL 632 CAL. 0.007" CORTE: 10.5 FT
ORAL-B LABORATORIES | 20 | KG | 0 | 0 | 0 | .90676705 | 0 | 0 | 0 | PMM 8307 | 05.04.2016 00:00:00 | #N/A | #N/A | #N/A | #N/A | POLIESTER SATINTONE AZUL 620 CAL. 0.007" CORTE: 10.5 FT
ORAL-B LABORATORIES | 5 | KG | 0 | 0 | 0 | .90676707 | 0 | 0 | 0 | PMM 8307 | 05.04.2016 00:00:00 | #N/A | #N/A | #N/A | #N/A | POLIESTER SATINTONE ROSA 623 CAL. 0.007" CORTE: 10.5 FT
INNOVATIVE PERCUSSION, INC. | 100 | LB | 0.045" | NATURAL | NYLON 6.12 | E0088004 | 7.5" | LUBAN | T | PMM 8308 | 14.04.2016 00:00:00 | - | - | - | - | NYLON 6.12 NATURAL CAL. 0.045" CORTE: 7.5"

## Hoja1
Nombre del Cliente | Cantidad_Kg | Unidad_Original | Calibre | Color | Material | Resina | Clave | Corte | Lubricante | Orientación | No pedido | Fecha Entrega | ESP_SAE | Rizado | Perfil | Aditivos | Tipo de Mazo | Bastón_Espejo_Tina | Herramental | Fabricar | Temple | Horno | Teñido | Enfundado | Esp_Carretes
Oral-B Laboratories | 15 | 25 | 0.1524 mm (0.006 pulg) | Azul 638 | PBT Satintone | Para preparar 1 kg de material, utilizar 800 g de Poliéster PBT y 200 g de Masterbatch con caolín PBT COMPR-20. Se puede utilizar resina Ultradur B4500 o Crastin., | .90600261 | Chorizo | Silicón americano 650 ml. por 19 lts. de agua, Peinar mazos delgados, | (F) | PMM 8307 | 2016-04-05 | Dado de 300 barrenos, 10 mallas de 100 mesh,Autoclave, 135°C / 10 min +/- 0 min, |  |  |  | Mazo de chorizos, Con extensión para encoger, | Bastón 1 cm, Espejo 50 cm, | Dado de 300 barrenos, 10 mallas de 100 mesh, | Pasar los filamentos por todos los rodillos del 3er. tren. Para dado de 300 barrenos: Fabricar 6 chorizos delgados, 13 vueltas cada uno. Peinar saliendo de la tina de enfriamiento en 24 mechones de 7 hilos y 22 mechones de 6 hilos. Inspección en proceso d | Autoclave, 135°C / 10 min +/- 0 min, |  |  | Grosor del sellado: 1.10 +/- 0.5 mm Longitud del mazo: 3048 +/- 152 mm Ancho de la funda: 71 mm, con franja roja. Calibre: 0.004",
Oral-B Laboratories | 40 | 60 | 0.1524 mm (0.006 pulg) | Azul 639 | PBT Satintone | Para preparar 1 kg de material, utilizar 800 g de Poliéster PBT y 200 g de Masterbatch con caolín PBT COMPR-20. Se puede utilizar resina Ultradur B4500 o Crastin., | .90600264 | Chorizo | Silicón americano 650 ml. por 19 lts. de agua, Peinar mazos delgados, | (F) | PMM 8307 | 2016-04-05 | Dado de 300 barrenos, 10 mallas de 100 mesh,Autoclave, 135°C / 10 min +/- 0 min, |  |  |  | Mazo de chorizos, Con extensión para encoger, | Bastón 1 cm, Espejo 50 cm, | Dado de 150 ó 177 barrenos, 10 mallas de 100 mesh, | Pasar los filamentos por todos los rodillos del 3er. tren. Inspección en proceso de calibre: Calibrar con nominal de 0.0058" al utilizar calibrador de carátula. Calibrar con nominal de 0.1459 mm. (0.00574") al utilizar micrómetro. Inspección final de cali | Autoclave, 135°C / 10 min +/- 0 min, | 80°C / 1 hr (carga de 10 mazos), |  | Grosor del sellado: 1.10 +/- 0.5 mm Longitud del mazo: 3048 +/- 152 mm Ancho de la funda: 71 mm, con franja roja. Calibre: 0.004",
Oral-B Laboratories | 25 | 35 | 0.1524 mm (0.006 pulg) | Azul 620 | PBT Satintone | Para preparar 1 kg de material, utilizar 800 g de Poliéster PBT y 200 g de Masterbatch con caolín PBT COMPR-20. Se puede utilizar resina Ultradur B4500 o Crastin., | .90600268 | Chorizo | Silicón americano 650 ml. por 19 lts. de agua, Peinar mazos delgados, | (F) | PMM 8307 | 2016-04-05 | Dado de 300 barrenos, 10 mallas de 100 mesh,Autoclave, 135°C / 10 min +/- 0 min, |  |  |  | Mazo de chorizos, Con extensión para encoger, | Bastón 1 cm, Espejo 50 cm, | Dado de 150 ó 177 barrenos, 10 mallas de 100 mesh, | Pasar los filamentos por todos los rodillos del 3er. tren. Inspección en proceso de calibre: Calibrar con nominal de 0.0058" al utilizar calibrador de carátula. Calibrar con nominal de 0.1459 mm. (0.00574") al utilizar micrómetro. Inspección final de cali | Autoclave, 135°C / 10 min +/- 0 min, | 80°C / 1 hr (carga de 10 mazos), |  | Grosor del sellado: 1.10 +/- 0.5 mm Longitud del mazo: 3048 +/- 152 mm Ancho de la funda: 71 mm, con franja roja. Calibre: 0.004",
Oral-B Laboratories | 5 | 10 | 0.1524 mm (0.006 pulg) | Rosa 623 | PBT Satintone | Para preparar 1 kg de material, utilizar 800 g de Poliéster PBT y 200 g de Masterbatch con caolín PBT COMPR-20. Se puede utilizar resina Ultradur B4500 o Crastin., | .90600269 | Chorizo | Silicón americano 650 ml. por 19 lts. de agua, Peinar mazos delgados, | (F) | PMM 8307 | 2016-04-05 | Dado de 300 barrenos, 10 mallas de 100 mesh,Autoclave, 135°C / 10 min +/- 0 min, |  |  |  | Mazo de chorizos, Con extensión para encoger, | Bastón 1 cm, Espejo 50 cm, | Dado de 150 ó 177 barrenos, 10 mallas de 100 mesh, | Pasar los filamentos por todos los rodillos del 3er. tren. Inspección en proceso de calibre: Calibrar con nominal de 0.0058" al utilizar calibrador de carátula. Calibrar con nominal de 0.1459 mm. (0.00574") al utilizar micrómetro. Inspección final de cali | Autoclave, 135°C / 10 min +/- 0 min, | 80°C / 1 hr (carga de 10 mazos), |  | Grosor del sellado: 1.10 +/- 0.5 mm Longitud del mazo: 3048 +/- 152 mm Ancho de la funda: 71 mm, con franja roja. Calibre: 0.004",
Oral-B Laboratories | 15 | 25 | 0.1524 mm (0.006 pulg) | Azul 627 | PBT Satintone | Para preparar 1 kg de material, utilizar 800 g de Poliéster PBT y 200 g de Masterbatch con caolín PBT COMPR-20. Se puede utilizar resina Ultradur B4500 o Crastin., | .90600271 | Chorizo | Silicón americano 650 ml. por 19 lts. de agua, Peinar mazos delgados, | (F) | PMM 8307 | 2016-04-05 | Dado de 300 barrenos, 10 mallas de 100 mesh,Autoclave, 135°C / 10 min +/- 0 min, |  |  |  | Mazo de chorizos, Con extensión para encoger, | Bastón 1 cm, Espejo 50 cm, | Dado de 150 ó 177 barrenos, 10 mallas de 100 mesh, | Pasar los filamentos por todos los rodillos del 3er. tren. Inspección en proceso de calibre: Calibrar con nominal de 0.0058" al utilizar calibrador de carátula. Calibrar con nominal de 0.1459 mm. (0.00574") al utilizar micrómetro. Inspección final de cali | Autoclave, 135°C / 10 min +/- 0 min, | 80°C / 1 hr (carga de 10 mazos), |  | Grosor del sellado: 1.10 +/- 0.5 mm Longitud del mazo: 3048 +/- 152 mm Ancho de la funda: 71 mm, con franja roja. Calibre: 0.004",
Oral-B Laboratories | 5 | 10 | 0.1524 mm (0.006 pulg) | Rosa 628 | PBT Satintone | Para preparar 1 kg de material, utilizar 800 g de Poliéster PBT y 200 g de Masterbatch con caolín PBT COMPR-20. Se puede utilizar resina Ultradur B4500 o Crastin., | .90600276 | Chorizo | Silicón americano 650 ml. por 19 lts. de agua, Peinar mazos delgados, | (F) | PMM 8307 | 2016-04-05 | Dado de 300 barrenos, 10 mallas de 100 mesh,Autoclave, 135°C / 10 min +/- 0 min, |  |  |  | Mazo de chorizos, Con extensión para encoger, | Bastón 1 cm, Espejo 50 cm, | Dado de 150 ó 177 barrenos, 10 mallas de 100 mesh, | Pasar los filamentos por todos los rodillos del 3er. tren. Inspección en proceso de calibre: Calibrar con nominal de 0.0058" al utilizar calibrador de carátula. Calibrar con nominal de 0.1459 mm. (0.00574") al utilizar micrómetro. Inspección final de cali | Autoclave, 135°C / 10 min +/- 0 min, | 80°C / 1 hr (carga de 10 mazos), |  | Grosor del sellado: 1.10 +/- 0.5 mm Longitud del mazo: 3048 +/- 152 mm Ancho de la funda: 71 mm, con franja roja. Calibre: 0.004",
Oral-B Laboratories | 15 | 25 | 0.1778 mm (0.007 pulg) | Azul 632 | PBT Satintone | Para preparar 1 kg de material, utilizar 800 g de Poliéster PBT y 200 g de Masterbatch con caolín PBT COMPR-20. Se puede utilizar resina Ultradur B4500 o Crastin., | .90600304 | Chorizo | Silicón americano 650 ml. por 19 lts. de agua, Peinar mazos delgados, | (F) | PMM 8307 | 2016-04-05 | Dado de 250 barrenos, 10 mallas de 100 mesh,Autoclave, 135°C / 10 min +/- 0 min, |  |  |  | Mazo de chorizos, Con extensión para encoger, | Bastón 1 cm, Espejo 50 cm, | Dado de 177 barrenos, 10 mallas de 100 mesh, | Pasar los filamentos por todos los rodillos del 3er. tren. Inspección en proceso de calibre: Calibrar con nominal de 0.0068" al utilizar calibrador de carátula. Calibrar con nominal de 0.1712 mm. (0.00674") al utilizar micrómetro. Inspección final de cali | Autoclave, 135°C / 10 min +/- 0 min, | 80°C / 1 hr (carga de 10 mazos), |  | Grosor del sellado: 1.10 +/- 0.5 mm Longitud del mazo: 3048 +/- 152 mm Ancho de la funda: 71 mm, sin franja. Calibre: 0.004",
Oral-B Laboratories | 20 | 30 | 0.1778 mm (0.007 pulg) | Azul 620 | PBT Satintone | Para preparar 1 kg de material, utilizar 800 g de Poliéster PBT y 200 g de Masterbatch con caolín PBT COMPR-20. Se puede utilizar resina Ultradur B4500 o Crastin., | .90676705 | Chorizo | Silicón americano 650 ml. por 19 lts. de agua, Peinar mazos delgados, | (F) | PMM 8307 | 2016-04-05 | Dado de 250 barrenos, 10 mallas de 100 mesh,Autoclave, 135°C / 10 min +/- 0 min, |  |  |  | Mazo de chorizos, Con extensión para encoger, | Bastón 1 cm, Espejo 50 cm, | Dado de 177 barrenos, 10 mallas de 100 mesh, | Pasar los filamentos por todos los rodillos del 3er. tren. Inspección en proceso de calibre: Calibrar con nominal de 0.0068" al utilizar calibrador de carátula. Calibrar con nominal de 0.1712 mm. (0.00674") al utilizar micrómetro. Inspección final de cali | Autoclave, 135°C / 10 min +/- 0 min, | 80°C / 1 hr (carga de 10 mazos), |  | Grosor del sellado: 1.10 +/- 0.5 mm Longitud del mazo: 3048 +/- 152 mm Ancho de la funda: 71 mm, sin franja. Calibre: 0.004",
Oral-B Laboratories | 5 | 10 | 0.1778 mm (0.007 pulg) | Rosa 623 | PBT Satintone | Para preparar 1 kg de material, utilizar 800 g de Poliéster PBT y 200 g de Masterbatch con caolín PBT COMPR-20. Se puede utilizar resina Ultradur B4500 o Crastin., | .90676707 | Chorizo | Silicón americano 650 ml. por 19 lts. de agua, Peinar mazos delgados, | (F) | PMM 8307 | 2016-04-05 | Dado de 250 barrenos, 10 mallas de 100 mesh,Autoclave, 135°C / 10 min +/- 0 min, |  |  |  | Mazo de chorizos, Con extensión para encoger, | Bastón 1 cm, Espejo 50 cm, | Dado de 177 barrenos, 10 mallas de 100 mesh, | Pasar los filamentos por todos los rodillos del 3er. tren. Inspección en proceso de calibre: Calibrar con nominal de 0.0068" al utilizar calibrador de carátula. Calibrar con nominal de 0.1712 mm. (0.00674") al utilizar micrómetro. Inspección final de cali | Autoclave, 135°C / 10 min +/- 0 min, | 80°C / 1 hr (carga de 10 mazos), |  | Grosor del sellado: 1.10 +/- 0.5 mm Longitud del mazo: 3048 +/- 152 mm Ancho de la funda: 71 mm, sin franja. Calibre: 0.004",
Super Brush Llc. | 22.7 | 30 | 0.030 pulg | Blanco 945 | Nylon 6 |  | .35-0087 | 4 pulg | Lubán 100%, | S | PMM 8306 | 2016-04-13 | Dado de 10 barrenos, 15 mallas de 100 mesh, |  |  |  |  | Utilizar tina de doble viaje, | Dado de 10 barrenos, 15 mallas de 100 mesh, |  | Agua, mínimo 90°C / 120 min +/- 10 min, | 80°C +/- 5°C / 3hrs, |  | Forrar con funda de polietileno y papel kraft café,
Tanis Incorporated | 68.1 | 80 | 0.014 pulg | Natural | Nylon 6.12 R | Nylon 6.12 R natural, Nylub (2.5 g / kg de resina), | RM1133 | Mazo | Silicón americano 100%, | (F) | PMM 8305 | 2016-04-13 | RIZ 5.5 -O AMP. 0.028" ENG. "A60"Nylub (2.5 g / kg de resina),Dado de 40 barrenos, 25 mallas de 100 mesh, | 5.5, 0.028 pulg, SERIE A60, | Rizado | Nylub (2.5 g / kg de resina), |  |  | Dado de 40 barrenos, 25 mallas de 100 mesh, | Pasar los filamentos por todos los rodillos del 3er. tren, | Agua, Máx. 10°C, | 80°C +/- 5°C / 1hr, |  | Forrar con funda de polietileno y papel kraft blanco,
Shurhold Industries, Inc. | 908 | 1000 | 0.016 pulg | Azul 358 | Nylon 6.12 | Nylon 6.12 R Utilizar Nylon 6.12 R Azul y agregar Polietileno (80 g / kg de resina), Preparar pesadas de 10 kg, | ZF16 | 6 pulg | Lubán 100%, | T | PMM 8304 | 2016-04-14 | CRUZ, DADO DE 111X CRUZ, CON 80G DE POLIETILENO X KG DE RESINA EN MAZO NORMAL, TEMPLE VAPOR 90°C X 1 HORA FABRICAR COMO N 6.12 "R", NO MARCAR COMO NYLON 6.12 "R". |  | Cruz | Nylon 6.12 R Utilizar Nylon 6.12 R Azul y agregar Polietileno (80 g / kg de resina), | Mazo normal, | Bastón 2 cm, | Dado 8, 111 x Cruz, 25 mallas de 100 mesh, |  | Vapor, 90ºC / 1hr, |  |  | Forrar con funda de polietileno de 10 cm y papel kraft blanco. Cuidar que el forro no vaya muy apretado. Ver cortes y mazo de referencia. Velocidad de forradora: 400 rpm.,
Innovative Percussion, Inc. | 45.4 | 55 | 0.045 pulg | Natural | Nylon 6.12 |  | E0088004 | 7.5 pulg | Lubán 100%, | T | PMM 8308 | 2016-04-14 | Dado de 4 barrenos, 25 mallas de 100 mesh,Utilizar tina de doble viaje, |  |  |  |  | Utilizar tina de doble viaje, | Dado de 4 barrenos, 25 mallas de 100 mesh, |  | Agua, mínimo 90°C / 120 min +/- 10 min, | 80°C +/- 5°C / 1hr, |  | Forrar con funda de polietileno y papel kraft blanco,
Schaefer Brush Manufacturing, LLC | 22.7 | 30 | 0.012 pulg | Azul Opaco 962 | Polypropylene | Usar Polipropileno 1102KR como primera opción, usar Polipropileno HP423M como segunda opción, | RMM3305 | 52 pulg | Silicón americano 50%, | (F) | PMM 8303 | 2016-04-22 | RIZ. 4.5-O AMP. 0.028" ENG. "A55", Mazo de fierro,Dado de 60 barrenos, 1 malla de 100 mesh, | 4.5, 0.028 pulg, SERIE A55, | Rizado |  | Mazo de fierro, |  | Dado de 60 barrenos, 1 malla de 100 mesh, | Pasar los filamentos por todos los rodillos del 3er. tren, | Agua, Máx. 10°C, |  |  | Forrar con funda de polietileno y papel kraft café. Utilizar funda americana P-BLEND de polietileno de 7.5 a 7.6 cm. Verificar que la funda no se encuentre floja con respecto al diámetro del mazo.,
Schaefer Brush Manufacturing, LLC | 45.4 | 55 | 0.030 pulg | Negro 921 | Polypropylene | 50 % Polipropileno HL002D y 50 % Polipropileno HP423M, | RMM337 | 54 pulg | Silicón americano 50%, | (F) | PMM 8303 | 2016-04-22 | RIZ. 5.5 O AMP. 0.045" ENG. A55, Utilizar tina de un sólo viaje,Dado de 8 barrenos, 1 malla de 100 mesh, Temple en Agua (carga de 5 mazos), 93ºC / 5 min, | 5.5, 0.045 pulg, SERIE A55, | Rizado |  |  | Utilizar tina de un sólo viaje, | Dado de 8 barrenos, 1 malla de 100 mesh, | Pasar los filamentos por todos los rodillos del 3er. tren, | Agua (carga de 5 mazos), 93ºC / 5 min, |  |  | Forrar con funda de polietileno y papel kraft café. Utilizar funda americana P-BLEND de polietileno de 7.5 a 7.6 cm. Verificar que la funda no se encuentre floja con respecto al diámetro del mazo.,
Oral-B Laboratories | 54 | 75 | 0.1524 mm (0.006 pulg) | Blanco 945 | Nylon 6.12 AB | Usar resina Vestamid D16 como primera opción, Grilon XE 3938 como segunda opción, Prolub Irganox B-215 (5 g / kg de resina). Masterbatch Antimicrobial B-5000 NYLON 6.12 "ARGUSAN AM 52 PA" (29 g / kg de resina)., | .96975752 | Carrete 40 Hilos | Lubricar en línea, después del proceso continuo de Templado, | T | PMM 8302 | 2016-04-26 | 12 CTS 4.5 KG C/U Prolub Irganox B-215 (5 g / kg de resina). Masterbatch Antimicrobial B-5000 NYLON 6.12 "ARGUSAN AM 52 PA" (29 g / kg de resina)., Utilizar 3 hornos de temple en línea: 1 entre el primer y segundo tren, 1 entre el tercer y cuarto tren, 1 entre cuarto y quinto tren. Para horno 1 y 2: Templar a 200°C y una velocidad del ventiEmbobinadoras italianas (Esto se realiza en área de Templado), 6 mechones (4 de 7 hilos + 2 de 6 hilos), 6 mm, 3.8, 10. Polea de entrada ranurada, polea en balancín ranurada, rodillo ranurado., 6 hrs 40 min, 5, En extrusión (peso neto): 5.0 - 5.25 kg En t |  |  | Prolub Irganox B-215 (5 g / kg de resina). Masterbatch Antimicrobial B-5000 NYLON 6.12 "ARGUSAN AM 52 PA" (29 g / kg de resina)., |  | Bastón 6 mm, Espejo 50 cm, | 15 mallas de 100 mesh, | [5 empty] | Embobinadoras italianas (Esto se realiza en área de Templado), 6 mechones (4 de 7 hilos + 2 de 6 hilos), 6 mm, 3.8, 10. Polea de entrada ranurada, polea en balancín ranurada, rodillo ranurado., 6 hrs 40 min, 5, En extrusión (peso neto): 5.0 - 5.25 kg En t
Oral-B Laboratories | 60 | 90 | 0.1524 mm (0.006 pulg) | Blanco 945 | Nylon 6.12 AB | Usar resina Vestamid D16 como primera opción, Grilon XE 3938 como segunda opción, Prolub Irganox B-215 (5 g / kg de resina). Masterbatch Antimicrobial B-5000 NYLON 6.12 "ARGUSAN AM 52 PA" (29 g / kg de resina)., | .96975706 | Carrete 45 Hilos | Lubricar en línea, después del proceso continuo de Templado, | T | PMM 8302 | 2016-04-26 | 12 CTS 5 KG C/U Prolub Irganox B-215 (5 g / kg de resina). Masterbatch Antimicrobial B-5000 NYLON 6.12 "ARGUSAN AM 52 PA" (29 g / kg de resina).,Utilizar 3 hornos de temple en línea: 1 entre el primer y segundo tren, 1 entre el tercer y cuarto tren, 1 entre cuarto y quinto tren. Para horno 1 y 2: Templar a 200°C y una velocidad del ventiEmbobinadoras italianas (Esto se realiza en área de Templado), 6 mechones (3 de 8 hilos + 3 de 7 hilos), 7 mm, 3.8, 10. Polea de entrada ranurada, polea en balancín ranurada, rodillo ranurado., 6 hrs 40 min, 6, En extrusión (peso neto): 5.5 - 5.75 kg En t |  |  | Prolub Irganox B-215 (5 g / kg de resina). Masterbatch Antimicrobial B-5000 NYLON 6.12 "ARGUSAN AM 52 PA" (29 g / kg de resina)., |  | Bastón 6 mm, Espejo 50 cm, | 15 mallas de 100 mesh, | [5 empty] | Embobinadoras italianas (Esto se realiza en área de Templado), 6 mechones (3 de 8 hilos + 3 de 7 hilos), 7 mm, 3.8, 10. Polea de entrada ranurada, polea en balancín ranurada, rodillo ranurado., 6 hrs 40 min, 6, En extrusión (peso neto): 5.5 - 5.75 kg En t
Oral-B Laboratories | 136.8 | 200 | 0.1524 mm (0.006 pulg) | Blanco 945 | Nylon 6.12 AB | Usar resina Vestamid D16 como primera opción, Grilon XE 3938 como segunda opción, Prolub Irganox B-215 (5 g / kg de resina). Masterbatch Antimicrobial B-5000 NYLON 6.12 "ARGUSAN AM 52 PA" (29 g / kg de resina)., | .96975708 | Carrete 50 Hilos | Lubricar en línea, después del proceso continuo de Templado, | T | PMM 8302 | 2016-04-26 | 24 CTS 5.7 KG C/U Prolub Irganox B-215 (5 g / kg de resina). Masterbatch Antimicrobial B-5000 NYLON 6.12 "ARGUSAN AM 52 PA" (29 g / kg de resina).,Utilizar 3 hornos de temple en línea: 1 entre el primer y segundo tren, 1 entre el tercer y cuarto tren, 1 entre cuarto y quinto tren. Para horno 1 y 2: Templar a 200°C y una velocidad del venti Embobinadoras italianas (Esto se realiza en área de Templado), 6 mechones (4 de 8 hilos + 2 de 9 hilos), 8 mm, 5.8, 10. Polea de entrada ranurada, polea en balancín ranurada, rodillo ranurado., 6 hrs 40 min, 7, En extrusión (peso neto): 6.20 - 6.45 kg En |  |  | Prolub Irganox B-215 (5 g / kg de resina). Masterbatch Antimicrobial B-5000 NYLON 6.12 "ARGUSAN AM 52 PA" (29 g / kg de resina)., |  | Bastón 6 mm, Espejo 50 cm, | 15 mallas de 100 mesh, | [5 empty] | Embobinadoras italianas (Esto se realiza en área de Templado), 6 mechones (4 de 8 hilos + 2 de 9 hilos), 8 mm, 5.8, 10. Polea de entrada ranurada, polea en balancín ranurada, rodillo ranurado., 6 hrs 40 min, 7, En extrusión (peso neto): 6.20 - 6.45 kg En
Oral-B Laboratories | 30.4 | 60 | 0.1651 mm (0.0065 pulg) | Azul 585 | Nylon 6.12 AB | Usar resina Vestamid D16 como primera opción, Grilon XE 3938 como segunda opción, Prolub Irganox B-215 (5 g / kg de resina). Masterbatch Antimicrobial B-5000 NYLON 6.12 "ARGUSAN AM 52 PA" (30 g / kg de resina)., | .96975712 | Carrete 30 Hilos | Lubricar en línea, después del proceso continuo de Templado, | T | PMM 8302 | 2016-04-26 | 8 CTS 3.8 KG C/U Prolub Irganox B-215 (5 g / kg de resina). Masterbatch Antimicrobial B-5000 NYLON 6.12 "ARGUSAN AM 52 PA" (30 g / kg de resina)., Utilizar 3 hornos de temple en línea: 1 entre el primer y segundo tren, 1 entre el tercer y cuarto tren, 1 entre cuarto y quinto tren. Para horno 1 y 2: Templar a 200°C y una velocidad del ventiEmbobinadoras italianas (Esto se realiza en área de Templado), 6 mechones (6 de 5 hilos), 6 mm, 2.4, 10. Polea de entrada ranurada, polea en balancín ranurada, rodillo ranurado., 6 hrs 40 min, 5, En extrusión (peso neto): 4.30 - 4.55 kg En templado: 3.80 |  |  | Prolub Irganox B-215 (5 g / kg de resina). Masterbatch Antimicrobial B-5000 NYLON 6.12 "ARGUSAN AM 52 PA" (30 g / kg de resina)., |  | Bastón 6 mm, Espejo 50 cm, | 15 mallas de 100 mesh, | [5 empty] | Embobinadoras italianas (Esto se realiza en área de Templado), 6 mechones (6 de 5 hilos), 6 mm, 2.4, 10. Polea de entrada ranurada, polea en balancín ranurada, rodillo ranurado., 6 hrs 40 min, 5, En extrusión (peso neto): 4.30 - 4.55 kg En templado: 3.80
Oral-B Laboratories | 104 | 175 | 0.1651 mm (0.0065 pulg) | Azul 585 | Nylon 6.12 AB | Usar resina Vestamid D16 como primera opción, Grilon XE 3938 como segunda opción, Prolub Irganox B-215 (5 g / kg de resina). Masterbatch Antimicrobial B-5000 NYLON 6.12 "ARGUSAN AM 52 PA" (30 g / kg de resina)., | .96975710 | Carrete 40 Hilos | Lubricar en línea, después del proceso continuo de Templado, | T | PMM 8302 | 2016-04-26 | 20 CTS 5.2 KG C/U Prolub Irganox B-215 (5 g / kg de resina). Masterbatch Antimicrobial B-5000 NYLON 6.12 "ARGUSAN AM 52 PA" (30 g / kg de resina).,Utilizar 3 hornos de temple en línea: 1 entre el primer y segundo tren, 1 entre el tercer y cuarto tren, 1 entre cuarto y quinto tren. Para horno 1 y 2: Templar a 200°C y una velocidad del ventiEmbobinadoras italianas (Esto se realiza en área de Templado), 6 mechones (4 de 7 hilos + 2 de 6 hilos), 7 mm, 3.8, 10. Polea de entrada ranurada, polea en balancín ranurada, rodillo ranurado., 6 hrs 40 min, 6, En extrusión (peso neto): 5.70 - 5.95 kg En |  |  | Prolub Irganox B-215 (5 g / kg de resina). Masterbatch Antimicrobial B-5000 NYLON 6.12 "ARGUSAN AM 52 PA" (30 g / kg de resina)., |  | Bastón 6 mm, Espejo 50 cm, | 15 mallas de 100 mesh, | [5 empty] | Embobinadoras italianas (Esto se realiza en área de Templado), 6 mechones (4 de 7 hilos + 2 de 6 hilos), 7 mm, 3.8, 10. Polea de entrada ranurada, polea en balancín ranurada, rodillo ranurado., 6 hrs 40 min, 6, En extrusión (peso neto): 5.70 - 5.95 kg En
Oral-B Laboratories | 52.8 | 90 | 0.1778 mm (0.007 pulg) | Azul 585 | Nylon 6.12 AB | Usar resina Vestamid D16 como primera opción, Grilon XE 3938 como segunda opción, Prolub Irganox B-215 (5 g / kg de resina). Masterbatch Antimicrobial B-5000 NYLON 6.12 "ARGUSAN AM 52 PA" (30 g / kg de resina)., | .96975748 | Carrete 30 Hilos | Lubricar en línea, después del proceso continuo de Templado, | T | PMM 8302 | 2016-04-26 | 12 CTS 4.4 KG C/U Prolub Irganox B-215 (5 g / kg de resina). Masterbatch Antimicrobial B-5000 NYLON 6.12 "ARGUSAN AM 52 PA" (30 g / kg de resina)., Utilizar 3 hornos de temple en línea: 1 entre el primer y segundo tren, 1 entre el tercer y cuarto tren, 1 entre cuarto y quinto tren. Para horno 1 y 2: Templar a 200°C y una velocidad del venti Embobinadoras italianas (Esto se realiza en área de Templado), 6 mechones (6 de 5 hilos), 6 mm, 2.4, 10. Polea de entrada ranurada, polea en balancín ranurada, rodillo ranurado., 6 hrs 40 min, 4.2, En extrusión (peso neto): 4.90 - 5.15 kg En templado: 4.4 |  |  | Prolub Irganox B-215 (5 g / kg de resina). Masterbatch Antimicrobial B-5000 NYLON 6.12 "ARGUSAN AM 52 PA" (30 g / kg de resina)., |  | Bastón 6 mm, Espejo 50 cm, | 15 mallas de 100 mesh, | [5 empty] | Embobinadoras italianas (Esto se realiza en área de Templado), 6 mechones (6 de 5 hilos), 6 mm, 2.4, 10. Polea de entrada ranurada, polea en balancín ranurada, rodillo ranurado., 6 hrs 40 min, 4.2, En extrusión (peso neto): 4.90 - 5.15 kg En templado: 4.4
Oral-B Laboratories | 70.8 | 100 | 0.1778 mm (0.007 pulg) | Azul 585 | Nylon 6.12 AB | Usar resina Vestamid D16 como primera opción, Grilon XE 3938 como segunda opción, Prolub Irganox B-215 (5 g / kg de resina). Masterbatch Antimicrobial B-5000 NYLON 6.12 "ARGUSAN AM 52 PA" (30 g / kg de resina)., | .96975749 | Carrete 40 Hilos | Lubricar en línea, después del proceso continuo de Templado, | T | PMM 8302 | 2016-04-26 | 12 CTS 5.9 KG C/U Prolub Irganox B-215 (5 g / kg de resina). Masterbatch Antimicrobial B-5000 NYLON 6.12 "ARGUSAN AM 52 PA" (30 g / kg de resina)., Utilizar 3 hornos de temple en línea: 1 entre el primer y segundo tren, 1 entre el tercer y cuarto tren, 1 entre cuarto y quinto tren. Para horno 1 y 2: Templar a 200°C y una velocidad del venti Embobinadoras italianas (Esto se realiza en área de Templado), 6 mechones (4 de 7 hilos + 2 de 6 hilos), 7 mm, 3.8, 10. Polea de entrada ranurada, polea en balancín ranurada, rodillo ranurado., 6 hrs 40 min, 6.5, En extrusión (peso neto): 6.40 - 6.65 kg E |  |  | Prolub Irganox B-215 (5 g / kg de resina). Masterbatch Antimicrobial B-5000 NYLON 6.12 "ARGUSAN AM 52 PA" (30 g / kg de resina)., |  | Bastón 6 mm, Espejo 50 cm, | 15 mallas de 100 mesh, | [5 empty] | Embobinadoras italianas (Esto se realiza en área de Templado), 6 mechones (4 de 7 hilos + 2 de 6 hilos), 7 mm, 3.8, 10. Polea de entrada ranurada, polea en balancín ranurada, rodillo ranurado., 6 hrs 40 min, 6.5, En extrusión (peso neto): 6.40 - 6.65 kg E
Oral-B Laboratories | 72 | 110 | 0.1969 mm (0.00775 pulg) | Azul 585 | Nylon 6.12 AB | Usar resina Vestamid D16 como primera opción, Grilon XE 3938 como segunda opción, Prolub Irganox B-215 (5 g / kg de resina). Masterbatch Antimicrobial B-5000 NYLON 6.12 "ARGUSAN AM 52 PA" (30 g / kg de resina)., | .96975750 | Carrete 32 hilos | Lubricar en línea, después del proceso continuo de Templado, | T | PMM 8302 | 2016-04-26 | 12 CTS 6 KG C/U Prolub Irganox B-215 (5 g / kg de resina). Masterbatch Antimicrobial B-5000 NYLON 6.12 "ARGUSAN AM 52 PA" (30 g / kg de resina)., Utilizar 3 hornos de temple en línea: 1 entre el primer y segundo tren, 1 entre el tercer y cuarto tren, 1 entre cuarto y quinto tren. Para horno 1 y 2: Templar a 210°C y una velocidad del venti Embobinadoras italianas (Esto se realiza en área de Templado), 6 mechones (4 de 5 hilos + 2 de 6 hilos), 7 mm, 2.4, 10. Polea de entrada ranurada, polea en balancín ranurada, rodillo ranurado., 6 hrs 40 min, 6, En extrusión (peso neto): 6.50 - 6.75 kg En |  |  | Prolub Irganox B-215 (5 g / kg de resina). Masterbatch Antimicrobial B-5000 NYLON 6.12 "ARGUSAN AM 52 PA" (30 g / kg de resina)., |  | Bastón 6 mm, Espejo 50 cm, | 15 mallas de 100 mesh, | [5 empty] | Embobinadoras italianas (Esto se realiza en área de Templado), 6 mechones (4 de 5 hilos + 2 de 6 hilos), 7 mm, 2.4, 10. Polea de entrada ranurada, polea en balancín ranurada, rodillo ranurado., 6 hrs 40 min, 6, En extrusión (peso neto): 6.50 - 6.75 kg En