## Cristobal
Nombre del Cliente | Cantidad | Unidad | Calibre | Color | Material | Clave | Corte | Lubricación | Orientación | No pedido | Fecha Entrega | Perfil | Aditivo | Otros | Especificaciones | Descripcion
INDUSTRIAL BRUSH CORP. | 500 | LB | 0.022" | NEGRO 921 | POLIETILENO | -8387164-3.125 | 3 1/8" | LUBAN | T | PMM 8309 | 14.04.2016 00:00:00 | CRUZ | - | - | CRUZ CON DADO 30 X CRUZ FORRO CON PELICULA ESTIRABLE, DIAM MAZO MIN 57 MM (2 1/4") Y MAX 60 MM (2 3/8") Y EL FORRO DEBE SER IGUAL A LA MUESTRA QUE NOS ENVIARON (TENSION Y VUELTAS) | POLIETILENO PERFIL EN CRUZ NEGRO 921 CAL. 0.022" CORTE: 3 1/8"
INDUSTRIAL BRUSH CORP. | 1200 | LB | 0.022" | NEGRO 921 | POLIETILENO | -8387164 | 55" | LUBAN | T | PMM 8309 | 14.04.2016 00:00:00 | CRUZ | - | - | CRUZ CON DADO DE 30 X CRUZ, DIAM MAZO MIN 57 MM (2 1/4") Y MAX 60 MM (2 3/8"), FORRO CON PELICULA ESTIRABLE, LARGO DE MAZO 55" | POLIETILENO PERFIL EN CRUZ NEGRO 921 CAL. 0.022" CORTE: 55"
POWER BRUSHES INC. | 700 | LB | 0.012" | BLANCO 542 | NYLON 6.12 "R" | .12NXN630 | EN MAZO | SIL. AMERICANO 100% | F | PMM 8310 | 14.04.2016 00:00:00 | RIZADO | - | - | 6-O AMP. 0.030" ENG. 75 DIENTES DIAM. 2 1/4" A 2 3/8" RIZ. | NYLON 6.12 "R" RIZADO BLANCO 542 CAL. 0.012" EN MAZO
JIMENEZ MU╤OZ LEDO LUIS ENRIQUE | 20 | KG | 0 | 0 | 0 | N0052013 | 0 | 0 | 0 | PMM 8311 | 23.03.2016 00:00:00 | #N/A | #N/A | #N/A | #N/A | NYLON 6 NEGRO 921 CAL. 0.045" CORTE: 5"
JIMENEZ MU╤OZ LEDO LUIS ENRIQUE | 14.4 | KG | 0 | 0 | 0 | N0052014 | 0 | 0 | 0 | PMM 8311 | 23.03.2016 00:00:00 | #N/A | #N/A | #N/A | #N/A | NYLON 6 NEGRO 921 CAL. 0.045" EN MAZO
SUNSTAR AMERICAS INC. | 250 | LB | 0.006" | BLANCO 945 | NYLON 6.12 | FIL06002DWT1 | 34 MM | SIL. AMERICANO 20ML | T | PMM 8312 | 12.04.2016 00:00:00 | - | - | - | TOL. CAL. +/- 0.0006" FORRO SOLO FUNDA, DIAM. MAZO 50 MM - 2MM + 1MM, EN CAJAS DE 10 LBS. UTILIZAR FUNDA 7.6 A 7.7 CM | NYLON 6.12 BLANCO 945 CAL. 0.006" CORTE: 34 MM
SUNSTAR AMERICAS INC. | 150 | LB | 0.007" | BLANCO 945 | NYLON 6.12 | FIL07002SWT | 34 MM | SIL. AMERICANO 25ML | T | PMM 8312 | 12.04.2016 00:00:00 | - | - | - | TOL. CAL. +/- 0.0006", FORRO SOLO FUNDA DIAM. MAZO 50 MM - 2 MM + 1MM, EN CAJAS DE 10 LBS. UTILIZAR FUNDA 7.6 A 7.7 CM | NYLON 6.12 BLANCO 945 CAL. 0.007" CORTE: 34 MM

## Hoja1
Nombre del Cliente | Cantidad_Kg | Unidad_Original | Calibre | Color | Material | Resina | Clave | Corte | Lubricante | Orientación | No pedido | Fecha Entrega | ESP_SAE | Rizado | Perfil | Aditivos | Tipo de Mazo | Bastón_Espejo_Tina | Herramental | Fabricar | Temple | Horno | Teñido | Enfundado | Esp_Carretes
Jiménez Muñoz Ledo Luis Enrique | 20 |  | 0.045 pulg | Negro 921 | Nylon 6 |  | N0052013 | 5 pulg | Lubán 100%, | S | PMM 8311 | 2016-03-23 | #N/A |  |  |  |  | Utilizar tina de doble viaje, | Dado de 4 barrenos, 15 mallas de 100 mesh, |  | Agua, mínimo 90°C / 120 min +/- 10 min, | 80°C +/- 5°C / 3hrs, |  | Forrar con funda de polietileno y papel kraft café,
Jiménez Muñoz Ledo Luis Enrique | 14.4 |  | 0.045 pulg | Negro 921 | Nylon 6 |  | N0052014 | Mazo | Lubán 100%, | S | PMM 8311 | 2016-03-23 | #N/A |  |  |  |  | Utilizar tina de doble viaje, | Dado de 4 barrenos, 15 mallas de 100 mesh, |  | Agua, mínimo 90°C / 120 min +/- 10 min, | 80°C +/- 5°C / 3hrs, |  | Forrar con funda de polietileno y papel kraft café,
Sunstar Americas Inc. | 113.5 | 125 | 0.006 pulg | Blanco 945 | Nylon 6.12 |  | FIL06002DWT1 | 34 mm | Silicón americano 20 ml. por 19 lts. de agua, | T | PMM 8312 | 2016-04-12 | Dado de 215 barrenos, 25 mallas de 100 mesh,TOL. CAL. +/- 0.0006" FORRO SOLO FUNDA, DIAM. MAZO 50 MM - 2MM + 1MM, EN CAJAS DE 10 LBS. UTILIZAR FUNDA 7.6 A 7.7 CM |  |  |  |  | Bastón 3 mm - 5 mm, Espejo 50 cm, | Dado de 215 barrenos, 25 mallas de 100 mesh, |  | Vapor, mínimo 90°C / 120 min +/- 10 min, |  |  | Forrar sólo con funda americana BLANCA de 7.4 a 7.7 cm,
Sunstar Americas Inc. | 68.1 | 80 | 0.007 pulg | Blanco 945 | Nylon 6.12 |  | FIL07002SWT | 34 mm | Silicón americano 25 ml por 19 lts de agua, | T | PMM 8312 | 2016-04-12 | Dado de 177 barrenos como primera opción, dado de 130 barrenos como segunda opción, 25 mallas de 100 mesh,TOL. CAL. +/- 0.0006", FORRO SOLO FUNDA DIAM. MAZO 50 MM - 2 MM + 1MM, EN CAJAS DE 10 LBS. UTILIZAR FUNDA 7.6 A 7.7 CM |  |  |  |  | Bastón 3 mm - 5 mm, Espejo 50 cm, | Dado de 177 barrenos como primera opción, dado de 130 barrenos como segunda opción, 25 mallas de 100 mesh, |  | Vapor, mínimo 90°C / 120 min +/- 10 min, |  |  | Forrar sólo con funda americana BLANCA de 7.4 a 7.7 cm,
Industrial Brush Corp. | 227 | 250 | 0.022 pulg | Negro 921 | Polyethylene | Se puede utilizar fibra de PE negro 921 en cruz del mismo cliente, con una proporción de 80% PE virgen y 20% fibra., | -8387164-3.125 | 3 1/8 pulg | Silicón americano 375 ml por 19 lts de agua, | T | PMM 8309 | 2016-04-14 | CRUZ CON DADO 30 X CRUZ FORRO CON PELICULA ESTIRABLE, DIAM MAZO MIN 57 MM (2 1/4") Y MAX 60 MM (2 3/8") Y EL FORRO DEBE SER IGUAL A LA MUESTRA QUE NOS ENVIARON (TENSION Y VUELTAS) |  | Cruz |  |  |  | Dado de 30 x Cruz, 1 malla de 100 mesh, |  | Agua, mínimo 90°C / 10 min + 0 /- 2 min, |  |  | Forrar sólo con película estirable de polietileno,
Industrial Brush Corp. | 544.8 | 600 | 0.022 pulg | Negro 921 | Polyethylene | Se puede utilizar fibra de PE negro 921 en cruz del mismo cliente, con una proporción de 80% PE virgen y 20% fibra., | -8387164 | Mazo 55 pulg | Silicón americano 375 ml por 19 lts de agua, | T | PMM 8309 | 2016-04-14 | CRUZ CON DADO DE 30 X CRUZ, DIAM MAZO MIN 57 MM (2 1/4") Y MAX 60 MM (2 3/8"), FORRO CON PELICULA ESTIRABLE, LARGO DE MAZO 55" |  | Cruz |  | Mazo normal, |  | Dado de 30 x Cruz, 1 malla de 100 mesh, |  | Agua, mínimo 90°C / 10 min + 0 /- 2 min, |  |  | Forrar sólo con película estirable de polietileno,
Power Brushes Inc. | 317.8 | 360 | 0.012 pulg | Blanco 542 | Nylon 6.12 R | Utilizar Nylon 6.12 R Blanco, Nylub (2 g / kg de resina), | .12NXN630 | 55 pulg | Silicón americano 100%, | (F) | PMM 8310 | 2016-04-14 | 6-O AMP. 0.030" ENG. 75 DIENTES DIAM. 2 1/4" A 2 3/8" RIZ.Nylub (2 g / kg de resina),Dado de 60 barrenos, 25 mallas de 100 mesh, | 6, 0.030 pulg, SERIE A75, | Rizado | Nylub (2 g / kg de resina), | Mazo normal, |  | Dado de 60 barrenos, 25 mallas de 100 mesh, | Pasar los filamentos por todos los rodillos del 3er. tren Realizar inspección de rizado conforme al Catálogo de rizados y las SPC-PRD-07, | Agua, Máx. 10°C, | 80°C +/- 5°C / 1hr, |  | Forrar con funda de polietileno y papel kraft blanco. Verificar que el forrado de los mazos no sea ni muy flojo ni muy apretado y que sea uniforme. Ver cortes referencia.,