## Cristobal
Nombre del Cliente | Cantidad | Unidad | Calibre | Color | Material | Clave | Corte | Lubricación | Orientación | No pedido | Fecha Entrega | Perfil | Aditivo | Otros | Especificaciones | Descripcion
MORALES CIBRIAN ANDRES | 10 | KG | 0 | 0 | 0 | N0221096 | 0 | 0 | 0 | PMM 8313 | 23.03.2016 00:00:00 | #N/A | #N/A | #N/A | #N/A | NYLON 6 BLANCO 945 CAL. 0.050" CORTE: 10"
PROCTER & GAMBLE INTERNATIONAL OPERATIONS, S.A. | 38 | KG | 0.008" | BLANCO 945 | NYLON 6.12 | .69852306 | 33 MM | SIL. AMERICANO 25ML | T | PMM 8314 | 07.04.2016 00:00:00 | - | - | - | CAJAS DE 19 KGS MARCAR LA CLAVE EN EL MAZO | NYLON 6.12 BLANCO 945 CAL. 0.008" CORTE: 33 MM
PROCTER & GAMBLE INTERNATIONAL OPERATIONS, S.A. | 260 | KG | 0.010" | NATURAL | NYLON 6.12 | .69852305 | 33 MM | SIL. AMERICANO 25ML | T | PMM 8314 | 07.04.2016 00:00:00 | - | - | - | CAJAS DE 20 KG. MARCAR LA CLAVE EN MAZO | NYLON 6.12 NATURAL CAL. 0.010" CORTE: 33 MM
PROCTER & GAMBLE INTERNATIONAL OPERATIONS, S.A. | 80 | KG | 0.012" | VERDE 973 | NYLON 6.12 | .69852304 | 33 MM | SIL. AMERICANO 25ML | T | PMM 8314 | 07.04.2016 00:00:00 | - | - | - | CAJAS DE 20 KG MARCAR LA CLAVE EN EL MAZO | NYLON 6.12 VERDE 973 CAL. 0.012" CORTE: 33 MM
PROCTER & GAMBLE INTERNATIONAL OPERATIONS, S.A. | 420 | KG | 0.012" | AZUL 991 | NYLON 6.12 | .60880479 | 33 MM | SIL. AMERICANO 25ML | T | PMM 8314 | 07.04.2016 00:00:00 | - | - | - | CAJAS DE 20 KG. MARCAR LA CLAVE EN MAZO | NYLON 6.12 AZUL 991 CAL. 0.012" CORTE: 33 MM
PROCTER & GAMBLE INTERNATIONAL OPERATIONS, S.A. | 551 | KG | 0.009" | NATURAL | NYLON 6.12 | .60880478 | 33 MM | SIL. AMERICANO 25ML | T | PMM 8314 | 07.04.2016 00:00:00 | - | - | - | CAJAS DE 19 KGS MARCAR LA CLAVE EN EL MAZO | NYLON 6.12 NATURAL CAL. 0.009" CORTE: 33 MM
PROCTER & GAMBLE INTERNATIONAL OPERATIONS, S.A. | 247 | KG | 0.008" | AZUL 354 | NYLON 6.12 | .98948139 | 35 MM | SIL. AMERICANO 25ML | T | PMM 8314 | 07.04.2016 00:00:00 | - | AB | - | CAJAS DE 19 KG. AB AGREGAR 25.6 G. DE MB AB 5000 NY605510-08 POR KG DE N6.12 | NYLON 6.12 "AB" AZUL 354 CAL. 0.008" CORTE: 35 MM
PROCTER & GAMBLE INTERNATIONAL OPERATIONS, S.A. | 96 | KG | 0.003" | NATURAL | NYLON 6.12 | .69860403 | CARRETE DE 100 HILOS | SILICON 365 150% | F | PMM 8315 | 07.04.2016 00:00:00 | - | - | - | CARRETES DE 100 HILOS CON SILICON 365 150% | NYLON 6.12 NATURAL CAL. 0.003" CARRETE CON 100 HILOS
PROCTER & GAMBLE INTERNATIONAL OPERATIONS, S.A. | 120 | KG | 0.009" | NATURAL | NYLON 6.12 | .69852325 | 35 MM | SIL. AMERICANO 25ML | T | PMM 8316 | 07.04.2016 00:00:00 | - | - | - | CAJAS DE 7.5 KGS. FORRO SOLO FUNDA DE PE, MARCAR LA CLAVE EN EL MAZO | NYLON 6.12 NATURAL CAL. 0.009" CORTE: 35 MM
PROCTER & GAMBLE INTERNATIONAL OPERATIONS, S.A. | 37.5 | KG | 0.009" | NARANJA 820 | NYLON 6.12 | .60880050 | 32 MM | SIL. AMERICANO 25ML | T | PMM 8316 | 07.04.2016 00:00:00 | - | - | - | CAJAS DE 7.5 KGS. MARCAR LA CLAVE EN EL MAZO | NYLON 6.12 NARANJA 820 CAL. 0.009" CORTE: 32 MM
PROCTER & GAMBLE INTERNATIONAL OPERATIONS, S.A. | 37.5 | KG | 0.0075" | BLANCO 945 | NYLON 6.12 | .60880048 | 34 MM | SIL. AMERICANO 25ML | T | PMM 8316 | 07.04.2016 00:00:00 | - | - | - | CAJAS DE 7.5 KGS MARCAR LA CLAVE EN EL MAZO | NYLON 6.12 BLANCO 945 CAL. 0.0075" CORTE: 34 MM
TANIS INCORPORATED | 100 | LB | 0.060" | NEGRO 921 | POLIPROPILENO | RM2247 | EN MAZO | SILICON AMERICANO | S | PMM 8317 | 13.04.2016 00:00:00 | - | - | - | RIZ. 1.5- O AMP. 0.070" ENG. "A12", CON TINA DE DOBLE VIAJE | POLIPROPILENO RIZADO NEGRO 921 CAL. 0.060" EN MAZO
COSMETICOS INTEGRADOS, S. A. DE C. V. | 150 | KG | 0.012" | BLANCO 945 | POLIPROPILENO | N0025007 | 28 MM | SIL. AMERICANO 375ML | S | PMM 8318 | 15.04.2016 00:00:00 | - | - | - | VEL. 100-630-570, DADO DE 70 BARRENOS. | POLIPROPILENO BLANCO 945 CAL. 0.012" CORTE: 28 MM
GONZALEZ MARTINEZ MARIA LUISA | 3.14 | KG | 0.040" | ABRASIVO | NYLON 6.12 | N0544001 | EN MAZO | 0 | 0 | PMM 8319 | 28.03.2016 00:00:00 | - | - | - | - | NYLON 6.12 ABRASIVO CAL.0.040" CORTE:EN MAZO
PYROTEK MEXICO S. DE R.L. DE C.V. | 50 | KG | 0.08 MM | NEGRO 921 | POLIPROPILENO | .003355 | 1/2" | SIL AMERICANO 375ML | T | PMM 8320 | 04.08.2016 00:00:00 | - | - | - | - | POLIPROPILENO NEGRO 921 CAL. 0.08 MM CORTE: 1/2"
SANDERSON MACLEOD | 100 | LB | 0 | 0 | 0 | AM-0004 | 0 | 0 | 0 | PMM 8321 | 15.04.2016 00:00:00 | #N/A | #N/A | #N/A | #N/A | NYLON 6.12 "AB" NATURAL CAL. 0.006" EN MAZO
POWER BRUSHES INC. | 150 | LB | 0.036" | BLANCO 542 | NYLON 6.12 R | .36NXN44424 | 2 3/8" | SIL. AMERICANO 100% | F | PMM 8322 | 14.04.2016 00:00:00 | RIZADO | - | - | RIZ. 4-O AMP. 0.048" ENG. "A46" CON TINA DE DOBLE VIAJE, DIAM MAZO 2 3/8" A 2 1/4" | NYLON 6.12 "R" RIZADO BLANCO 542 CAL. 0.036" CORTE: 2 3/8"
SCHAEFER BRUSH MANUFACTURING, LLC | 300 | LB | 0.018" | AZUL 838 | NYLON 6.6 | RMM0347 | 52" | SIL. AMERICANO 50% | S | PMM 8323 | 22.04.2016 00:00:00 | CRUZ | - | - | EN MAZO DE FIERRO | NYLON 6.6 PERFIL EN CRUZ AZUL 838 CAL. 0.018" CORTE: 52"
MORALES CIBRIAN JOSE LUIS | 2.4 | KG | 0.017" | NATURAL | NYLON 6 | N0070006 | EN MAZO | LUBAN | S | PMM 8324 | 29.03.2016 00:00:00 | - | - | - | - | NYLON 6 NATURAL CAL. 0.017" EN MAZO
MORALES CIBRIAN JOSE LUIS | 4.8 | KG | 0.022" | NATURAL | NYLON 6 | N0070053 | EN MAZO | 0 | 0 | PMM 8324 | 29.03.2016 00:00:00 | - | - | - | - | NYLON 6 NATURAL CAL. 0.022" EN MAZO
MORALES CIBRIAN JOSE LUIS | 4.8 | KG | 0.030" | BLANCO 945 | NYLON 6 | N0070040 | EN MAZO | 0 | 0 | PMM 8324 | 29.03.2016 00:00:00 | - | - | - | - | NYLON 6 BLANCO 945 CAL. 0.030" EN MAZO
MORALES CIBRIAN JOSE LUIS | 3.7 | KG | 0 | 0 | 0 | N0070093 | 0 | 0 | 0 | PMM 8324 | 29.03.2016 00:00:00 | #N/A | #N/A | #N/A | #N/A | POLIPROPILENO AMARILLO 405 CAL. 0.080" EN MAZO
D.P.L. ENTERPRISES INC. / AIR CARE | 50 | LB | 0.021" | NEGRO 921 | NYLON 6 PLUS | BA0002 | 12" | LUBAN | S | PMM 8325 | 15.04.2016 00:00:00 | - | - | - | - | NYLON 6 PLUS NEGRO 921 CAL. 0.021" CORTE: 12"
ROTHRONICS SYSTEMS USA LLC | 50 | LB | 0.0025" | AZUL 509 | NYLON 6.12 | E01590006 | CARRETE 110 HILO | SILICON 365 1.5 LXLA | T | PMM 8326 | 15.04.2016 00:00:00 | - | - | - | -CTES DE 110 HILOS, CTES DE 4.5 KGS, TIEMPO DE EMB. 3 HRS. 20 MIN. APX. TEMPLE EN LINEA 200°C 786 RPM, LUBRICADO EN LINEA 4 RPM, EMB. ITALIANAS SIN PLANCHADOR, TENSION 2.9, BALANCIN 10, REPARTIDOR 2.5 CARRETE NATURAL CRELLIN | NYLON 6.12 AZUL 509 CAL. 0.0025" EN CARRETE DE 110 HILOS
ROTHRONICS SYSTEMS USA LLC | 70 | LB | 0.0025" | AZUL 509 | NYLON 6.12 | E01590005 | CARRETE 150 HILO | SILICON 365 1.5 LXLA | T | PMM 8326 | 15.04.2016 00:00:00 | - | - | - | -CTES DE 150 HILOS, CTES DE 4.5 KGS, TIEMPO DE EMB. 2 HRS. 30 MIN. APX. TEMPLE EN LINEA 200°C 786 RPM, LUBRICADO EN LINEA 4 RPM, EMB. ITALIANAS SIN PLANCHADOR, TENSION 2.9, BALANCIN 10, REPARTIDOR 3.5 CARRETE NATURAL CRELLIN | NYLON 6.12 AZUL 509 CAL. 0.0025" EN CARRETE DE 150 HILOS
ROTHRONICS SYSTEMS USA LLC | 60 | LB | 0.0025" | NEGRO 480 | NYLON 6.12 | E01590001 | CARRTES 220 HILOS | SILICON 365 1.5L XL | T | PMM 8326 | 15.04.2016 00:00:00 | - | - | - | CTES. DE 220 HILOS, CTES DE 4.5 KGS TIEMPO DE EMB. 90 MIN APX. TEMPLE EN LINEA 200°C 787 RPM, LUBRICADO EN LINEA 4 RPM, EMB. ITALIANAS SIN PLANCHADOR, TENSION 3.0 BALANCIN 10 REPARTIDOR 4.5 CARRETE NATURAL DE CRELLINI | NYLON 6.12 NEGRO 480 CAL. 0.0025" EN CARRETES DE 220 HILOS
PROCTER & GAMBLE DO BRASIL S.A. | 1000 | KG | 0.008" | NATURAL | NYLON 6.12 | .95870014 | 34 MM | LUBAN | T | PMM 8327 | 12.04.2016 00:00:00 | - | - | - | TOL. EN LARGO DE CORTE -0.2 MM + 0.5 MM | NYLON 6.12 NATURAL CAL. 0.008" CORTE: 34 MM
PROCTER & GAMBLE DO BRASIL S.A. | 1000 | KG | 0.008" | AZUL INDICATOR | NYLON 6.12 | .95873288 | 34 MM | LUBAN | T | PMM 8328 | 12.04.2016 00:00:00 | - | - | - | TOL. EN LARGO DE CORTE -0.2 MM+0.5 MM | NYLON 6.12 AZUL INDICATOR CAL. 0.008" CORTE: 34 MM
TEC CARE SARL | 125 | KG | 0.003" | BLANCO 945 | NYLON 6.12 | PA612SP3.0-150 | CARRETE DE 150 HILOS | TWEEN 100ML X LT | T | PMM 8329 | 18.04.2016 00:00:00 | - | - | - | CTE DE 150 HILOS, EMB. ITAL. TENSION 2.5 BALANCIN 9, REPARTIDOR 5.2 ( 33 VUELTAS), PLANCHADOR DE 6 MM, TIEMPO 2 HRS ,HORNO DE TEMPLE EN LINEA 200 °C Y 786 RPM LUB EN LINEA 15 RPM POLEAS RANURADAS VEL. 170-680-620-590 CTE NATURAL | NYLON 6.12 BLANCO 945 CAL. 0.003" EN CARRETE DE 150 HILOS
TEC CARE SARL | 125 | KG | 0.004" | BLANCO 945 | NYLON 6.12 | PA612SP4.0-200 | CARRETE DE 200 HILOS | 0 | T | PMM 8329 | 18.04.2016 00:00:00 | - | - | - | CTES 200 HILOS C/ 5 KG , EMB ITALIANAS, TENSION 2.7, BALANCIN 10, REPARTIDOR 5.2, PLANCHADOR 6 MM LUB EN LINEA 15 RPM, TIEMPO DE EMB. 1 HR APX, HORNO DE TEMPLE EN LINEA 200°C Y 786 RPM, VEL. 170,680,620 POLEA ENTRADA Y BALANCIN RANURADOS,CTE NATURAL | NYLON 6.12 BLANCO 945 CAL. 0.004" EN CARRETE DE 200 HILOS
TEC CARE SARL | 50 | KG | 0 | 0 | 0 | PA612HK8.0 | 0 | 0 | 0 | PMM 8329 | 18.04.2016 00:00:00 | #N/A | #N/A | #N/A | #N/A | NYLON 6.12 BLANCO 945 CAL. 0.008" EN MAZO
TEC CARE SARL | 50 | KG | 0 | 0 | 0 | PA612SP2.5-100OR | 0 | 0 | 0 | PMM 8329 | 18.04.2016 00:00:00 | #N/A | #N/A | #N/A | #N/A | NYLON 6.12 NARANJA 260 CAL. 0.0025" EN CARRETE DE 100 HILOS
TEC CARE SARL | 80 | KG | 0 | 0 | 0 | PA612SP2.5-100 | 0 | 0 | 0 | PMM 8329 | 18.04.2016 00:00:00 | #N/A | #N/A | #N/A | #N/A | NYLON 6.12 BLANCO 945 CAL. 0.0025" EN CARRETE DE 100 HILOS
TEC CARE SARL | 50 | KG | 0 | 0 | 0 | PA612SP3.0150BLU | 0 | 0 | 0 | PMM 8329 | 18.04.2016 00:00:00 | #N/A | #N/A | #N/A | #N/A | NYLON 6.12 AZUL 398 CAL. 0.003" EN CARRETE DE 150 HILOS
ORAL-B LABORATORIES | 280 | KG | 0.007" | INDICATOR | NYLON 6.12 | .96630844 | 10.5 FT | SIL. AME. 20MLX19LTA | T | PMM 8330 | 29.03.2016 00:00:00 | - | - | - | CTS 65 HILOS PARA TEÑIR EMB. ITAL. DIAMETRO MAZO 31 +/- 0.5 MM GROSOR SELLADO 1.10+/- 0.5 MM LONGITUD 3048 +/-152 MM FUNDA 71 MM SIN FRANJA DADO 130 B FAB. CHORIZOS DE 7 VUELTAS CON 7 CTS TEMP. PEINADO Y LUB. STD ARMAR A DIAMETRO 31MM ANTES HORNEAR | NYLON 6.12 INDICATOR CAL. 0.007" CORTE: 10.5 FT
ORAL-B LABORATORIES | 225 | KG | 0.006" | AZUL 324 | POLIESTER SATINTONE | .96630846 | 10.5 FT | SIL. AME 650MLX19LTA | F | PMM 8330 | 29.03.2016 00:00:00 | - | CAOLIN | - | 200 G MB CAOLIN EN 800 G DE PBT DIAMETRO MAZO: 31 +/- 0.5 MM FUNDA 71 MM FRANJA ROJA GROSOR SELLADO 1.10+/- 0.5 MM LONGITUD: 3048 +/-152 MM DADO 250 B FAB C/ CHORIZOS DE 15 VUELTAS C/U TEMP. PEINADO Y LUB STD ARMAR A DIAMETRO 31MM ANTES HORNEAR | POLIESTER SATINTONE AZUL 324 CAL. 0.006" CORTE: 10.5 FT
ORAL-B LABORATORIES | 680 | KG | 0.006" | AZUL 32 | POLIESTER | .96747988 | 10.5 FT. | SIL. AMERICANO 650ML | F | PMM 8330 | 29.03.2016 00:00:00 | - | - | - | PBT CAOLIN CHORIZOS DADO 250 BARRENOS 4 CHORIZOS DELGADOS 15 VUELTAS C/U VEL. 160-800-690 MAZO DE CHORIZOS C/EXT. P/ENCOGER, AUTOCLAVE 135°C X10MIN CAL. NOMINAL EN LINEA 0.0058" ARMAR A DIAMETRO 31 MM ANTES DE HORNEAR 80% PBT+20% MB CAOLIN | POLIESTER SATINTONE AZUL 323 CAL. 0.006" CORTE: 10.5 FT.
ORAL-B LABORATORIES | 340 | KG | 0.007" | AZUL 589 | POLIESTER | .96747989 | 10.5 FT. | SIL. AMERICANO 650ML | F | PMM 8330 | 29.03.2016 00:00:00 | - | - | - | PBT CAOLIN CHORIZOS DADO 130 BARRENOS 4 CHORIZOS DELGADOS 21 VUELTAS C/U VEL. 160-800-690 MAZO DE CHORIZOS C/EXT. P/ENCOGER, AUTOCLAVE 135°C X10MIN CAL. NOMINAL EN LINEA 0.0068" ARMAR A DIAMETRO 31 MM ANTES DE HORNEAR 80% PBT+20% MB CAOLIN,SOLO BASF | POLIESTER SATINTONE AZUL 589 CAL. 0.007" CORTE: 10.5 FT.
ORAL-B LABORATORIES | 340 | KG | 0.006" | VERDE 734 | POLIESTER | .96748002 | 10.5 FT | SIL. AMERICANO 650ML | F | PMM 8330 | 29.03.2016 00:00:00 | - | - | - | PBT CAOLIN CHORIZOS DADO 250 BARRENOS 4 CHORIZOS DELGADOS 15 VUELTAS C/U VEL. 160-800-690 MAZO DE CHORIZOS C/EXT. P/ENCOGER, AUTOCLAVE 135°C X10MIN CAL. NOMINAL EN LINEA 0.0058" ARMAR A DIAMETRO 31 MM ANTES DE HORNEAR 80% PBT+20% MB CAOLIN | POLIESTER SATINTONE VERDE 734 CAL. 0.006" CORTE: 10.5 FT
ORAL-B LABORATORIES | 225 | KG | 0.007" | VERDE 588 | POLIESTER | .96748004 | 10.5 FT. | SIL. AMERICANO 650ML | F | PMM 8330 | 29.03.2016 00:00:00 | - | - | - | PBT CAOLIN CHORIZOS DADO 130 BARRENOS 4 CHORIZOS DELGADOS 21 VUELTAS C/U VEL. 160-800-690 MAZO DE CHORIZOS C/EXT. P/ENCOGER, AUTOCLAVE 135°C X10MIN CAL. NOMINAL EN LINEA 0.0068" ARMAR A DIAMETRO 31 MM ANTES DE HORNEAR 80% PBT+20% MB CAOLIN,SOLO BASF | POLIESTER SATINTONE VERDE 588 CAL. 0.007" CORTE: 10.5 FT.
ORAL-B LABORATORIES | 225 | KG | 0.006" | NATURAL 396 | POLIESTER | .96748005 | 10.5 FT. | SIL. AMERICANO 170ML | F | PMM 8330 | 29.03.2016 00:00:00 | - | - | - | PBT CHORIZOS DADO 250 BARRENOS FABRICAR 4 CHORIZOS DELGADOS 15 VUELTAS C/U VEL160-800-690 MAZO DE CHORIZOS C/ EXTENSION P/ ENCOGER AUTOCLAVE 135°C X 10 MIN CAL. NOMINAL EN LINEA 0.0058" ARMAR A DIAMETRO DE 31 MM ANTES DE HORNEAR, SOLO RESINA BASF | POLIESTER NATURAL 396 CAL. 0.006" CORTE: 10.5 FT.
ORAL-B LABORATORIES | 115 | KG | 0.006" | AZUL 545 | POLIESTER SATINTON | .97121039 | 10.5 FT | 0 | 0 | PMM 8330 | 29.03.2016 00:00:00 | - | - | - | - | POLIESTER SATINTONE AZUL 545 CAL. 0.006" CORTE: 10.5 FT
ORAL-B LABORATORIES | 170 | KG | 0.007" | VERDE 854 | NYLON 6.12 | .60880072 | 36 MM | SIL. AMERICANO 25ML | T | PMM 8331 | 29.03.2016 00:00:00 | - | - | - | TOLERANCIA CALIBRE PROMEDIO: +/- 0.00021 PULG. CALIBRACION EN MICROMETRO / FORRO SOLO CON FUNDA | NYLON 6.12 VERDE 854 CAL. 0.007" CORTE: 36 MM
ORAL-B LABORATORIES | 170 | KG | 0.008" | VERDE 854 | NYLON 6.12 | .60880073 | 36 MM | SIL. AMERICANO 25ML | T | PMM 8331 | 29.03.2016 00:00:00 | - | - | - | TOLERANCIA CALIBRE PROMEDIO: +/- 0.00024 PULG CALIBRACION EN MICROMETRO / FORRO SOLO CON FUNDA | NYLON 6.12 VERDE 854 CAL. 0.008" CORTE: 36 MM
ORAL-B LABORATORIES | 85 | KG | 0.008" | AZUL INDICATOR | NYLON 6.12 | .60880497 | 1 1/8" | SIL. AMERICANO 25ML | T | PMM 8331 | 29.03.2016 00:00:00 | - | - | - | TOLERANCIA CALIBRE PROMEDIO: +/- 0.00024 PULG CALIBRACION EN MICROMETRO CTES DE 50 HILOS FORRO SOLO FUNDA | NYLON 6.12 AZUL INDICATOR CAL. 0.008" CORTE: 1 1/8"
ORAL-B LABORATORIES | 170 | KG | 0.008" | AZUL INDICATOR | NYLON 6.12 | .60880498 | 1 1/4" | SIL. AMERICANO 25ML | T | PMM 8331 | 29.03.2016 00:00:00 | - | - | - | TOLERANCIA CALIBRE PROMEDIO: +/- 0.00024 PULG CALIBRACION EN MICROMETRO CTES DE 50 HILOS /FORRO SOLO FUNDA | NYLON 6.12 AZUL INDICATOR CAL. 0.008" CORTE: 1 1/4"
ORAL-B LABORATORIES | 170 | KG | 0.007" | AZUL INDICATOR | NYLON 6.12 | .60880499 | 1 1/8" | SIL. AMERICANO 25ML | T | PMM 8331 | 29.03.2016 00:00:00 | - | - | - | TOLERANCIA CALIBRE PROMEDIO: +/- 0.00021 PULGCALIBRACION EN MICROMETRO CTES DE 50 HILOS /FORRO SOLO FUNDA | NYLON 6.12 AZUL INDICATOR CAL. 0.007" CORTE: 1 1/8"
ORAL-B LABORATORIES | 85 | KG | 0.006" | AZUL 837 | NYLON 6.12 | .92059999 | 34 MM | SIL. AME. 20 ML | F | PMM 8331 | 29.03.2016 00:00:00 | - | - | - | TOL. CAL. PROM +/- 0.00018" (0.00582"-0.00618") TOL. CAL. IND. +/- 0.0006", DIAMETRO DE MAZO 50 +/- 2 MM (2"), FORRO SOLO FUNDA DE P.E. 7.5 A 7.8 CM, EN CAJAS DE 10 LBS. VEL. 150-690-590 | NYLON 6.12 AZUL 837 CAL. 0.006" CORTE: 34 MM
ORAL-B LABORATORIES | 85 | KG | 0.007" | AZUL 837 | NYLON 6.12 | .92202019 | 34 MM | SIL. AME. 25 ML | F | PMM 8331 | 29.03.2016 00:00:00 | - | - | - | TOLERANCIA CALIBRE PROMEDIO: +/- 0.00021 PULG TOL. CAL. IND. +/- 0.0006", DIAMETRO DE MAZO 50 +/- 2 MM (2"), FORRO SOLO FUNDA DE P.E. 7.5 A 7.8 CM, EN CAJAS DE 10 LBS. VEL. 150-690-590 | NYLON 6.12 AZUL 837 CAL. 0.007" CORTE: 34 MM
ORAL-B LABORATORIES | 170 | KG | 0.008" | AZUL 367 | NYLON 6.12 | .97400713 | 34 MM | 0 | 0 | PMM 8332 | 29.03.2016 00:00:00 | - | - | - | - | NYLON 6.12 AZUL 367 CAL. 0.008" CORTE: 34 MM
ORAL-B LABORATORIES | 170 | KG | 0.009" | AZUL 367 | NYLON 6.12 | .97400722 | 34 MM | 0 | 0 | PMM 8332 | 29.03.2016 00:00:00 | - | - | - | - | NYLON 6.12 AZUL 367 CAL. 0.009" CORTE: 34 MM
ORAL-B LABORATORIES | 85 | KG | 0.007" | AZUL 838 | NYLON 6.12 | .97400727 | 32 MM | 0 | 0 | PMM 8332 | 29.03.2016 00:00:00 | - | - | - | - | NYLON 6.12 AZUL 838 CAL. 0.007" CORTE: 32 MM
ORAL-B LABORATORIES | 170 | KG | 0.007" | AZUL 169 | NYLON 6.12 | .97400728 | 32 MM | 0 | 0 | PMM 8332 | 29.03.2016 00:00:00 | - | - | - | - | NYLON 6.12 AZUL 169 CAL. 0.007" CORTE: 32 MM
ORAL-B LABORATORIES | 85 | KG | 0.007" | AZUL 839 | NYLON 6.12 | .97400729 | 32 MM | 0 | 0 | PMM 8332 | 29.03.2016 00:00:00 | - | - | - | - | NYLON 6.12 AZUL 839 CAL. 0.007" CORTE: 32 MM
ORAL-B LABORATORIES | 170 | KG | 0.007" | AZUL | NYLON 6.12 | .99390239 | 32 MM | SIL. AMERICANO 25ML | T | PMM 8332 | 29.03.2016 00:00:00 | - | - | - | EN CARRETES DE 55 HILOS, TOLERANCIA CALIBRE PROMEDIO: +/- 0.00021 PULG, CALIBRACION EN MICROMETRO, FORRO SOLO FUNDA PE 7.6 - 7.8 CM DIAM MAZO: 50 +/- 2 MM, CAJAS DE 10 LBS | NYLON 6.12 AZUL INDICATOR CAL. 0.007" CORTE: 32 MM
ORAL-B LABORATORIES | 85 | KG | 0.006" | AZUL 398 | NYLON 6.12 | .99396505 | 32 MM | SIL. AMERICANO 20ML | F | PMM 8332 | 29.03.2016 00:00:00 | - | - | - | TOLERANCIA CALIBRE PROMEDIO: +/- 0.00018 PULG. FORRO SOLO FUNDA 7.6 A 7.8 CM, DIAM MAZO 50 +/- 2 MM EN CAJAS DE 10 LBS | NYLON 6.12 AZUL 398 CAL. 0.006" CORTE: 32 MM
ORAL-B LABORATORIES | 85 | KG | 0.007" | AZUL 976 | NYLON 6.12 | .99761613 | 32 MM | SIL. AMERICANO 25ML | T | PMM 8332 | 29.03.2016 00:00:00 | - | - | - | TOLERANCIA CALIBRE PROMEDIO: +/- 0.00021 PULG CALIBRACION EN MICROMETRO, FORRO SOLO FUNDA P.E. 7.6 A 7.8 CM., DIAMETRO DE MAZO 50 +/- 2 MM EN CAJAS DE 10 LBS. | NYLON 6.12 AZUL 976 CAL. 0.007" CORTE: 32 MM

## Hoja1
Nombre del Cliente | Cantidad_Kg | Unidad_Original | Calibre | Color | Material | Resina | Clave | Corte | Lubricante | Orientación | No pedido | Fecha Entrega | ESP_SAE | Rizado | Perfil | Aditivos | Tipo de Mazo | Bastón_Espejo_Tina | Herramental | Fabricar | Temple | Horno | Teñido | Enfundado | Esp_Carretes
Morales Cibrian Andrés | 10 |  | 0.050 pulg | Blanco 945 | Nylon 6 |  | N0221096 | 10 pulg | Lubán 100%, | S | PMM 8313 | 2016-03-23 | #N/A |  |  |  |  | Utilizar tina de doble viaje, | Dado de 3 barrenos, 15 mallas de 100 mesh, |  | Agua, mínimo 90°C / 120 min +/- 10 min, | 80°C +/- 5°C / 3hrs, |  | Forrar con funda de polietileno y papel kraft café,
González Martínez María Luisa | 3.14 |  | 0.040 pulg |  | Nylon 6.12 Abrasivo | Fabricar con resinas DuPont, | N0544001 | Mazo |  | N.A. | PMM 8319 | 2016-03-28 | -
Morales Cibrian José Luis | 2.4 |  | 0.017 pulg | Natural | Nylon 6 |  | N0070006 | Mazo | Lubán 100%, | S | PMM 8324 | 2016-03-29 | - | [5 empty] | Dado de 30 barrenos, 25 mallas de 100 mesh, |  | Agua, mínimo 90°C / 120 min +/- 10 min, | 80°C +/- 5°C / 3hrs, |  | Forrar con funda de polietileno y papel kraft café,
Oral-B Laboratories | 280 |  | 0.1778 mm (0.007 pulg) | Azul Indicator | Nylon 6.12 | Fabricar sólo con resina de Dupont, | .96630844 | Chorizo | Silicón americano 20 ml. por 19 lts. de agua, Para la preparación del lubricante: utilizar 70% de agua destilada y 30% de agua filtrada. Peinar mazos delgados., | T | PMM 8330 | 2016-03-29 | CTS 65 HILOS PARA TEÑIR EMB. ITAL. DIAMETRO MAZO 31 +/- 0.5 MM GROSOR SELLADO 1.10+/- 0.5 MM LONGITUD 3048 +/-152 MM FUNDA 71 MM SIN FRANJA DADO 130 B FAB. CHORIZOS DE 7 VUELTAS CON 7 CTS TEMP. PEINADO Y LUB. STD ARMAR A DIAMETRO 31MM ANTES HORNEAR |  |  |  |  | Bastón 3 mm - 5 mm, Espejo 50 cm, | Dado de 177 ó 195 barrenos, 25 mallas de 100 mesh, | Embobinar en carretes de 59 hilos (dado de 177 barrenos) ó de 65 hilos (dado de 195 barrenos). Inspección en proceso de calibre: Medir con micrómetro. Calibrar con nominal de 0.1750 mm. (0.00689") Inspección final de calibre: Medir con láser. Calibrar con |  |  | Teñir en línea. Velocidades de trenes 1, 2 y 3: 260 rpm.Utilizar fórmula de teñido de acuerdo a la AV. 149 Fabricar 12 chorizos delgados de 6 vueltas con 9 carretes de 59 hilos ó de 6 vueltas con 8 carretes de 65 hilos. Comenzar a teñir con mínimo 4 carre | Grosor del sellado: 1.10 +/- 0.5 mm Longitud del mazo: 3048 +/- 152 mm Ancho de la funda: 71 mm, sin franja. Calibre: 0.004", | Embobinadoras italianas, 5.5, 10. Polea de entrada en H, polea de salida en V., 51 min, 4, H&K Negro Alemán,
Oral-B Laboratories | 225 |  | 0.1524 mm (0.006 pulg) | Azul 324 | PBT Satintone | Para preparar 1 kg de material, utilizar 800 g de Poliéster PBT y 200 g de Masterbatch con caolín PBT COMPR-20. Se puede utilizar resina Ultradur B4500 o Crastin. Utilizar bolsas nuevas para cada pesada. , Manejar pesadas en botes de plástico. El color su | .96630846 | Chorizo | Silicón americano 650 ml. por 19 lts. de agua, Peinar mazos delgados, | (F) | PMM 8330 | 2016-03-29 | 200 G MB CAOLIN EN 800 G DE PBT DIAMETRO MAZO: 31 +/- 0.5 MM FUNDA 71 MM FRANJA ROJA GROSOR SELLADO 1.10+/- 0.5 MM LONGITUD: 3048 +/-152 MM DADO 250 B FAB C/ CHORIZOS DE 15 VUELTAS C/U TEMP. PEINADO Y LUB STD ARMAR A DIAMETRO 31MM ANTES HORNEAR |  |  |  | Mazo de chorizos, Con extensión para encoger, | Bastón 1 cm, Espejo mínimo 50 cm, | Dado de 250 ó 300 barrenos, 10 mallas de 100 mesh, | Pasar los filamentos por todos los rodillos del 3er. tren. Orientar en vapor. Enumerar todos los mazos. Para dado de 250 barrenos: Fabricar 6 chorizos delgados, 15 vueltas cada uno. Peinar saliendo de la tina de enfriamiento en 26 mechones de 5 hilos y 2 | Autoclave, 135°C / 10 min +/- 0 min, |  |  | Grosor del sellado: 1.10 +/- 0.5 mm Longitud del mazo: 3048 +/- 152 mm Ancho de la funda: 71 mm, con franja roja. Calibre: 0.004",
Oral-B Laboratories | 680 |  | 0.1524 mm (0.006 pulg) | Azul 323 | PBT Satintone | Para preparar 1 kg de material, utilizar 800 g de Poliéster PBT y 200 g de Masterbatch con caolín PBT COMPR-20. Se puede utilizar resina Ultradur B4500 o Crastin., | .96747988 | Chorizo | Silicón americano 650 ml. por 19 lts. de agua, Peinar mazos delgados, | (F) | PMM 8330 | 2016-03-29 | PBT CAOLIN CHORIZOS DADO 250 BARRENOS 4 CHORIZOS DELGADOS 15 VUELTAS C/U VEL. 160-800-690 MAZO DE CHORIZOS C/EXT. P/ENCOGER, AUTOCLAVE 135°C X10MIN CAL. NOMINAL EN LINEA 0.0058" ARMAR A DIAMETRO 31 MM ANTES DE HORNEAR 80% PBT+20% MB CAOLIN |  |  |  | Mazo de chorizos, Con extensión para encoger, | Espejo mínimo 50 cm, | Dado de 250 ó 300 barrenos, 10 mallas de 100 mesh, | Pasar los filamentos por todos los rodillos del 3er. tren. Para dado de 250 barrenos: Fabricar 6 chorizos delgados, 15 vueltas cada uno. Peinar saliendo de la tina de enfriamiento en 26 mechones de 5 hilos y 20 mechones de 6 hilos. Para dado de 300 barren | Autoclave, 135°C / 10 min +/- 0 min, |  |  | Grosor del sellado: 1.10 +/- 0.5 mm Longitud del mazo: 3048 +/- 152 mm Ancho de la funda: 71 mm, con franja roja. Calibre: 0.004",
Oral-B Laboratories | 340 |  | 0.1778 mm (0.007 pulg) | Azul 589 | PBT Satintone | Para preparar 1 kg de material, utilizar 800 g de Poliéster PBT y 200 g de Masterbatch con caolín PBT COMPR-20. Utilizar únicamente resina Ultradur B4500., Cambia con templado. El tono se hace más fuerte con el temple., | .96747989 | Chorizo | Silicón americano 650 ml. por 19 lts. de agua, Peinar mazos delgados, | (F) | PMM 8330 | 2016-03-29 | PBT CAOLIN CHORIZOS DADO 130 BARRENOS 4 CHORIZOS DELGADOS 21 VUELTAS C/U VEL. 160-800-690 MAZO DE CHORIZOS C/EXT. P/ENCOGER, AUTOCLAVE 135°C X10MIN CAL. NOMINAL EN LINEA 0.0068" ARMAR A DIAMETRO 31 MM ANTES DE HORNEAR 80% PBT+20% MB CAOLIN,SOLO BASF |  |  |  | Mazo de chorizos, Con extensión para encoger, | Espejo mínimo 50 cm, | Dado de 250 barrenos, 10 mallas de 100 mesh, | Pasar los filamentos por todos los rodillos del 3er. tren. Fabricar 6 chorizos delgados de 10 vueltas cada uno. Peinar saliendo de la tina de enfriamiento en 26 mechones de 5 hilos y 20 mechones de 6 hilos. Inspección en proceso de calibre: Calibrar con n | Autoclave, 135°C / 10 min +/- 0 min, |  |  | Grosor del sellado: 1.10 +/- 0.5 mm Longitud del mazo: 3048 +/- 152 mm Ancho de la funda: 71 mm, sin franja. Calibre: 0.004",
Oral-B Laboratories | 340 |  | 0.1524 mm (0.006 pulg) | Verde 734 | PBT Satintone | Para preparar 1 kg de material, utilizar 800 g de Poliéster PBT y 200 g de Masterbatch con caolín PBT COMPR-20. Se puede utilizar resina Ultradur B4500 o Crastin., | .96748002 | Chorizo | Silicón americano 650 ml. por 19 lts. de agua, Peinar mazos delgados, | (F) | PMM 8330 | 2016-03-29 | PBT CAOLIN CHORIZOS DADO 250 BARRENOS 4 CHORIZOS DELGADOS 15 VUELTAS C/U VEL. 160-800-690 MAZO DE CHORIZOS C/EXT. P/ENCOGER, AUTOCLAVE 135°C X10MIN CAL. NOMINAL EN LINEA 0.0058" ARMAR A DIAMETRO 31 MM ANTES DE HORNEAR 80% PBT+20% MB CAOLIN |  |  |  | Mazo de chorizos, Con extensión para encoger, | Espejo mínimo 50 cm, | Dado de 250 ó 300 barrenos, 10 mallas de 100 mesh, | Pasar los filamentos por todos los rodillos del 3er. tren. Para dado de 250 barrenos: Fabricar 6 chorizos delgados, 15 vueltas cada uno. Peinar saliendo de la tina de enfriamiento en 26 mechones de 5 hilos y 20 mechones de 6 hilos. Para dado de 300 barren | Autoclave, 135°C / 10 min +/- 0 min, |  |  | Grosor del sellado: 1.10 +/- 0.5 mm Longitud del mazo: 3048 +/- 152 mm Ancho de la funda: 71 mm, con franja roja. Calibre: 0.004",
Oral-B Laboratories | 225 |  | 0.1778 mm (0.007 pulg) | Verde 588 | PBT Satintone | Para preparar 1 kg de material, utilizar 800 g de Poliéster PBT y 200 g de Masterbatch con caolín PBT COMPR-20. Utilizar únicamente resina Ultradur B4500., Cambia con templado. El tono se hace más fuerte con el temple., | .96748004 | Chorizo | Silicón americano 650 ml. por 19 lts. de agua, Peinar mazos delgados, | (F) | PMM 8330 | 2016-03-29 | PBT CAOLIN CHORIZOS DADO 130 BARRENOS 4 CHORIZOS DELGADOS 21 VUELTAS C/U VEL. 160-800-690 MAZO DE CHORIZOS C/EXT. P/ENCOGER, AUTOCLAVE 135°C X10MIN CAL. NOMINAL EN LINEA 0.0068" ARMAR A DIAMETRO 31 MM ANTES DE HORNEAR 80% PBT+20% MB CAOLIN,SOLO BASF |  |  |  | Mazo de chorizos, Con extensión para encoger, | Espejo mínimo 50 cm, | Dado de 250 barrenos, 10 mallas de 100 mesh, | Pasar los filamentos por todos los rodillos del 3er. tren. Fabricar 6 chorizos delgados de 10 vueltas cada uno. Peinar saliendo de la tina de enfriamiento en 26 mechones de 5 hilos y 20 mechones de 6 hilos. Inspección en proceso de calibre: Calibrar con n | Autoclave, 135°C / 10 min +/- 0 min, |  |  | Grosor del sellado: 1.10 +/- 0.5 mm Longitud del mazo: 3048 +/- 152 mm Ancho de la funda: 71 mm, sin franja. Calibre: 0.004",
Oral-B Laboratories | 225 |  | 0.1524 mm (0.006 pulg) | Natural 396 | Polyester PBT | Utilizar únicamente resina Ultradur B4500., Sin Caolin, | .96748005 | Chorizo | Silicón americano 170 ml por 19 lts de agua, Para la preparación del lubricante: utilizar 70% de agua destilada y 30% de agua filtrada. Peinar mazos delgados., | (F) | PMM 8330 | 2016-03-29 | PBT CHORIZOS DADO 250 BARRENOS FABRICAR 4 CHORIZOS DELGADOS 15 VUELTAS C/U VEL160-800-690 MAZO DE CHORIZOS C/ EXTENSION P/ ENCOGER AUTOCLAVE 135°C X 10 MIN CAL. NOMINAL EN LINEA 0.0058" ARMAR A DIAMETRO DE 31 MM ANTES DE HORNEAR, SOLO RESINA BASF |  |  | Sin Caolin, | Mazo de chorizos, Con extensión para encoger, | Espejo mínimo 50 cm, | Dado de 250 ó 300 barrenos, 10 mallas de 100 mesh, | Pasar los filamentos por todos los rodillos del 3er. tren. Para dado de 250 barrenos: Fabricar 6 chorizos delgados, 15 vueltas cada uno. Peinar saliendo de la tina de enfriamiento en 26 mechones de 5 hilos y 20 mechones de 6 hilos. Para dado de 300 barren | Autoclave, 135°C / 10 min +/- 0 min, |  |  | Grosor del sellado: 1.10 +/- 0.5 mm Longitud del mazo: 3048 +/- 152 mm Ancho de la funda: 71 mm, con franja roja. Calibre: 0.004",
Oral-B Laboratories | 115 |  | 0.1524 mm (0.006 pulg) | Azul 545 | PBT Satintone | Para preparar 1 kg de material, utilizar 800 g de Poliéster PBT y 200 g de Masterbatch con caolín PBT COMPR-20. Se puede utilizar resina Ultradur B4500 o Crastin., | .97121039 | Chorizo | Silicón americano 650 ml. por 19 lts. de agua, Peinar mazos delgados, | (F) | PMM 8330 | 2016-03-29 | - |  |  |  | Mazo de chorizos, Con extensión para encoger, | Bastón 1 cm, Espejo 50 cm, | Dado de 300 barrenos, 10 mallas de 100 mesh, | Pasar los filamentos por todos los rodillos del 3er. tren. Para dado de 300 barrenos: Fabricar 6 chorizos delgados, 13 vueltas cada uno. Peinar saliendo de la tina de enfriamiento en 24 mechones de 7 hilos y 22 mechones de 6 hilos. Inspección en proceso d | Autoclave, 135°C / 10 min +/- 0 min, |  |  | Grosor del sellado: 1.10 +/- 0.5 mm Longitud del mazo: 3048 +/- 152 mm Ancho de la funda: 71 mm, con franja roja. Calibre: 0.004",
Oral-B Laboratories | 170 |  | 0.178 mm (0.007 pulg) | Verde 854 | Nylon 6.12 | Cambia con temperaturas de extrusión y templado. En extrusión: Con temperaturas bajas se hace un tono claro o amarillento. Con temperaturas altas se hace un tono fuerte o azulado. En templado: Se hace un tono más amarillento., | .60880072 | 36 mm | Silicón americano 25 ml por 19 lts de agua, | T | PMM 8331 | 2016-03-29 | TOLERANCIA CALIBRE PROMEDIO: +/- 0.00021 PULG. CALIBRACION EN MICROMETRO / FORRO SOLO CON FUNDA |  |  |  |  | Bastón 3 mm - 5 mm, Espejo 50 cm, | Dado de 130 ó 177 barrenos, 25 mallas de 100 mesh, | Inspección en proceso de calibre: Medir con micrómetro. Calibrar en mm con nominal de 0.175 mm Inspección final de calibre: Medir con láser. Calibrar en mm con nominal de 0.178 mm (0.007 pulg), | Vapor, mínimo 90°C / 120 min +/- 10 min, |  |  | Forrar sólo con funda de polietileno de 7.5 a 7.6 cm.,
Oral-B Laboratories | 170 |  | 0.203 mm (0.008 pulg) | Verde 854 | Nylon 6.12 | Cambia con temperaturas de extrusión y templado. En extrusión: Con temperaturas bajas se hace un tono claro o amarillento. Con temperaturas altas se hace un tono fuerte o azulado. En templado: Se hace un tono más amarillento., | .60880073 | 36 mm | Silicón americano 25 ml por 19 lts de agua, | T | PMM 8331 | 2016-03-29 | TOLERANCIA CALIBRE PROMEDIO: +/- 0.00024 PULG CALIBRACION EN MICROMETRO / FORRO SOLO CON FUNDA |  |  |  |  | Bastón 3 mm - 5 mm, Espejo 50 cm, | Dado de 130 ó 177 barrenos, 25 mallas de 100 mesh, | Inspección en proceso de calibre: Medir con micrómetro. Calibrar en mm con nominal de 0.200 mm Inspección final de calibre: Medir con láser. Calibrar en mm con nominal de 0.203 mm (0.008 pulg), | Vapor, mínimo 90°C / 120 min +/- 10 min, |  |  | Forrar sólo con funda de polietileno de 7.5 a 7.6 cm.,
Oral-B Laboratories | 85 |  | 0.203 mm (0.008 pulg) | Azul Indicator | Nylon 6.12 | Fabricar con resinas DuPont (Zytel FG 158), | .60880497 | 1 1/8 pulg | Silicón americano 18 ml por 19 lts de agua, DESPUÉS DEL TEMPLADO Y PEINADO (ANTES DE LUBRICAR), DEJAR SECAR EL MATERIAL MÍNIMO 12 HORAS. YA SECO, LUBRICAR. Cada mazo se sumergirá dentro de la solución de lubricante durante 3 min. Después peinar el materi | T | PMM 8331 | 2016-03-29 | TOLERANCIA CALIBRE PROMEDIO: +/- 0.00024 PULG CALIBRACION EN MICROMETRO CTES DE 50 HILOS FORRO SOLO FUNDA |  |  |  |  | Bastón 3 mm - 5 mm, Espejo 50 cm, | Dado de 130 ó 177 barrenos, 25 mallas de 100 mesh, | Inspección en proceso de calibre: Medir con micrómetro. Calibrar en mm con nominal de 0.200 mm Inspección final de calibre: Medir con láser. Calibrar en mm con nominal de 0.203 mm (0.008 pulg) Embobinar en carretes de 65 hilos (dado de 130 barrenos) ó 59 |  |  | Teñir en línea con velocidades para trenes 1, 2 y 3: 260 rpm. Carretes para teñir: 6 carretes de 65 hilos ó 7 carretes de 59 hilos. Utilizar fórmula de teñido de acuerdo a la AV. 149. Embobinado en mazo normal (AL-60)., | Forrar sólo con funda de polietileno de 7.5 a 7.6 cm., | Usar embobinadoras nacionales como primera opción, embobinadoras italianas como segunda opción., 5.5, 10. Polea de entrada en H, polea de salida en V., 1 hr, 4, Crellin Natural,
Oral-B Laboratories | 170 |  | 0.203 mm (0.008 pulg) | Azul Indicator | Nylon 6.12 | Fabricar con resinas DuPont (Zytel FG 158), | .60880498 | 1 1/4 pulg | Silicón americano 18 ml por 19 lts de agua, DESPUÉS DEL TEMPLADO Y PEINADO (ANTES DE LUBRICAR), DEJAR SECAR EL MATERIAL MÍNIMO 12 HORAS. YA SECO, LUBRICAR. Cada mazo se sumergirá dentro de la solución de lubricante durante 3 min. Después peinar el materi | T | PMM 8331 | 2016-03-29 | TOLERANCIA CALIBRE PROMEDIO: +/- 0.00024 PULG CALIBRACION EN MICROMETRO CTES DE 50 HILOS /FORRO SOLO FUNDA |  |  |  |  | Bastón 3 mm - 5 mm, Espejo 50 cm, | Dado de 130 ó 177 barrenos, 25 mallas de 100 mesh, | Inspección en proceso de calibre: Medir con micrómetro. Calibrar en mm con nominal de 0.200 mm Inspección final de calibre: Medir con láser. Calibrar en mm con nominal de 0.203 mm (0.008 pulg) Embobinar en carretes de 65 hilos (dado de 130 barrenos) ó 59 |  |  | Teñir en línea con velocidades para trenes 1, 2 y 3: 260 rpm. Carretes para teñir: 6 carretes de 65 hilos ó 7 carretes de 59 hilos. Utilizar fórmula de teñido de acuerdo a la AV. 149., | Forrar sólo con funda de polietileno de 7.5 a 7.6 cm., | Usar embobinadoras nacionales como primera opción, embobinadoras italianas como segunda opción., 5.5, 10. Polea de entrada en H, polea de salida en V., 1 hr, 4, Crellin Natural,
Oral-B Laboratories | 170 |  | 0.178 mm (0.007 pulg) | Azul Indicator | Nylon 6.12 | Fabricar con resinas DuPont (Zytel FG 158), | .60880499 | 1 1/8 pulg | Silicón americano 18 ml por 19 lts de agua, DESPUÉS DEL TEMPLADO Y PEINADO (ANTES DE LUBRICAR), DEJAR SECAR EL MATERIAL MÍNIMO 12 HORAS. YA SECO, LUBRICAR. Cada mazo se sumergirá dentro de la solución de lubricante durante 3 min. Después peinar el materi | T | PMM 8331 | 2016-03-29 | TOLERANCIA CALIBRE PROMEDIO: +/- 0.00021 PULGCALIBRACION EN MICROMETRO CTES DE 50 HILOS /FORRO SOLO FUNDA |  |  |  |  | Bastón 3 mm - 5 mm, Espejo 50 cm, | Dado de 130 ó 177 barrenos, 25 mallas de 100 mesh, | Inspección en proceso de calibre: Medir con micrómetro. Calibrar en mm con nominal de 0.175 mm Inspección final de calibre: Medir con láser. Calibrar en mm con nominal de 0.178 mm (0.007 pulg) Embobinar en carretes de 65 hilos (dado de 130 barrenos) ó de |  |  | Teñir en línea con velocidades para trenes 1, 2 y 3: 260 rpm. Carretes para teñir: 7 carretes de 65 hilos ó 8 carretes de 59 hilos. Utilizar fórmula de teñido de acuerdo a la AV. 149. Embobinado en mazo normal (AL-60)., | Forrar sólo con funda de polietileno de 7.5 a 7.6 cm., | Usar embobinadoras nacionales como primera opción, embobinadoras italianas como segunda opción., 5.5, 10. Polea de entrada en H, polea de salida en V., 51 min, 4, Crellin Natural,
Oral-B Laboratories | 85 |  | 0.152 mm (0.006 pulg) | Azul 837 | Nylon 6.12 |  | .92059999 | 34 mm | Silicón americano 20 ml. por 19 lts. de agua, | (F) | PMM 8331 | 2016-03-29 | TOL. CAL. PROM +/- 0.00018" (0.00582"-0.00618") TOL. CAL. IND. +/- 0.0006", DIAMETRO DE MAZO 50 +/- 2 MM (2"), FORRO SOLO FUNDA DE P.E. 7.5 A 7.8 CM, EN CAJAS DE 10 LBS. VEL. 150-690-590 |  |  |  |  | Bastón 3 mm - 5 mm, Espejo 50 cm, | Dado de 215 barrenos, 25 mallas de 100 mesh, | Pasar los filamentos por todos los rodillos del 3er. tren Inspección en proceso de calibre: Medir con micrómetro. Calibrar en mm con nominal de 0.149 mm Inspección final de calibre: Medir con láser. Calibrar en mm con nominal de 0.152 mm (0.006 pulg), | Vapor, mínimo 90°C / 120 min +/- 10 min, |  |  | Forrar sólo con funda de polietileno de 7.5 a 7.6 cm.,
Oral-B Laboratories | 85 |  | 0.178 mm (0.007 pulg) | Azul 837 | Nylon 6.12 |  | .92202019 | 34 mm | Silicón americano 25 ml por 19 lts de agua, | (F) | PMM 8331 | 2016-03-29 | TOLERANCIA CALIBRE PROMEDIO: +/- 0.00021 PULG TOL. CAL. IND. +/- 0.0006", DIAMETRO DE MAZO 50 +/- 2 MM (2"), FORRO SOLO FUNDA DE P.E. 7.5 A 7.8 CM, EN CAJAS DE 10 LBS. VEL. 150-690-590 |  |  |  |  | Bastón 3 mm - 5 mm, Espejo 50 cm, | Dado de 177 barrenos como primera opción, dado de 130 barrenos como segunda opción, 25 mallas de 100 mesh, | Pasar los filamentos por todos los rodillos del 3er. tren Inspección en proceso de calibre: Medir con micrómetro. Calibrar en mm con nominal de 0.175 mm Inspección final de calibre: Medir con láser. Calibrar en mm con nominal de 0.178 mm (0.007 pulg), | Vapor, mínimo 90°C / 120 min +/- 10 min, |  |  | Forrar sólo con funda de polietileno de 7.5 a 7.6 cm.,
Oral-B Laboratories | 170 |  | 0.203 mm (0.008 pulg) | Azul 367 | Nylon 6.12 |  | .97400713 | 34 mm | Silicón americano 28 ml por 19 lts de agua, | (F) | PMM 8332 | 2016-03-29 | - |  |  |  |  | Bastón 3 mm - 5 mm, Espejo 50 cm, | Dado de 177 barrenos, 25 mallas de 100 mesh, | Pasar los filamentos por todos los rodillos del 3er. tren. Medir calibre con equipo láser directo (sin ajuste)., | Vapor, 90°C / 2hrs, |  |  | Forrar sólo con funda de polietileno de 7.5 a 7.6 cm.,
Oral-B Laboratories | 170 |  | 0.229 mm (0.009 pulg) | Azul 367 | Nylon 6.12 |  | .97400722 | 34 mm | Silicón americano 35 ml por 19 lts de agua, | (F) | PMM 8332 | 2016-03-29 | - |  |  |  |  | Bastón 3 mm - 5 mm, Espejo 50 cm, | Dado de 110 barrenos, 25 mallas de 100 mesh, | Pasar los filamentos por todos los rodillos del 3er. tren. Medir calibre con equipo láser directo (sin ajuste)., | Vapor, 90°C / 2hrs, |  |  | Forrar sólo con funda de polietileno de 7.5 a 7.6 cm.,
Oral-B Laboratories | 85 |  | 0.178 mm (0.007 pulg) | Azul 838 | Nylon 6.12 |  | .97400727 | 32 mm | Silicón americano 27 ml por 19 lts de agua, | (F) | PMM 8332 | 2016-03-29 | - |  |  |  |  | Bastón 3 mm - 5 mm, Espejo 50 cm, | Dado de 177 barrenos, 25 mallas de 100 mesh, | Pasar los filamentos por todos los rodillos del 3er. tren. Medir calibre con equipo láser directo (sin ajuste)., | Vapor, 90°C / 2hrs, |  |  | Forrar sólo con funda de polietileno de 7.5 a 7.6 cm.,
Oral-B Laboratories | 170 |  | 0.178 mm (0.007 pulg) | Azul 169 | Nylon 6.12 |  | .97400728 | 32 mm | Silicón americano 27 ml por 19 lts de agua, | (F) | PMM 8332 | 2016-03-29 | - |  |  |  |  | Bastón 3 mm - 5 mm, Espejo 50 cm, | Dado de 177 barrenos, 25 mallas de 100 mesh, | Pasar los filamentos por todos los rodillos del 3er. tren. Medir calibre con equipo láser directo (sin ajuste)., | Vapor, 90°C / 2hrs, |  |  | Forrar sólo con funda de polietileno de 7.5 a 7.6 cm.,
Oral-B Laboratories | 85 |  | 0.178 mm (0.007 pulg) | Azul 839 | Nylon 6.12 |  | .97400729 | 32 mm | Silicón americano 27 ml por 19 lts de agua, | (F) | PMM 8332 | 2016-03-29 | - |  |  |  |  | Bastón 3 mm - 5 mm, Espejo 50 cm, | Dado de 130 barrenos, 25 mallas de 100 mesh, | Pasar los filamentos por todos los rodillos del 3er. tren. Medir calibre con equipo láser directo (sin ajuste)., | Vapor, 90°C / 2hrs, |  |  | Forrar sólo con funda de polietileno de 7.5 a 7.6 cm.,
Oral-B Laboratories | 170 |  | 0.178 mm (0.007 pulg) | Azul Indicator | Nylon 6.12 | Fabricar con resinas DuPont (Zytel FG 158), | .99390239 | 32 mm | Silicón americano 18 ml por 19 lts de agua, DESPUÉS DEL TEMPLADO Y PEINADO (ANTES DE LUBRICAR), DEJAR SECAR EL MATERIAL MÍNIMO 12 HORAS. YA SECO, LUBRICAR. Cada mazo se sumergirá dentro de la solución de lubricante durante 3 min. Después peinar el materi | T | PMM 8332 | 2016-03-29 | EN CARRETES DE 55 HILOS, TOLERANCIA CALIBRE PROMEDIO: +/- 0.00021 PULG, CALIBRACION EN MICROMETRO, FORRO SOLO FUNDA PE 7.6 - 7.8 CM DIAM MAZO: 50 +/- 2 MM, CAJAS DE 10 LBS |  |  |  |  | Bastón 3 mm - 5 mm, Espejo 50 cm, | Dado de 130 ó 177 barrenos, 25 mallas de 100 mesh, | Inspección en proceso de calibre: Medir con micrómetro. Calibrar en mm con nominal de 0.175 mm Inspección final de calibre: Medir con láser. Calibrar en mm con nominal de 0.178 mm (0.007 pulg) Embobinar en carretes de 65 hilos (dado de 130 barrenos) ó de |  |  | Teñir en línea con velocidades para trenes 1, 2 y 3: 260 rpm. Carretes para teñir: 7 carretes de 65 hilos ó 8 carretes de 59 hilos. Utilizar fórmula de teñido de acuerdo a la AV. 149., | Forrar sólo con funda de polietileno de 7.5 a 7.6 cm., | Usar embobinadoras nacionales como primera opción, embobinadoras italianas como segunda opción., 5.5, 10. Polea de entrada en H, polea de salida en V., 51 min, 4, Crellin Natural,
Oral-B Laboratories | 85 |  | 0.152 mm (0.006 pulg) | Azul 398 | Nylon 6.12 |  | .99396505 | 32 mm | Silicón americano 20 ml. por 19 lts. de agua, | (F) | PMM 8332 | 2016-03-29 | TOLERANCIA CALIBRE PROMEDIO: +/- 0.00018 PULG. FORRO SOLO FUNDA 7.6 A 7.8 CM, DIAM MAZO 50 +/- 2 MM EN CAJAS DE 10 LBS |  |  |  |  | Bastón 3 mm - 5 mm, Espejo 50 cm, | Dado de 215 barrenos, 25 mallas de 100 mesh, | Pasar los filamentos por todos los rodillos del 3er. tren Inspección en proceso de calibre: Medir con micrómetro. Calibrar en mm con nominal de 0.149 mm Inspección final de calibre: Medir con láser. Calibrar en mm con nominal de 0.152 mm (0.006 pulg), | Vapor, mínimo 90°C / 120 min +/- 10 min, |  |  | Forrar sólo con funda de polietileno de 7.5 a 7.6 cm.,
Oral-B Laboratories | 85 |  | 0.178 mm (0.007 pulg) | Azul 976 | Nylon 6.12 |  | .99761613 | 32 mm | Silicón americano 25 ml por 19 lts de agua, | T | PMM 8332 | 2016-03-29 | TOLERANCIA CALIBRE PROMEDIO: +/- 0.00021 PULG CALIBRACION EN MICROMETRO, FORRO SOLO FUNDA P.E. 7.6 A 7.8 CM., DIAMETRO DE MAZO 50 +/- 2 MM EN CAJAS DE 10 LBS. |  |  |  |  | Bastón 3 mm - 5 mm, Espejo 50 cm, | Dado de 130 ó 177 barrenos, 25 mallas de 100 mesh, | Avisar al departamento de Aseguramiento de Calidad cuando se esté fabricando. Inspección en proceso de calibre: Medir con micrómetro. Calibrar en mm con nominal de 0.175 mm Inspección final de calibre: Medir con láser. Calibrar en mm con nominal de 0.178 | Vapor, mínimo 90°C / 120 min +/- 10 min, |  |  | Forrar sólo con funda de polietileno de 7.5 a 7.6 cm.,
Procter & Gamble International Operations, S.A. | 38 | 50 | 0.203 mm (0.008 pulg) | Blanco 945 | Nylon 6.12 |  | .69852306 | 33 mm | Silicón americano 25 ml por 19 L de agua, | T | PMM 8314 | 2016-04-07 | CAJAS DE 19 KGS MARCAR LA CLAVE EN EL MAZO |  |  |  |  | Bastón 3 mm - 5 mm, Espejo 50 cm, | Dado de 177 barrenos como primera opción, dado de 130 barrenos como segunda opción, 25 mallas de 100 mesh, | Inspección en proceso de calibre: Medir con micrómetro. Calibrar en mm con nominal de 0.200 mm Inspección final de calibre: Medir con láser. Calibrar en mm con nominal de 0.203 mm (0.008 pulg), | Vapor, mínimo 90°C / 120 min +/- 10 min, |  |  | Forrar con funda de polietileno y papel kraft blanco,
Procter & Gamble International Operations, S.A. | 260 | 270 | 0.254 mm (0.010 pulg) | Natural | Nylon 6.12 | Usar resina Grilon XE 3938 como primera opción, Vestamid D16 como segunda opción, | .69852305 | 33 mm | Silicón americano 25 ml por 19 lts de agua, | T | PMM 8314 | 2016-04-07 | CAJAS DE 20 KG. MARCAR LA CLAVE EN MAZO |  |  |  |  | Bastón 3 mm - 5 mm, Espejo 50 cm, | Dado de 90 barrenos, 25 mallas de 100 mesh, | Inspección en proceso de calibre: Medir con micrómetro. Calibrar en mm con nominal de 0.251 mm Inspección final de calibre: Medir con láser. Calibrar en mm con nominal de 0.254 mm (0.010 pulg), | Vapor, mínimo 90°C / 120 min +/- 10 min, |  |  | Forrar sólo con funda de polietileno de 7.5 a 7.6 cm.,
Procter & Gamble International Operations, S.A. | 80 | 90 | 0.305 mm (0.012 pulg) | Verde 973 | Nylon 6.12 |  | .69852304 | 33 mm | Silicón americano 25 ml por 19 lts de agua, | T | PMM 8314 | 2016-04-07 | CAJAS DE 20 KG MARCAR LA CLAVE EN EL MAZO | [5 empty] | Dado de 60 barrenos, 25 mallas de 100 mesh, | Inspección en proceso de calibre: Medir con micrómetro. Calibrar en mm con nominal de 0.302 mm Inspección final de calibre: Medir con láser. Calibrar en mm con nominal de 0.305 mm (0.012 pulg), | Vapor, mínimo 90°C / 120 min +/- 10 min, |  |  | Forrar con funda de polietileno y papel kraft blanco,
Procter & Gamble International Operations, S.A. | 420 | 470 | 0.305 mm (0.012 pulg) | Azul 991 | Nylon 6.12 |  | .60880479 | 33 mm | Silicón americano 25 ml por 19 lts de agua, | T | PMM 8314 | 2016-04-07 | CAJAS DE 20 KG. MARCAR LA CLAVE EN MAZO | [5 empty] | Dado de 60 barrenos, 25 mallas de 100 mesh, | Inspección en proceso de calibre: Medir con micrómetro. Calibrar en mm con nominal de 0.302 mm Inspección final de calibre: Medir con láser. Calibrar en mm con nominal de 0.305 mm (0.012 pulg), | Vapor, mínimo 90°C / 120 min +/- 10 min, |  |  | Forrar sólo con funda de polietileno de 7.5 a 7.6 cm.,
Procter & Gamble International Operations, S.A. | 551 | 625 | 0.229 mm (0.009 pulg) | Natural | Nylon 6.12 | Usar resina Grilon XE 3938 como primera opción, Vestamid D16 como segunda opción, | .60880478 | 33 mm | Silicón americano 25 ml por 19 lts de agua, | T | PMM 8314 | 2016-04-07 | CAJAS DE 19 KGS MARCAR LA CLAVE EN EL MAZO |  |  |  |  | Bastón 3 mm - 5 mm, Espejo 50 cm, | Dado de 110 barrenos, 25 mallas de 100 mesh, | Inspección en proceso de calibre: Medir con micrómetro. Calibrar en mm con nominal de 0.226 mm Inspección final de calibre: Medir con láser. Calibrar en mm con nominal de 0.229 mm (0.009 pulg), | Vapor, mínimo 90°C / 120 min +/- 10 min, |  |  | Forrar sólo con funda de polietileno de 7.5 a 7.6 cm.,
Procter & Gamble International Operations, S.A. | 247 | 300 | 0.203 mm (0.008 pulg) | Azul 354 | Nylon 6.12 AB | Prolub Irganox B-215 (5 g / kg de resina). Masterbatch Antimicrobial B-5000 NYLON 6.12 "ARGUSAN AM 52 PA" (25.6 g / kg de resina)., | .98948139 | 35 mm | Silicón americano 25 ml por 19 lts de agua, | T | PMM 8314 | 2016-04-07 | CAJAS DE 19 KG. Prolub Irganox B-215 (5 g / kg de resina). Masterbatch Antimicrobial B-5000 NYLON 6.12 "ARGUSAN AM 52 PA" (25.6 g / kg de resina).,AB AGREGAR 25.6 G. DE MB AB 5000 NY605510-08 POR KG DE N6.12 |  |  | Prolub Irganox B-215 (5 g / kg de resina). Masterbatch Antimicrobial B-5000 NYLON 6.12 "ARGUSAN AM 52 PA" (25.6 g / kg de resina)., |  | Bastón 3 mm - 5 mm, Espejo 50 cm, | Dado 130 ó 177 barrenos, 25 mallas de 100 mesh, | Inspección en proceso de calibre: Medir con micrómetro. Calibrar en mm con nominal de 0.200 mm Inspección final de calibre: Medir con láser. Calibrar en mm con nominal de 0.203 mm (0.008 pulg), | Vapor, mínimo 90°C / 120 min +/- 10 min, |  |  | Forrar sólo con funda de polietileno de 7.5 a 7.6 cm.,
Procter & Gamble International Operations, S.A. | 96 | 150 | 0.076 mm (0.003 pulg) | Natural | Nylon 6.12 | Usar resina Vestamid D16 como primera opción, | .69860403 | Carrete 100 Hilos | Templar en línea a 200ºC y una velocidad del ventilador de 786 RPM, Silicón 365 50 ml por 1 litro de agua, 18 rpm, | T | PMM 8315 | 2016-04-07 | CARRETES DE 100 HILOS CON SILICON 365 150% |  |  |  |  | Bastón 6 mm, Espejo 64 cm, | Dado no. 205 de 600 barrenos como primera opción, 40 mallas de 100 mesh, | Inspección en proceso de calibre: Medir con micrómetro. Calibrar en mm con nominal de 0.072 mm Inspección final de calibre: Medir con láser. Calibrar en mm con nominal de 0.076 mm (0.003 pulg) Conservar una muestra del mechón de hilos tomada al inicio y a |  |  |  |  | Embobinadoras italianas, Sin planchador, 3.5, 10. Polea de entrada, polea en balancín y polea de entrada de repartidor en H, polea de salida de repartidor en V., 3 hrs 25 min, 1.9, 8 +/- 0.8 Kg, 100, Crellin Natural,
Procter & Gamble International Operations, S.A. | 120 | 135 | 0.229 mm (0.009 pulg) | Natural | Nylon 6.12 | Usar resina Grilon XE 3938 como primera opción, Vestamid D16 como segunda opción, | .69852325 | 35 mm | Silicón americano 25 ml por 19 lts de agua, | T | PMM 8316 | 2016-04-07 | CAJAS DE 7.5 KGS. FORRO SOLO FUNDA DE PE, MARCAR LA CLAVE EN EL MAZO |  |  |  |  | Bastón 3 mm - 5 mm, Espejo 50 cm, | Dado de 110 barrenos, 25 mallas de 100 mesh, | Inspección en proceso de calibre: Medir con micrómetro. Calibrar en mm con nominal de 0.226 mm Inspección final de calibre: Medir con láser. Calibrar en mm con nominal de 0.229 mm (0.009 pulg), | Vapor, mínimo 90°C / 120 min +/- 10 min, |  |  | Forrar sólo con funda de polietileno de 7.5 a 7.6 cm.,
Procter & Gamble International Operations, S.A. | 37.5 | 50 | 0.229 mm (0.009 pulg) | Naranja 820 | Nylon 6.12 | Cambia con temperaturas de extrusión y templado. Cambia con la velocidad de salida de la extrusora. En extrusión: Con temperaturas altas se hace un tono más claro. Con temperaturas bajas se hace un tono más fuerte. En templado: El tono aumenta con el temp | .60880050 | 32 mm | Silicón americano 25 ml por 19 lts de agua, | T | PMM 8316 | 2016-04-07 | CAJAS DE 7.5 KGS. MARCAR LA CLAVE EN EL MAZO |  |  |  |  | Bastón 3 mm - 5 mm, Espejo 50 cm, | Dado 80 x 0.024", 25 mallas de 100 mesh, | Inspección en proceso de calibre: Medir con micrómetro. Calibrar en mm con nominal de 0.226 mm Inspección final de calibre: Medir con láser. Calibrar en mm con nominal de 0.229 mm (0.009 pulg), | Vapor, mínimo 90°C / 120 min +/- 10 min, |  |  | Forrar con funda de polietileno y papel kraft blanco,
Procter & Gamble International Operations, S.A. | 37.5 | 50 | 0.190 mm (0.0075 pulg) | Blanco 945 | Nylon 6.12 |  | .60880048 | 34 mm | Silicón americano 25 ml por 19 lts de agua, | T | PMM 8316 | 2016-04-07 | CAJAS DE 7.5 KGS MARCAR LA CLAVE EN EL MAZO |  |  |  |  | Bastón 3 mm - 5 mm, Espejo 50 cm, | Dado de 177 barrenos como primera opción, dado de 130 barrenos como segunda opción, 25 mallas de 100 mesh, | Inspección en proceso de calibre: Medir con micrómetro. Calibrar en mm con nominal de 0.187 mm Inspección final de calibre: Medir con láser. Calibrar en mm con nominal de 0.190 mm (0.0075 pulg), | Vapor, mínimo 90°C / 120 min +/- 10 min, |  |  | Forrar con funda de polietileno y papel kraft blanco,
Procter & Gamble do Brasil S.A. | 1000 | 1150 | 0.203 mm (0.008 pulg) | Natural | Nylon 6.12 | Usar resina Grilon XE 3938 como primera opción, Vestamid D16 como segunda opción, | .95870014 | 34 mm | Lubán 100%, | T | PMM 8327 | 2016-04-12 | TOL. EN LARGO DE CORTE -0.2 MM + 0.5 MMDado 130 ó 177 barrenos, 25 mallas de 100 mesh, |  |  |  |  | Bastón 3 mm - 5 mm, Espejo 50 cm, | Dado 130 ó 177 barrenos, 25 mallas de 100 mesh, | Inspección en proceso de calibre: Medir con micrómetro. Calibrar en mm con nominal de 0.200 mm Inspección final de calibre: Medir con láser. Calibrar en mm con nominal de 0.203 mm (0.008 pulg), | Vapor, mínimo 90°C / 120 min +/- 10 min, |  |  | Forrar con funda de polietileno y papel kraft blanco,
Procter & Gamble do Brasil S.A. | 1000 | 1150 | 0.203 mm (0.008 pulg) | Azul Indicator | Nylon 6.12 | Fabricar con resinas DuPont (Zytel FG 158), | .95873288 | 34 mm | Lubán 90%, DESPUÉS DEL TEMPLADO Y PEINADO (ANTES DE LUBRICAR), DEJAR SECAR EL MATERIAL MÍNIMO 12 HORAS. YA SECO, LUBRICAR. Cada mazo se sumergirá dentro de la solución de lubricante durante 3 min. Después peinar el material como es acostumbrado., | T | PMM 8328 | 2016-04-12 | TOL. EN LARGO DE CORTE -0.2 MM+0.5 MMDado de 130 ó 177 barrenos, 25 mallas de 100 mesh, |  |  |  |  | Bastón 3 mm - 5 mm, Espejo 50 cm, | Dado de 130 ó 177 barrenos, 25 mallas de 100 mesh, | Inspección en proceso de calibre: Medir con micrómetro. Calibrar en mm con nominal de 0.200 mm Inspección final de calibre: Medir con láser. Calibrar en mm con nominal de 0.203 mm (0.008 pulg) Embobinar en carretes de 65 hilos (dado de 130 barrenos) ó 59 |  |  | Teñir en línea con velocidades para trenes 1, 2 y 3: 260 rpm. Carretes para teñir: 6 carretes de 65 hilos ó 7 carretes de 59 hilos. Utilizar fórmula de teñido de acuerdo a la AV. 149., | Forrar con funda de polietileno y papel kraft blanco, | Usar embobinadoras nacionales como primera opción, embobinadoras italianas como segunda opción., 5.5, 10. Polea de entrada en H, polea de salida en V., 1 hr, 4, Crellin Natural,
Tanis Incorporated | 45.4 | 55 | 0.060 pulg | Negro 921 | Polypropylene | 50 % Polipropileno HL002D y 50 % Polipropileno HP423M, | RM2247 | Mazo 55 pulg | Silicón americano 100%, | S | PMM 8317 | 2016-04-13 | RIZ. 1.5- O AMP. 0.070" ENG. "A12",Dado de 2 barrenos, 1 malla de 100 mesh, Mazo normal, Con extensión,CON TINA DE DOBLE VIAJE | 1.5, 0.070 pulg, SERIE A12, | Rizado |  | Mazo normal, Con extensión, | Utilizar tina de un sólo viaje con agua caliente (93°C), | Dado de 2 barrenos, 1 malla de 100 mesh, |  | Agua (carga de 5 mazos), 93°C / 30 min, |  |  | Forrar con funda de polietileno y papel kraft café,
Power Brushes Inc. | 68.1 | 80 | 0.036 pulg | Blanco 542 | Nylon 6.12 R | Utilizar Nylon 6.12 R Blanco, Nylub (2 g / kg de resina), | .36NXN44424 | 2 3/8 pulg | Silicón americano 100%, | (F) | PMM 8322 | 2016-04-14 | RIZ. 4-O AMP. 0.048" ENG. "A46"Nylub (2 g / kg de resina), Dado de 6 barrenos, 25 mallas de 100 mesh,CON TINA DE DOBLE VIAJE, DIAM MAZO 2 3/8" A 2 1/4" | 4, 0.048 pulg, SERIE A46, | Rizado | Nylub (2 g / kg de resina), |  | Utilizar tina de doble viaje, | Dado de 6 barrenos, 25 mallas de 100 mesh, | Pasar los filamentos por todos los rodillos del 3er. tren. Realizar inspección de rizado conforme al Catálogo de rizados y las SPC-PRD-07., | Agua, 90°C / 1 min, | 80°C +/- 5°C / 1hr, |  | Forrar con funda de polietileno y papel kraft blanco. Verificar que el forrado de los mazos no sea ni muy flojo ni muy apretado y que sea uniforme. Ver cortes referencia.,
Cosméticos Integrados, S.A. de C.V. | 150 | 170 | 0.012 pulg | Blanco 945 | Polipropileno | Usar Polipropileno 1102KR como primera opción, usar Polipropileno HP423M como segunda opción, | N0025007 | 28 mm | Silicón americano 375 ml por 19 lts de agua, | S | PMM 8318 | 2016-04-15 | Corte contra aviso de Ventas,Dado de 70 barrenos, 1 malla de 100 mesh, VEL. 100-630-570, DADO DE 70 BARRENOS. | [5 empty] | Dado de 70 barrenos, 1 malla de 100 mesh, |  | Agua, mínimo 90°C / 120 min +/- 10 min, |  |  | Forrar con funda de polietileno y papel kraft café,
Sanderson Macleod | 45.4 | 55 | 0.006 pulg | Natural | Nylon 6.12 AB | Masterbatch Antimicrobial B-7000 NYLON 6.12 "ARGUSAN AM 48 PA" (27 g / kg de resina)., | AM-0004 | Mazo | Silicón americano 450 ml por 19 lts de agua, Maromear después de lubricar., | T | PMM 8321 | 2016-04-15 | Dado de 215 barrenos, 25 mallas de 100 mesh,Masterbatch Antimicrobial B-7000 NYLON 6.12 "ARGUSAN AM 48 PA" (27 g / kg de resina).,Mazo chico de aluminioFabricar mazos delgados., forrar mazos , |  |  | Masterbatch Antimicrobial B-7000 NYLON 6.12 "ARGUSAN AM 48 PA" (27 g / kg de resina)., | Mazo chico de aluminio, | Bastón 3 mm - 5 mm, Espejo 50 cm, | Dado de 215 barrenos, 25 mallas de 100 mesh, | Fabricar mazos delgados., | Vapor, mínimo 90°C / 120 min +/- 10 min, |  |  | Forrar con funda de polietileno y papel kraft blanco. Usar funda de 66 mm.,
D.P.L. Enterprises / Air Care | 22.7 | 30 | 0.021 pulg | Negro 921 | Nylon 6 Plus |  | BA0002 | 12 pulg | Lubán 100%, | S | PMM 8325 | 2016-04-15 | Dado de 20 barrenos, 25 mallas de 100 mesh,Mazo pequeño de aluminio, |  |  |  | Mazo pequeño de aluminio, |  | Dado de 20 barrenos, 25 mallas de 100 mesh, |  | Agua, mínimo 90°C / 120 min +/- 10 min, | 105°C +/- 5°C / 3hrs, |  | Forrar con funda de polietileno y papel kraft café,
Rothronics Systems USA LLC. | 22.7 | 30 | 0.0025 pulg | Azul 509 | Nylon 6.12 | Usar resina Vestamid D16 como primera opción, | E01590006 | Carrete 110 Hilos | Lubricar en línea, Templar en línea a 210ºC y una velocidad del ventilador de 786 RPM, Tween, 20 ml x 1 lt de agua, 18 rpm, | T | PMM 8326 | 2016-04-15 | CTES DE 110 HILOS, ,Embobinadoras italianas, 4.9, 10. Polea de entrada, polea en balancín y polea de entrada de repartidor en H, polea de salida de repartidor en V., 2 hrs 10 min. Verificar con producción, 2.5, 3.15 +/- 0.45 kg (7 +/- 1 lb), Crellin Natural,CARRETE NATURAL CRELLIN | [5 empty] | 40 mallas de 100 mesh y 2 mallas de 200 mesh, | [5 empty] | Embobinadoras italianas, 4.9, 10. Polea de entrada, polea en balancín y polea de entrada de repartidor en H, polea de salida de repartidor en V., 2 hrs 10 min. Verificar con producción, 2.5, 3.15 +/- 0.45 kg (7 +/- 1 lb), Crellin Natural,
Rothronics Systems USA LLC. | 31.78 | 50 | 0.0025 pulg | Azul 509 | Nylon 6.12 | Usar resina Vestamid D16 como primera opción, | E01590005 | Carrete 150 hilos | Lubricar en línea, Templar en línea a 210ºC y una velocidad del ventilador de 786 RPM, Tween, 20 ml x 1 lt de agua, 18 rpm, | T | PMM 8326 | 2016-04-15 | CTES DE 150 HILOS, Embobinadoras italianas, 4.9, 10. Polea de entrada, polea en balancín y polea de entrada de repartidor en H, polea de salida de repartidor en V., 1 hr 20 min. Verificar con producción, 3.5, 3.15 +/- 0.45 kg (7 +/- 1 lb), Crellin Natural, | [5 empty] | 40 mallas de 100 mesh y 2 mallas de 200 mesh, | [5 empty] | Embobinadoras italianas, 4.9, 10. Polea de entrada, polea en balancín y polea de entrada de repartidor en H, polea de salida de repartidor en V., 1 hr 20 min. Verificar con producción, 3.5, 3.15 +/- 0.45 kg (7 +/- 1 lb), Crellin Natural,
Rothronics Systems USA LLC. | 27.24 | 50 | 0.0025 pulg | Negro 480 | Nylon 6.12 | Usar resina Vestamid D16 como primera opción, | E01590001 | Carrete 220 Hilos | Lubricar en línea, Templar en línea a 210ºC y una velocidad del ventilador de 786 RPM, Tween, 20 ml x 1 lt de agua, 18 rpm, | T | PMM 8326 | 2016-04-15 | CTES. DE 220 HILOS, Embobinadoras italianas, 5.0, 10. Polea de salida de repartidor en V., 1 hr 5 min, 4.5, 3.15 +/- 0.45 kg (7 +/- 1 lb), Crellin Natural, | [5 empty] | Dado de 440 barrenos, 40 mallas de 100 mesh y 2 mallas de 200 mesh, | [5 empty] | Embobinadoras italianas, 5.0, 10. Polea de salida de repartidor en V., 1 hr 5 min, 4.5, 3.15 +/- 0.45 kg (7 +/- 1 lb), Crellin Natural,
Pyrotek México S. de R.L. de C.V. | 50 | 60 | 0.080 mm (0.00315 pulg) | Negro 921 | Polipropileno | Usar Polipropileno 1102KR como primera opción, usar Polipropileno HP423M como segunda opción, Masterbatch FDA, | .003355 | 1/2 pulg | Silicón americano 375 ml por 19 lts de agua, 1. Sumergir los mazos durante 3 minutos en la tina con lubricante. 2. Separar el mazo en 2 partes para peinarlo y peinar cada parte con el peine de diente fino. 3. Juntar las 2 partes y peinar para emparejar el | (F) | PMM 8320 | 2016-04-18 | Mazo chico de aluminio,Dado de 400 barrenos, 1 malla de 100 mesh, |  |  |  | Mazo chico de aluminio, | Bastón 5 mm, | Dado de 400 barrenos, 1 malla de 100 mesh, | Pasar los filamentos por todos los rodillos del 3er. tren, | Agua, mínimo 90°C / 120 min +/- 10 min, |  |  | Forrar con funda de polietileno y papel kraft café. Usar funda de 66 mm.,
Tec Care Sarl | 125 | 140 | 0.003 pulg | Blanco 945 | Nylon 6.12 | Usar resina Vestamid D16 como primera opción, | PA612SP3.0-150 | Carrete 150 Hilos | Lubricar en línea, Templar en línea a 200ºC y una velocidad del ventilador de 786 RPM, Tween, 100 ml x 1 lt de agua, 15 rpm, | T | PMM 8329 | 2016-04-18 | CTE DE 150 HILOS,Dado no. 205 de 600 barrenos como primera opción, 40 mallas de 100 mesh y 2 mallas de 200 mesh, Embobinadoras italianas, 5 mechones, 6 mm, 2.5, 9. Polea de entrada ranurada, polea en balancín ranurada, rodillo ranurado., 2 hrs, 5.2, 5 +/- 0.5 Kg, 33, Crellin Natural, | [5 empty] | Dado no. 205 de 600 barrenos como primera opción, 40 mallas de 100 mesh y 2 mallas de 200 mesh, | [5 empty] | Embobinadoras italianas, 5 mechones, 6 mm, 2.5, 9. Polea de entrada ranurada, polea en balancín ranurada, rodillo ranurado., 2 hrs, 5.2, 5 +/- 0.5 Kg, 33, Crellin Natural,
Tec Care Sarl | 125 | 160 | 0.004 pulg | Blanco 945 | Nylon 6.12 | Usar resina Vestamid D16 como primera opción, | PA612SP4.0-200 | Carrete 200 Hilos | Lubricar en línea, Templar en línea a 200ºC y una velocidad del ventilador de 786 RPM, Tween, 100 ml x 1 lt de agua, 15 rpm, | T | PMM 8329 | 2016-04-18 | CTES 200 HILOS C/ 5 KG , Dado de 200 barrenos, 40 mallas de 100 mesh y 2 mallas de 200 mesh,Embobinadoras italianas, 20 mechones de 10 hilos, 6 mm, 5.9, 10. Con polea ranurada en balancín y polea de entrada ranurada, 40 min, 5.2, 5 +/- 0.5 Kg, 33, Crellin Natural, | [5 empty] | Dado de 200 barrenos, 40 mallas de 100 mesh y 2 mallas de 200 mesh, | [5 empty] | Embobinadoras italianas, 20 mechones de 10 hilos, 6 mm, 5.9, 10. Con polea ranurada en balancín y polea de entrada ranurada, 40 min, 5.2, 5 +/- 0.5 Kg, 33, Crellin Natural,
Tec Care Sarl | 50 | 55 | 0.008 pulg | Blanco 945 | Nylon 6.12 |  | PA612HK8.0 | Mazo (1.20 m) | Silicón americano 25 ml por 19 lts de agua, | T | PMM 8329 | 2016-04-18 | Mazo pequeño de aluminio,Dado de 177 barrenos como primera opción, dado de 130 barrenos como segunda opción, 25 mallas de 100 mesh, |  |  |  | Mazo pequeño de aluminio, | Bastón 3 mm - 5 mm, Espejo 50 cm, | Dado de 177 barrenos como primera opción, dado de 130 barrenos como segunda opción, 25 mallas de 100 mesh, |  | Vapor, mínimo 90°C / 120 min +/- 10 min, |  |  | Forrar con funda de polietileno y papel kraft blanco,
Tec Care Sarl | 50 | 80 | 0.0025 pulg | Naranja 260 | Nylon 6.12 |  | PA612SP2.5-100-OR | Carrete 100 hilos |  |  | PMM 8329 | 2016-04-18 | #N/A
Tec Care Sarl | 80 | 120 | 0.0025 pulg | Blanco 945 | Nylon 6.12 |  | PA612SP2.5-100 | Carrete 100 hilos |  |  | PMM 8329 | 2016-04-18 | #N/A
Tec Care Sarl | 50 | 75 | 0.003 pulg | Azul 398 | Nylon 6.12 |  | PA612SP3.0150BLU | Carrete 150 hilos |  |  | PMM 8329 | 2016-04-18 | #N/A
Schaefer Brush Manufacturing, LLC | 136.2 | 160 | 0.018 pulg | Azul 838 | Nylon 6.6 |  | RMM0347 | 52 pulg | Silicón americano 50%, | S | PMM 8323 | 2016-04-22 | Cruz Dado de 30 x Cruz, 10 mallas de 100 mesh,EN MAZO DE FIERRO |  | Cruz |  | Mazo de fierro, |  | Dado de 30 x Cruz, 10 mallas de 100 mesh, |  | Agua, mínimo 90°C / 120 min +/- 10 min, | 125°C +/- 5°C / 3hrs, |  | Forrar con funda de polietileno y papel kraft café. Utilizar funda americana P-BLEND de polietileno de 7.5 a 7.6 cm. Verificar que la funda no se encuentre floja con respecto al diámetro del mazo.,